## Sheet1
Docket | Nomor Kontrak | Proyek | Kontraktor | Mutu | No. Urut | Tanggal Rencana | Rencana Umur Test | Bentuk Benda Uji | Target (%) | Tanggal Realisasi Test | Realisasi Umur Test | Hasil Test | Rusak | Kode Benda Uji | Jenis Retakan | Kn | Mpa | Kg/cm2 | Berat (kg) | Persentase Kekuatan (%)
DOCKET/PTB/02-2026/01798 | SO/DIR2/DV2-4/01-2026/00092 | Pembangunan Jalan Tol Akses Patimban Paket 3 | HUTAMA KARYA - JAYA KONSTRUKSI JOINT OPERATION | Class B-1 FA | 3 | 26-03-2026 00:00:00 | 28 | Silinder 15 x 30 cm | 100 | 26-03-2026 00:00:00 | 28 | Memenuhi | Tidak | HK - JAKON JO / HALFSLAB PS 13 STA 30+450 / CLASS B-1 / AD PTB | C | 640.69 | 36.26 | 445.44 | 12.35 | 44544
DOCKET/PTB/02-2026/01798 | SO/DIR2/DV2-4/01-2026/00092 | Pembangunan Jalan Tol Akses Patimban Paket 3 | HUTAMA KARYA - JAYA KONSTRUKSI JOINT OPERATION | Class B-1 FA | 4 | 26-03-2026 00:00:00 | 28 | Silinder 15 x 30 cm | 100 | 26-03-2026 00:00:00 | 28 | Memenuhi | Tidak | HK - JAKON JO / HALFSLAB PS 13 STA 30+450 / CLASS B-1 / AD PTB | C | 633.2 | 35.84 | 440.23 | 12.33 | 44023 | 500
DOCKET/PTB/02-2026/01807 | SO/DIR2/DV2-4/01-2026/00092 | Pembangunan Jalan Tol Akses Patimban Paket 3 | HUTAMA KARYA - JAYA KONSTRUKSI JOINT OPERATION | Class B-1 FA | 3 | 26-03-2026 00:00:00 | 28 | Silinder 15 x 30 cm | 100 | 26-03-2026 00:00:00 | 28 | Memenuhi | Tidak | HK - JAKON JO / HALFSLAB PS 13 STA 30+450 / CLASS B-1 / AD PTB | A | 552.53 | 31.27 | 384.14 | 12.3 | 38414 | 655.63
DOCKET/PTB/02-2026/01807 | SO/DIR2/DV2-4/01-2026/00092 | Pembangunan Jalan Tol Akses Patimban Paket 3 | HUTAMA KARYA - JAYA KONSTRUKSI JOINT OPERATION | Class B-1 FA | 4 | 26-03-2026 00:00:00 | 28 | Silinder 15 x 30 cm | 100 | 26-03-2026 00:00:00 | 28 | Memenuhi | Tidak | HK - JAKON JO / HALFSLAB PS 13 STA 30+450 / CLASS B-1 / AD PTB | B | 561.41 | 31.78 | 390.32 | 12.43 | 39032 | 36.64497
DOCKET/PTB/02-2026/01850 | SO/DIR2/DV2-4/01-2026/00092 | Pembangunan Jalan Tol Akses Patimban Paket 3 | HUTAMA KARYA - JAYA KONSTRUKSI JOINT OPERATION | Class B-1 FA | 3 | 27-03-2026 00:00:00 | 28 | Silinder 15 x 30 cm | 100 | 27-03-2026 00:00:00 | 28 | Memenuhi | Tidak | HK - JAKON JO / TOP SLAB GRID A1 - A5 & B1 - B5 PS11 / CLASS B-1 / AD PTB | D | 556.34 | 31.49 | 386.79 | 12.2 | 38679
DOCKET/PTB/02-2026/01850 | SO/DIR2/DV2-4/01-2026/00092 | Pembangunan Jalan Tol Akses Patimban Paket 3 | HUTAMA KARYA - JAYA KONSTRUKSI JOINT OPERATION | Class B-1 FA | 4 | 27-03-2026 00:00:00 | 28 | Silinder 15 x 30 cm | 100 | 27-03-2026 00:00:00 | 28 | Memenuhi | Tidak | HK - JAKON JO / TOP SLAB GRID A1 - A5 & B1 - B5 PS11 / CLASS B-1 / AD PTB | C | 570.05 | 32.27 | 396.32 | 12.43 | 39632
DOCKET/PTB/02-2026/01855 | SO/DIR2/DV2-4/01-2026/00092 | Pembangunan Jalan Tol Akses Patimban Paket 3 | HUTAMA KARYA - JAYA KONSTRUKSI JOINT OPERATION | Class B-1 FA | 3 | 27-03-2026 00:00:00 | 28 | Silinder 15 x 30 cm | 100 | 27-03-2026 00:00:00 | 28 | Memenuhi | Tidak | HK - JAKON JO / TOP SLAB GRID A1 - A5 & B1 - B5 PS11 / CLASS B-1 / AD PTB | B | 629.46 | 35.63 | 437.63 | 12.43 | 43763
DOCKET/PTB/02-2026/01855 | SO/DIR2/DV2-4/01-2026/00092 | Pembangunan Jalan Tol Akses Patimban Paket 3 | HUTAMA KARYA - JAYA KONSTRUKSI JOINT OPERATION | Class B-1 FA | 4 | 27-03-2026 00:00:00 | 28 | Silinder 15 x 30 cm | 100 | 27-03-2026 00:00:00 | 28 | Memenuhi | Tidak | HK - JAKON JO / TOP SLAB GRID A1 - A5 & B1 - B5 PS11 / CLASS B-1 / AD PTB | E | 611.72 | 34.62 | 425.29 | 12.23 | 42529
DOCKET/PTB/02-2026/01859 | SO/DIR2/DV2-4/01-2026/00092 | Pembangunan Jalan Tol Akses Patimban Paket 3 | HUTAMA KARYA - JAYA KONSTRUKSI JOINT OPERATION | Class B-1 FA | 3 | 27-03-2026 00:00:00 | 28 | Silinder 15 x 30 cm | 100 | 27-03-2026 00:00:00 | 28 | Memenuhi | Tidak | HK - JAKON JO / TOP SLAB GRID A1 - A5 & B1 - B5 PS11 / CLASS B-1 / AD PTB | B | 576.5 | 32.62 | 400.81 | 12.33 | 40081
DOCKET/PTB/02-2026/01859 | SO/DIR2/DV2-4/01-2026/00092 | Pembangunan Jalan Tol Akses Patimban Paket 3 | HUTAMA KARYA - JAYA KONSTRUKSI JOINT OPERATION | Class B-1 FA | 4 | 27-03-2026 00:00:00 | 28 | Silinder 15 x 30 cm | 100 | 27-03-2026 00:00:00 | 28 | Memenuhi | Tidak | HK - JAKON JO / TOP SLAB GRID A1 - A5 & B1 - B5 PS11 / CLASS B-1 / AD PTB | D | 563.36 | 31.88 | 391.67 | 12.27 | 39167
DOCKET/PTB/02-2026/01834 | SO/DIR2/DV2-4/01-2026/00092 | Pembangunan Jalan Tol Akses Patimban Paket 3 | HUTAMA KARYA - JAYA KONSTRUKSI JOINT OPERATION | Class B-1 FA | 3 | 27-03-2026 00:00:00 | 28 | Silinder 15 x 30 cm | 100 | 27-03-2026 00:00:00 | 28 | Memenuhi | Tidak | HK - JAKON JO / TOP SLAB GRID A10 - A20 PS12 / CLASS B-1 / AD PTB | D | 585.11 | 33.12 | 406.79 | 12.25 | 40679
DOCKET/PTB/02-2026/01834 | SO/DIR2/DV2-4/01-2026/00092 | Pembangunan Jalan Tol Akses Patimban Paket 3 | HUTAMA KARYA - JAYA KONSTRUKSI JOINT OPERATION | Class B-1 FA | 4 | 27-03-2026 00:00:00 | 28 | Silinder 15 x 30 cm | 100 | 27-03-2026 00:00:00 | 28 | Memenuhi | Tidak | HK - JAKON JO / TOP SLAB GRID A10 - A20 PS12 / CLASS B-1 / AD PTB | B | 593.07 | 33.57 | 412.33 | 12.14 | 41233
DOCKET/PTB/02-2026/01838 | SO/DIR2/DV2-4/01-2026/00092 | Pembangunan Jalan Tol Akses Patimban Paket 3 | HUTAMA KARYA - JAYA KONSTRUKSI JOINT OPERATION | Class B-1 FA | 3 | 27-03-2026 00:00:00 | 28 | Silinder 15 x 30 cm | 100 | 27-03-2026 00:00:00 | 28 | Memenuhi | Tidak | HK - JAKON JO / TOP SLAB GRID A10 - A20 PS12 / CLASS B-1 / AD PTB | C | 560.07 | 31.69 | 389.39 | 12.14 | 38939
DOCKET/PTB/02-2026/01838 | SO/DIR2/DV2-4/01-2026/00092 | Pembangunan Jalan Tol Akses Patimban Paket 3 | HUTAMA KARYA - JAYA KONSTRUKSI JOINT OPERATION | Class B-1 FA | 4 | 27-03-2026 00:00:00 | 28 | Silinder 15 x 30 cm | 100 | 27-03-2026 00:00:00 | 28 | Memenuhi | Tidak | HK - JAKON JO / TOP SLAB GRID A10 - A20 PS12 / CLASS B-1 / AD PTB | E | 651.64 | 36.88 | 453.05 | 12.45 | 45305
DOCKET/PTB/02-2026/01842 | SO/DIR2/DV2-4/01-2026/00092 | Pembangunan Jalan Tol Akses Patimban Paket 3 | HUTAMA KARYA - JAYA KONSTRUKSI JOINT OPERATION | Class B-1 FA | 3 | 27-03-2026 00:00:00 | 28 | Silinder 15 x 30 cm | 100 | 27-03-2026 00:00:00 | 28 | Memenuhi | Tidak | HK - JAKON JO / TOP SLAB GRID A10 - A20 PS12 / CLASS B-1 / AD PTB | C | 575.5 | 32.57 | 400.11 | 12.44 | 40011
DOCKET/PTB/02-2026/01842 | SO/DIR2/DV2-4/01-2026/00092 | Pembangunan Jalan Tol Akses Patimban Paket 3 | HUTAMA KARYA - JAYA KONSTRUKSI JOINT OPERATION | Class B-1 FA | 4 | 27-03-2026 00:00:00 | 28 | Silinder 15 x 30 cm | 100 | 27-03-2026 00:00:00 | 28 | Memenuhi | Tidak | HK - JAKON JO / TOP SLAB GRID A10 - A20 PS12 / CLASS B-1 / AD PTB | A | 589.6 | 33.37 | 409.92 | 12.11 | 40992
DOCKET/PTB/02-2026/01846 | SO/DIR2/DV2-4/01-2026/00092 | Pembangunan Jalan Tol Akses Patimban Paket 3 | HUTAMA KARYA - JAYA KONSTRUKSI JOINT OPERATION | Class B-1 FA | 3 | 27-03-2026 00:00:00 | 28 | Silinder 15 x 30 cm | 100 | 27-03-2026 00:00:00 | 28 | Memenuhi | Tidak | HK - JAKON JO / TOP SLAB GRID A10 - A20 PS12 / CLASS B-1 / AD PTB | E | 557.92 | 31.57 | 387.89 | 12.32 | 38789
DOCKET/PTB/02-2026/01846 | SO/DIR2/DV2-4/01-2026/00092 | Pembangunan Jalan Tol Akses Patimban Paket 3 | HUTAMA KARYA - JAYA KONSTRUKSI JOINT OPERATION | Class B-1 FA | 4 | 27-03-2026 00:00:00 | 28 | Silinder 15 x 30 cm | 100 | 27-03-2026 00:00:00 | 28 | Memenuhi | Tidak | HK - JAKON JO / TOP SLAB GRID A10 - A20 PS12 / CLASS B-1 / AD PTB | C | 646.9 | 36.62 | 449.75 | 12.16 | 44975
DOCKET/PTB/02-2026/01863 | SO/DIR2/DV2-4/01-2026/00092 | Pembangunan Jalan Tol Akses Patimban Paket 3 | HUTAMA KARYA - JAYA KONSTRUKSI JOINT OPERATION | Class B-1 FA | 3 | 27-03-2026 00:00:00 | 28 | Silinder 15 x 30 cm | 100 | 27-03-2026 00:00:00 | 28 | Memenuhi | Tidak | HK - JAKON JO / TOP SLAB GRID A1 - A5 & B1 - B5 PS11 / CLASS B-1 / AD PTB | E | 637.42 | 36.08 | 443.16 | 12.36 | 44316
DOCKET/PTB/02-2026/01863 | SO/DIR2/DV2-4/01-2026/00092 | Pembangunan Jalan Tol Akses Patimban Paket 3 | HUTAMA KARYA - JAYA KONSTRUKSI JOINT OPERATION | Class B-1 FA | 4 | 27-03-2026 00:00:00 | 28 | Silinder 15 x 30 cm | 100 | 27-03-2026 00:00:00 | 28 | Memenuhi | Tidak | HK - JAKON JO / TOP SLAB GRID A1 - A5 & B1 - B5 PS11 / CLASS B-1 / AD PTB | D | 623.47 | 35.29 | 433.46 | 12.4 | 43346
DOCKET/PTB/02-2026/01865 | SO/DIR2/DV2-4/01-2026/00092 | Pembangunan Jalan Tol Akses Patimban Paket 3 | HUTAMA KARYA - JAYA KONSTRUKSI JOINT OPERATION | Class B-1 FA | 3 | 27-03-2026 00:00:00 | 28 | Silinder 15 x 30 cm | 100 | 27-03-2026 00:00:00 | 28 | Memenuhi | Tidak | HK - JAKON JO / TOP SLAB GRID A1 - A5 & B1 - B5 PS11 / CLASS B-1 / AD PTB | A | 593.23 | 33.57 | 412.44 | 12.25 | 41244
DOCKET/PTB/02-2026/01865 | SO/DIR2/DV2-4/01-2026/00092 | Pembangunan Jalan Tol Akses Patimban Paket 3 | HUTAMA KARYA - JAYA KONSTRUKSI JOINT OPERATION | Class B-1 FA | 4 | 27-03-2026 00:00:00 | 28 | Silinder 15 x 30 cm | 100 | 27-03-2026 00:00:00 | 28 | Memenuhi | Tidak | HK - JAKON JO / TOP SLAB GRID A1 - A5 & B1 - B5 PS11 / CLASS B-1 / AD PTB | A | 579.29 | 32.78 | 402.75 | 12.28 | 40275
DOCKET/PTB/02-2026/01866 | SO/DIR2/DV2-4/01-2026/00092 | Pembangunan Jalan Tol Akses Patimban Paket 3 | HUTAMA KARYA - JAYA KONSTRUKSI JOINT OPERATION | Class B-1 FA | 3 | 28-03-2026 00:00:00 | 28 | Silinder 15 x 30 cm | 100 | 28-03-2026 00:00:00 | 28 | Memenuhi | Tidak | HK - JAKON JO / BARRIER TOP SLAB B28 - AE1 (R) PS16 / CLASS B-1 / AD PTB | B | 597.86 | 33.84 | 415.66 | 12.37 | 41566
DOCKET/PTB/02-2026/01866 | SO/DIR2/DV2-4/01-2026/00092 | Pembangunan Jalan Tol Akses Patimban Paket 3 | HUTAMA KARYA - JAYA KONSTRUKSI JOINT OPERATION | Class B-1 FA | 4 | 28-03-2026 00:00:00 | 28 | Silinder 15 x 30 cm | 100 | 28-03-2026 00:00:00 | 28 | Memenuhi | Tidak | HK - JAKON JO / BARRIER TOP SLAB B28 - AE1 (R) PS16 / CLASS B-1 / AD PTB | D | 608.96 | 34.47 | 423.38 | 12.37 | 42338
DOCKET/PTB/02-2026/01868 | SO/DIR2/DV2-4/01-2026/00092 | Pembangunan Jalan Tol Akses Patimban Paket 3 | HUTAMA KARYA - JAYA KONSTRUKSI JOINT OPERATION | Class B-1 FA | 3 | 28-03-2026 00:00:00 | 28 | Silinder 15 x 30 cm | 100 | 28-03-2026 00:00:00 | 28 | Memenuhi | Tidak | HK - JAKON JO / BARRIER TOP SLAB B28 - AE1 (R) PS16 / CLASS B-1 / AD PTB | D | 579.14 | 32.77 | 402.64 | 12.25 | 40264
DOCKET/PTB/02-2026/01868 | SO/DIR2/DV2-4/01-2026/00092 | Pembangunan Jalan Tol Akses Patimban Paket 3 | HUTAMA KARYA - JAYA KONSTRUKSI JOINT OPERATION | Class B-1 FA | 4 | 28-03-2026 00:00:00 | 28 | Silinder 15 x 30 cm | 100 | 28-03-2026 00:00:00 | 28 | Memenuhi | Tidak | HK - JAKON JO / BARRIER TOP SLAB B28 - AE1 (R) PS16 / CLASS B-1 / AD PTB | A | 561.72 | 31.79 | 390.53 | 12.26 | 39053
DOCKET/PTB/02-2026/01869 | SO/DIR2/DV2-4/01-2026/00092 | Pembangunan Jalan Tol Akses Patimban Paket 3 | HUTAMA KARYA - JAYA KONSTRUKSI JOINT OPERATION | Class B-1 FA | 3 | 28-03-2026 00:00:00 | 28 | Silinder 15 x 30 cm | 100 | 28-03-2026 00:00:00 | 28 | Memenuhi | Tidak | HK - JAKON JO / BARRIER TOP SLAB B1 - B11 (R) PS15 / CLASS B-1 / AD PTB | B | 581.65 | 32.92 | 404.39 | 12.42 | 40439
DOCKET/PTB/02-2026/01869 | SO/DIR2/DV2-4/01-2026/00092 | Pembangunan Jalan Tol Akses Patimban Paket 3 | HUTAMA KARYA - JAYA KONSTRUKSI JOINT OPERATION | Class B-1 FA | 4 | 28-03-2026 00:00:00 | 28 | Silinder 15 x 30 cm | 100 | 28-03-2026 00:00:00 | 28 | Memenuhi | Tidak | HK - JAKON JO / BARRIER TOP SLAB B1 - B11 (R) PS15 / CLASS B-1 / AD PTB | A | 590.46 | 33.42 | 410.51 | 12.42 | 41051
DOCKET/PTB/02-2026/01871 | SO/DIR2/DV2-4/01-2026/00092 | Pembangunan Jalan Tol Akses Patimban Paket 3 | HUTAMA KARYA - JAYA KONSTRUKSI JOINT OPERATION | Class B-1 FA | 3 | 28-03-2026 00:00:00 | 28 | Silinder 15 x 30 cm | 100 | 28-03-2026 00:00:00 | 28 | Memenuhi | Tidak | HK - JAKON JO / BARRIER TOP SLAB B1 - B11 (R) PS15 / CLASS B-1 / AD PTB | E | 560.59 | 31.72 | 389.75 | 12.29 | 38975
DOCKET/PTB/02-2026/01871 | SO/DIR2/DV2-4/01-2026/00092 | Pembangunan Jalan Tol Akses Patimban Paket 3 | HUTAMA KARYA - JAYA KONSTRUKSI JOINT OPERATION | Class B-1 FA | 4 | 28-03-2026 00:00:00 | 28 | Silinder 15 x 30 cm | 100 | 28-03-2026 00:00:00 | 28 | Memenuhi | Tidak | HK - JAKON JO / BARRIER TOP SLAB B1 - B11 (R) PS15 / CLASS B-1 / AD PTB | D | 648.63 | 36.71 | 450.96 | 12.12 | 45096
DOCKET/PTB/02-2026/01874 | SO/DIR2/DV2-4/01-2026/00092 | Pembangunan Jalan Tol Akses Patimban Paket 3 | HUTAMA KARYA - JAYA KONSTRUKSI JOINT OPERATION | Class B-1 FA | 3 | 28-03-2026 00:00:00 | 28 | Silinder 15 x 30 cm | 100 | 28-03-2026 00:00:00 | 28 | Memenuhi | Tidak | HK - JAKON JO / TOP SLAB GRID A6 - A9 & B5 - B9 PS14C / CLASS B-1 / AD PTB | E | 567.23 | 32.11 | 394.36 | 12.32 | 39436
DOCKET/PTB/02-2026/01874 | SO/DIR2/DV2-4/01-2026/00092 | Pembangunan Jalan Tol Akses Patimban Paket 3 | HUTAMA KARYA - JAYA KONSTRUKSI JOINT OPERATION | Class B-1 FA | 4 | 28-03-2026 00:00:00 | 28 | Silinder 15 x 30 cm | 100 | 28-03-2026 00:00:00 | 28 | Memenuhi | Tidak | HK - JAKON JO / TOP SLAB GRID A6 - A9 & B5 - B9 PS14C / CLASS B-1 / AD PTB | D | 581.1 | 32.89 | 404.01 | 12.21 | 40401
DOCKET/PTB/02-2026/01877 | SO/DIR2/DV2-4/01-2026/00092 | Pembangunan Jalan Tol Akses Patimban Paket 3 | HUTAMA KARYA - JAYA KONSTRUKSI JOINT OPERATION | Class B-1 FA | 3 | 28-03-2026 00:00:00 | 28 | Silinder 15 x 30 cm | 100 | 28-03-2026 00:00:00 | 28 | Memenuhi | Tidak | HK - JAKON JO / TOP SLAB GRID A6 - A9 & B5 - B9 PS14C / CLASS B-1 / AD PTB | A | 649.22 | 36.75 | 451.37 | 12.36 | 45137
DOCKET/PTB/02-2026/01877 | SO/DIR2/DV2-4/01-2026/00092 | Pembangunan Jalan Tol Akses Patimban Paket 3 | HUTAMA KARYA - JAYA KONSTRUKSI JOINT OPERATION | Class B-1 FA | 4 | 28-03-2026 00:00:00 | 28 | Silinder 15 x 30 cm | 100 | 28-03-2026 00:00:00 | 28 | Memenuhi | Tidak | HK - JAKON JO / TOP SLAB GRID A6 - A9 & B5 - B9 PS14C / CLASS B-1 / AD PTB | B | 637.39 | 36.08 | 443.14 | 12.42 | 44314
DOCKET/PTB/03-2026/01903 | SO/DIR2/DV2-4/01-2026/00092 | Pembangunan Jalan Tol Akses Patimban Paket 3 | HUTAMA KARYA - JAYA KONSTRUKSI JOINT OPERATION | Class B-1 FA | 3 | 29-03-2026 00:00:00 | 28 | Silinder 15 x 30 cm | 100 | 29-03-2026 00:00:00 | 28 | Memenuhi | Tidak | HK - JAKON JO / BARRIER A1 - A10 PS12 / CLASS B-1 / AD PTB | A | 566.96 | 32.09 | 394.18 | 12.19 | 39418
DOCKET/PTB/03-2026/01903 | SO/DIR2/DV2-4/01-2026/00092 | Pembangunan Jalan Tol Akses Patimban Paket 3 | HUTAMA KARYA - JAYA KONSTRUKSI JOINT OPERATION | Class B-1 FA | 4 | 29-03-2026 00:00:00 | 28 | Silinder 15 x 30 cm | 100 | 29-03-2026 00:00:00 | 28 | Memenuhi | Tidak | HK - JAKON JO / BARRIER A1 - A10 PS12 / CLASS B-1 / AD PTB | E | 574.39 | 32.51 | 399.34 | 12.24 | 39934
DOCKET/PTB/03-2026/01906 | SO/DIR2/DV2-4/01-2026/00092 | Pembangunan Jalan Tol Akses Patimban Paket 3 | HUTAMA KARYA - JAYA KONSTRUKSI JOINT OPERATION | Class B-1 FA | 3 | 29-03-2026 00:00:00 | 28 | Silinder 15 x 30 cm | 100 | 29-03-2026 00:00:00 | 28 | Memenuhi | Tidak | HK - JAKON JO / BARRIER A1 - A10 PS12 / CLASS B-1 / AD PTB | A | 633.97 | 35.88 | 440.76 | 12.47 | 44076
DOCKET/PTB/03-2026/01906 | SO/DIR2/DV2-4/01-2026/00092 | Pembangunan Jalan Tol Akses Patimban Paket 3 | HUTAMA KARYA - JAYA KONSTRUKSI JOINT OPERATION | Class B-1 FA | 4 | 29-03-2026 00:00:00 | 28 | Silinder 15 x 30 cm | 100 | 29-03-2026 00:00:00 | 28 | Memenuhi | Tidak | HK - JAKON JO / BARRIER A1 - A10 PS12 / CLASS B-1 / AD PTB | B | 626.2 | 35.44 | 435.36 | 12.4 | 43536
DOCKET/PTB/03-2026/01889 | SO/DIR2/DV2-4/01-2026/00092 | Pembangunan Jalan Tol Akses Patimban Paket 3 | HUTAMA KARYA - JAYA KONSTRUKSI JOINT OPERATION | Class B-1 FA | 3 | 29-03-2026 00:00:00 | 28 | Silinder 15 x 30 cm | 100 | 29-03-2026 00:00:00 | 28 | Memenuhi | Tidak | HK - JAKON JO / TOP SLAB GRID A1 - A5 & B1 - B5 PS11 / CLASS B-1 / AD PTB | A | 553.06 | 31.3 | 384.51 | 12.21 | 38451
DOCKET/PTB/03-2026/01889 | SO/DIR2/DV2-4/01-2026/00092 | Pembangunan Jalan Tol Akses Patimban Paket 3 | HUTAMA KARYA - JAYA KONSTRUKSI JOINT OPERATION | Class B-1 FA | 4 | 29-03-2026 00:00:00 | 28 | Silinder 15 x 30 cm | 100 | 29-03-2026 00:00:00 | 28 | Memenuhi | Tidak | HK - JAKON JO / TOP SLAB GRID A1 - A5 & B1 - B5 PS11 / CLASS B-1 / AD PTB | D | 561.64 | 31.79 | 390.48 | 12.23 | 39048
DOCKET/PTB/03-2026/01893 | SO/DIR2/DV2-4/01-2026/00092 | Pembangunan Jalan Tol Akses Patimban Paket 3 | HUTAMA KARYA - JAYA KONSTRUKSI JOINT OPERATION | Class B-1 FA | 3 | 29-03-2026 00:00:00 | 28 | Silinder 15 x 30 cm | 100 | 29-03-2026 00:00:00 | 28 | Memenuhi | Tidak | HK - JAKON JO / TOP SLAB GRID A1 - A5 & B1 - B5 PS11 / CLASS B-1 / AD PTB | D | 630.64 | 35.69 | 438.45 | 12.27 | 43845
DOCKET/PTB/03-2026/01893 | SO/DIR2/DV2-4/01-2026/00092 | Pembangunan Jalan Tol Akses Patimban Paket 3 | HUTAMA KARYA - JAYA KONSTRUKSI JOINT OPERATION | Class B-1 FA | 4 | 29-03-2026 00:00:00 | 28 | Silinder 15 x 30 cm | 100 | 29-03-2026 00:00:00 | 28 | Memenuhi | Tidak | HK - JAKON JO / TOP SLAB GRID A1 - A5 & B1 - B5 PS11 / CLASS B-1 / AD PTB | B | 621.31 | 35.17 | 431.96 | 12.13 | 43196
DOCKET/PTB/03-2026/01923 | SO/DIR2/DV2-4/01-2026/00092 | Pembangunan Jalan Tol Akses Patimban Paket 3 | HUTAMA KARYA - JAYA KONSTRUKSI JOINT OPERATION | Class B-1 FA | 3 | 30-03-2026 00:00:00 | 28 | Silinder 15 x 30 cm | 100 | 30-03-2026 00:00:00 | 28 | Memenuhi | Tidak | HK - JAKON JO / PILEHEAD GRID A/B 1 2 3 PS16A / CLASS B-1 / AD PTB | A | 587.58 | 33.26 | 408.51 | 12.26 | 40851
DOCKET/PTB/03-2026/01923 | SO/DIR2/DV2-4/01-2026/00092 | Pembangunan Jalan Tol Akses Patimban Paket 3 | HUTAMA KARYA - JAYA KONSTRUKSI JOINT OPERATION | Class B-1 FA | 4 | 30-03-2026 00:00:00 | 28 | Silinder 15 x 30 cm | 100 | 30-03-2026 00:00:00 | 28 | Memenuhi | Tidak | HK - JAKON JO / PILEHEAD GRID A/B 1 2 3 PS16A / CLASS B-1 / AD PTB | B | 600.65 | 34 | 417.6 | 12.46 | 41760
DOCKET/PTB/03-2026/01935 | SO/DIR2/DV2-4/01-2026/00092 | Pembangunan Jalan Tol Akses Patimban Paket 3 | HUTAMA KARYA - JAYA KONSTRUKSI JOINT OPERATION | Class B-1 FA | 3 | 30-03-2026 00:00:00 | 28 | Silinder 15 x 30 cm | 100 | 30-03-2026 00:00:00 | 28 | Memenuhi | Tidak | HK - JAKON JO / PILEHEAD GRID A/B 1 2 3 PS16A / CLASS B-1 / AD PTB | B | 569.06 | 32.2 | 395.64 | 12.27 | 39564
DOCKET/PTB/03-2026/01935 | SO/DIR2/DV2-4/01-2026/00092 | Pembangunan Jalan Tol Akses Patimban Paket 3 | HUTAMA KARYA - JAYA KONSTRUKSI JOINT OPERATION | Class B-1 FA | 4 | 30-03-2026 00:00:00 | 28 | Silinder 15 x 30 cm | 100 | 30-03-2026 00:00:00 | 28 | Memenuhi | Tidak | HK - JAKON JO / PILEHEAD GRID A/B 1 2 3 PS16A / CLASS B-1 / AD PTB | C | 560.98 | 31.75 | 390.02 | 12.3 | 39002
DOCKET/PTB/03-2026/01945 | SO/DIR2/DV2-4/01-2026/00092 | Pembangunan Jalan Tol Akses Patimban Paket 3 | HUTAMA KARYA - JAYA KONSTRUKSI JOINT OPERATION | Class B-1 FA | 3 | 31-03-2026 00:00:00 | 28 | Silinder 15 x 30 cm | 100 | 31-03-2026 00:00:00 | 28 | Memenuhi | Tidak | HK - JAKON JO / TOP SLAB GRID A6 - A9 & B5 - B9 PS14C / CLASS B-1 / AD PTB | A | 562.22 | 31.82 | 390.88 | 12.16 | 39088
DOCKET/PTB/03-2026/01945 | SO/DIR2/DV2-4/01-2026/00092 | Pembangunan Jalan Tol Akses Patimban Paket 3 | HUTAMA KARYA - JAYA KONSTRUKSI JOINT OPERATION | Class B-1 FA | 4 | 31-03-2026 00:00:00 | 28 | Silinder 15 x 30 cm | 100 | 31-03-2026 00:00:00 | 28 | Memenuhi | Tidak | HK - JAKON JO / TOP SLAB GRID A6 - A9 & B5 - B9 PS14C / CLASS B-1 / AD PTB | C | 572.06 | 32.38 | 397.72 | 12.39 | 39772
DOCKET/PTB/03-2026/01949 | SO/DIR2/DV2-4/01-2026/00092 | Pembangunan Jalan Tol Akses Patimban Paket 3 | HUTAMA KARYA - JAYA KONSTRUKSI JOINT OPERATION | Class B-1 FA | 3 | 31-03-2026 00:00:00 | 28 | Silinder 15 x 30 cm | 100 | 31-03-2026 00:00:00 | 28 | Memenuhi | Tidak | HK - JAKON JO / TOP SLAB GRID A6 - A9 & B5 - B9 PS14C / CLASS B-1 / AD PTB | D | 638.26 | 36.13 | 443.75 | 12.28 | 44375
DOCKET/PTB/03-2026/01949 | SO/DIR2/DV2-4/01-2026/00092 | Pembangunan Jalan Tol Akses Patimban Paket 3 | HUTAMA KARYA - JAYA KONSTRUKSI JOINT OPERATION | Class B-1 FA | 4 | 31-03-2026 00:00:00 | 28 | Silinder 15 x 30 cm | 100 | 31-03-2026 00:00:00 | 28 | Memenuhi | Tidak | HK - JAKON JO / TOP SLAB GRID A6 - A9 & B5 - B9 PS14C / CLASS B-1 / AD PTB | C | 630.74 | 35.7 | 438.52 | 12.41 | 43852
DOCKET/PTB/03-2026/01953 | SO/DIR2/DV2-4/01-2026/00092 | Pembangunan Jalan Tol Akses Patimban Paket 3 | HUTAMA KARYA - JAYA KONSTRUKSI JOINT OPERATION | Class B-1 FA | 3 | 31-03-2026 00:00:00 | 28 | Silinder 15 x 30 cm | 100 | 31-03-2026 00:00:00 | 28 | Memenuhi | Tidak | HK - JAKON JO / TOP SLAB GRID A6 - A9 & B5 - B9 PS14C / CLASS B-1 / AD PTB | D | 558.32 | 31.6 | 388.17 | 12.43 | 38817
DOCKET/PTB/03-2026/01953 | SO/DIR2/DV2-4/01-2026/00092 | Pembangunan Jalan Tol Akses Patimban Paket 3 | HUTAMA KARYA - JAYA KONSTRUKSI JOINT OPERATION | Class B-1 FA | 4 | 31-03-2026 00:00:00 | 28 | Silinder 15 x 30 cm | 100 | 31-03-2026 00:00:00 | 28 | Memenuhi | Tidak | HK - JAKON JO / TOP SLAB GRID A6 - A9 & B5 - B9 PS14C / CLASS B-1 / AD PTB | B | 565.72 | 32.02 | 393.31 | 12.24 | 39331
DOCKET/PTB/03-2026/01957 | SO/DIR2/DV2-4/01-2026/00092 | Pembangunan Jalan Tol Akses Patimban Paket 3 | HUTAMA KARYA - JAYA KONSTRUKSI JOINT OPERATION | Class B-1 FA | 3 | 31-03-2026 00:00:00 | 28 | Silinder 15 x 30 cm | 100 | 31-03-2026 00:00:00 | 28 | Memenuhi | Tidak | HK - JAKON JO / TOP SLAB GRID A6 - A9 & B5 - B9 PS14C / CLASS B-1 / AD PTB | A | 634.05 | 35.89 | 440.82 | 12.2 | 44082
DOCKET/PTB/03-2026/01957 | SO/DIR2/DV2-4/01-2026/00092 | Pembangunan Jalan Tol Akses Patimban Paket 3 | HUTAMA KARYA - JAYA KONSTRUKSI JOINT OPERATION | Class B-1 FA | 4 | 31-03-2026 00:00:00 | 28 | Silinder 15 x 30 cm | 100 | 31-03-2026 00:00:00 | 28 | Memenuhi | Tidak | HK - JAKON JO / TOP SLAB GRID A6 - A9 & B5 - B9 PS14C / CLASS B-1 / AD PTB | B | 623.97 | 35.32 | 433.81 | 12.27 | 43381
DOCKET/PTB/03-2026/01958 | SO/DIR2/DV2-4/01-2026/00092 | Pembangunan Jalan Tol Akses Patimban Paket 3 | HUTAMA KARYA - JAYA KONSTRUKSI JOINT OPERATION | Class B-1 FA | 3 | 31-03-2026 00:00:00 | 28 | Silinder 15 x 30 cm | 100 | 31-03-2026 00:00:00 | 28 | Memenuhi | Tidak | HK - JAKON JO / TOP SLAB GRID A1 - A5 & B1 - B5 PS11 / CLASS B-1 / AD PTB | A | 655.55 | 37.1 | 455.77 | 12.16 | 45577
DOCKET/PTB/03-2026/01958 | SO/DIR2/DV2-4/01-2026/00092 | Pembangunan Jalan Tol Akses Patimban Paket 3 | HUTAMA KARYA - JAYA KONSTRUKSI JOINT OPERATION | Class B-1 FA | 4 | 31-03-2026 00:00:00 | 28 | Silinder 15 x 30 cm | 100 | 31-03-2026 00:00:00 | 28 | Memenuhi | Tidak | HK - JAKON JO / TOP SLAB GRID A1 - A5 & B1 - B5 PS11 / CLASS B-1 / AD PTB | B | 638.81 | 36.16 | 444.13 | 12.11 | 44413
DOCKET/PTB/03-2026/01959 | SO/DIR2/DV2-4/01-2026/00092 | Pembangunan Jalan Tol Akses Patimban Paket 3 | HUTAMA KARYA - JAYA KONSTRUKSI JOINT OPERATION | Class B-1 FA | 3 | 31-03-2026 00:00:00 | 28 | Silinder 15 x 30 cm | 100 | 31-03-2026 00:00:00 | 28 | Memenuhi | Tidak | HK - JAKON JO / TOP SLAB GRID A1 - A5 & B1 - B5 PS11 / CLASS B-1 / AD PTB | D | 565.04 | 31.98 | 392.84 | 12.33 | 39284
DOCKET/PTB/03-2026/01959 | SO/DIR2/DV2-4/01-2026/00092 | Pembangunan Jalan Tol Akses Patimban Paket 3 | HUTAMA KARYA - JAYA KONSTRUKSI JOINT OPERATION | Class B-1 FA | 4 | 31-03-2026 00:00:00 | 28 | Silinder 15 x 30 cm | 100 | 31-03-2026 00:00:00 | 28 | Memenuhi | Tidak | HK - JAKON JO / TOP SLAB GRID A1 - A5 & B1 - B5 PS11 / CLASS B-1 / AD PTB | A | 572.15 | 32.38 | 397.78 | 12.12 | 39778
DOCKET/PTB/03-2026/01960 | SO/DIR2/DV2-4/01-2026/00092 | Pembangunan Jalan Tol Akses Patimban Paket 3 | HUTAMA KARYA - JAYA KONSTRUKSI JOINT OPERATION | Class B-1 FA | 3 | 31-03-2026 00:00:00 | 28 | Silinder 15 x 30 cm | 100 | 31-03-2026 00:00:00 | 28 | Memenuhi | Tidak | HK - JAKON JO / TOP SLAB GRID A1 - A5 & B1 - B5 PS11 / CLASS B-1 / AD PTB | D | 635.39 | 35.96 | 441.75 | 12.31 | 44175
DOCKET/PTB/03-2026/01960 | SO/DIR2/DV2-4/01-2026/00092 | Pembangunan Jalan Tol Akses Patimban Paket 3 | HUTAMA KARYA - JAYA KONSTRUKSI JOINT OPERATION | Class B-1 FA | 4 | 31-03-2026 00:00:00 | 28 | Silinder 15 x 30 cm | 100 | 31-03-2026 00:00:00 | 28 | Memenuhi | Tidak | HK - JAKON JO / TOP SLAB GRID A1 - A5 & B1 - B5 PS11 / CLASS B-1 / AD PTB | E | 618.02 | 34.98 | 429.67 | 12.28 | 42967
DOCKET/PTB/03-2026/01961 | SO/DIR2/DV2-4/01-2026/00092 | Pembangunan Jalan Tol Akses Patimban Paket 3 | HUTAMA KARYA - JAYA KONSTRUKSI JOINT OPERATION | Class B-1 FA | 3 | 31-03-2026 00:00:00 | 28 | Silinder 15 x 30 cm | 100 | 31-03-2026 00:00:00 | 28 | Memenuhi | Tidak | HK - JAKON JO / TOP SLAB GRID A1 - A5 & B1 - B5 PS11 / CLASS B-1 / AD PTB | E | 580.25 | 32.84 | 403.42 | 12.37 | 40342
DOCKET/PTB/03-2026/01961 | SO/DIR2/DV2-4/01-2026/00092 | Pembangunan Jalan Tol Akses Patimban Paket 3 | HUTAMA KARYA - JAYA KONSTRUKSI JOINT OPERATION | Class B-1 FA | 4 | 31-03-2026 00:00:00 | 28 | Silinder 15 x 30 cm | 100 | 31-03-2026 00:00:00 | 28 | Memenuhi | Tidak | HK - JAKON JO / TOP SLAB GRID A1 - A5 & B1 - B5 PS11 / CLASS B-1 / AD PTB | C | 563.21 | 31.87 | 391.57 | 12.49 | 39157
DOCKET/PTB/03-2026/01962 | SO/DIR2/DV2-4/01-2026/00092 | Pembangunan Jalan Tol Akses Patimban Paket 3 | HUTAMA KARYA - JAYA KONSTRUKSI JOINT OPERATION | Class B-1 FA | 3 | 31-03-2026 00:00:00 | 28 | Silinder 15 x 30 cm | 100 | 31-03-2026 00:00:00 | 28 | Memenuhi | Tidak | HK - JAKON JO / TOP SLAB GRID A1 - A5 & B1 - B5 PS11 / CLASS B-1 / AD PTB | D | 583.12 | 33.01 | 405.41 | 12.35 | 40541
DOCKET/PTB/03-2026/01962 | SO/DIR2/DV2-4/01-2026/00092 | Pembangunan Jalan Tol Akses Patimban Paket 3 | HUTAMA KARYA - JAYA KONSTRUKSI JOINT OPERATION | Class B-1 FA | 4 | 31-03-2026 00:00:00 | 28 | Silinder 15 x 30 cm | 100 | 31-03-2026 00:00:00 | 28 | Memenuhi | Tidak | HK - JAKON JO / TOP SLAB GRID A1 - A5 & B1 - B5 PS11 / CLASS B-1 / AD PTB | C | 590.67 | 33.43 | 410.66 | 12.4 | 41066
DOCKET/PTB/03-2026/01963 | SO/DIR2/DV2-4/01-2026/00092 | Pembangunan Jalan Tol Akses Patimban Paket 3 | HUTAMA KARYA - JAYA KONSTRUKSI JOINT OPERATION | Class B-1 FA | 3 | 31-03-2026 00:00:00 | 28 | Silinder 15 x 30 cm | 100 | 31-03-2026 00:00:00 | 28 | Memenuhi | Tidak | HK - JAKON JO / TOP SLAB GRID A1 - A5 & B1 - B5 PS11 / CLASS B-1 / AD PTB | B | 557.6 | 31.55 | 387.67 | 12.42 | 38767
DOCKET/PTB/03-2026/01963 | SO/DIR2/DV2-4/01-2026/00092 | Pembangunan Jalan Tol Akses Patimban Paket 3 | HUTAMA KARYA - JAYA KONSTRUKSI JOINT OPERATION | Class B-1 FA | 4 | 31-03-2026 00:00:00 | 28 | Silinder 15 x 30 cm | 100 | 31-03-2026 00:00:00 | 28 | Memenuhi | Tidak | HK - JAKON JO / TOP SLAB GRID A1 - A5 & B1 - B5 PS11 / CLASS B-1 / AD PTB | D | 647.08 | 36.63 | 449.88 | 12.47 | 44988
DOCKET/PTB/03-2026/01964 | SO/DIR2/DV2-4/01-2026/00092 | Pembangunan Jalan Tol Akses Patimban Paket 3 | HUTAMA KARYA - JAYA KONSTRUKSI JOINT OPERATION | Class B-1 FA | 3 | 31-03-2026 00:00:00 | 28 | Silinder 15 x 30 cm | 100 | 31-03-2026 00:00:00 | 28 | Memenuhi | Tidak | HK - JAKON JO / TOP SLAB GRID A1 - A5 & B1 - B5 PS11 / CLASS B-1 / AD PTB | A | 573.92 | 32.48 | 399.01 | 12.15 | 39901
DOCKET/PTB/03-2026/01964 | SO/DIR2/DV2-4/01-2026/00092 | Pembangunan Jalan Tol Akses Patimban Paket 3 | HUTAMA KARYA - JAYA KONSTRUKSI JOINT OPERATION | Class B-1 FA | 4 | 31-03-2026 00:00:00 | 28 | Silinder 15 x 30 cm | 100 | 31-03-2026 00:00:00 | 28 | Memenuhi | Tidak | HK - JAKON JO / TOP SLAB GRID A1 - A5 & B1 - B5 PS11 / CLASS B-1 / AD PTB | A | 579.32 | 32.79 | 402.77 | 12.21 | 40277
DOCKET/PTB/03-2026/01965 | SO/DIR2/DV2-4/01-2026/00092 | Pembangunan Jalan Tol Akses Patimban Paket 3 | HUTAMA KARYA - JAYA KONSTRUKSI JOINT OPERATION | Class B-1 FA | 3 | 31-03-2026 00:00:00 | 28 | Silinder 15 x 30 cm | 100 | 31-03-2026 00:00:00 | 28 | Memenuhi | Tidak | HK - JAKON JO / TOP SLAB GRID A1 - A5 & B1 - B5 PS11 / CLASS B-1 / AD PTB | C | 640.28 | 36.24 | 445.15 | 12.3 | 44515
DOCKET/PTB/03-2026/01965 | SO/DIR2/DV2-4/01-2026/00092 | Pembangunan Jalan Tol Akses Patimban Paket 3 | HUTAMA KARYA - JAYA KONSTRUKSI JOINT OPERATION | Class B-1 FA | 4 | 31-03-2026 00:00:00 | 28 | Silinder 15 x 30 cm | 100 | 31-03-2026 00:00:00 | 28 | Memenuhi | Tidak | HK - JAKON JO / TOP SLAB GRID A1 - A5 & B1 - B5 PS11 / CLASS B-1 / AD PTB | C | 633.47 | 35.86 | 440.42 | 12.17 | 44042
DOCKET/PTB/03-2026/01966 | SO/DIR2/DV2-4/01-2026/00092 | Pembangunan Jalan Tol Akses Patimban Paket 3 | HUTAMA KARYA - JAYA KONSTRUKSI JOINT OPERATION | Class B-1 FA | 3 | 31-03-2026 00:00:00 | 28 | Silinder 15 x 30 cm | 100 | 31-03-2026 00:00:00 | 28 | Memenuhi | Tidak | HK - JAKON JO / TOP SLAB GRID A1 - A5 & B1 - B5 PS11 / CLASS B-1 / AD PTB | E | 555.28 | 31.43 | 386.06 | 12.42 | 38606
DOCKET/PTB/03-2026/01966 | SO/DIR2/DV2-4/01-2026/00092 | Pembangunan Jalan Tol Akses Patimban Paket 3 | HUTAMA KARYA - JAYA KONSTRUKSI JOINT OPERATION | Class B-1 FA | 4 | 31-03-2026 00:00:00 | 28 | Silinder 15 x 30 cm | 100 | 31-03-2026 00:00:00 | 28 | Memenuhi | Tidak | HK - JAKON JO / TOP SLAB GRID A1 - A5 & B1 - B5 PS11 / CLASS B-1 / AD PTB | A | 565.71 | 32.02 | 393.31 | 12.23 | 39331
DOCKET/PTB/03-2026/02001 | SO/DIR2/DV2-4/01-2026/00092 | Pembangunan Jalan Tol Akses Patimban Paket 3 | HUTAMA KARYA - JAYA KONSTRUKSI JOINT OPERATION | Class B-1 FA | 3 | 02-04-2026 00:00:00 | 28 | Silinder 15 x 30 cm | 100 | 02-04-2026 00:00:00 | 28 | Memenuhi | Tidak | HK - JAKON JO / BARRIER TOP SLAB A5 - A11 (L) PS15 / CLASS B-1 / AD PTB | B | 628.49 | 35.57 | 436.95 | 12.49 | 43695
DOCKET/PTB/03-2026/02001 | SO/DIR2/DV2-4/01-2026/00092 | Pembangunan Jalan Tol Akses Patimban Paket 3 | HUTAMA KARYA - JAYA KONSTRUKSI JOINT OPERATION | Class B-1 FA | 4 | 02-04-2026 00:00:00 | 28 | Silinder 15 x 30 cm | 100 | 02-04-2026 00:00:00 | 28 | Memenuhi | Tidak | HK - JAKON JO / BARRIER TOP SLAB A5 - A11 (L) PS15 / CLASS B-1 / AD PTB | E | 617.72 | 34.96 | 429.47 | 12.26 | 42947
DOCKET/PTB/03-2026/02002 | SO/DIR2/DV2-4/01-2026/00092 | Pembangunan Jalan Tol Akses Patimban Paket 3 | HUTAMA KARYA - JAYA KONSTRUKSI JOINT OPERATION | Class B-1 FA | 3 | 02-04-2026 00:00:00 | 28 | Silinder 15 x 30 cm | 100 | 02-04-2026 00:00:00 | 28 | Memenuhi | Tidak | HK - JAKON JO / BARRIER TOP SLAB A5 - A11 (L) PS15 / CLASS B-1 / AD PTB | C | 584.96 | 33.1 | 406.69 | 12.24 | 40669
DOCKET/PTB/03-2026/02002 | SO/DIR2/DV2-4/01-2026/00092 | Pembangunan Jalan Tol Akses Patimban Paket 3 | HUTAMA KARYA - JAYA KONSTRUKSI JOINT OPERATION | Class B-1 FA | 4 | 02-04-2026 00:00:00 | 28 | Silinder 15 x 30 cm | 100 | 02-04-2026 00:00:00 | 28 | Memenuhi | Tidak | HK - JAKON JO / BARRIER TOP SLAB A5 - A11 (L) PS15 / CLASS B-1 / AD PTB | A | 572.29 | 32.39 | 397.88 | 12.43 | 39788
DOCKET/PTB/03-2026/01994 | SO/DIR2/DV2-4/01-2026/00092 | Pembangunan Jalan Tol Akses Patimban Paket 3 | HUTAMA KARYA - JAYA KONSTRUKSI JOINT OPERATION | Class B-1 FA | 3 | 02-04-2026 00:00:00 | 28 | Silinder 15 x 30 cm | 100 | 02-04-2026 00:00:00 | 28 | Memenuhi | Tidak | HK - JAKON JO / BARRIER TOP SLAB GRID B1 - B11 (L) PS15 / CLASS B-1 / AD PTB | D | 592.24 | 33.52 | 411.75 | 12.49 | 41175
DOCKET/PTB/03-2026/01994 | SO/DIR2/DV2-4/01-2026/00092 | Pembangunan Jalan Tol Akses Patimban Paket 3 | HUTAMA KARYA - JAYA KONSTRUKSI JOINT OPERATION | Class B-1 FA | 4 | 02-04-2026 00:00:00 | 28 | Silinder 15 x 30 cm | 100 | 02-04-2026 00:00:00 | 28 | Memenuhi | Tidak | HK - JAKON JO / BARRIER TOP SLAB GRID B1 - B11 (L) PS15 / CLASS B-1 / AD PTB | A | 604.41 | 34.21 | 420.21 | 12.42 | 42021
DOCKET/PTB/03-2026/01996 | SO/DIR2/DV2-4/01-2026/00092 | Pembangunan Jalan Tol Akses Patimban Paket 3 | HUTAMA KARYA - JAYA KONSTRUKSI JOINT OPERATION | Class B-1 FA | 3 | 02-04-2026 00:00:00 | 28 | Silinder 15 x 30 cm | 100 | 02-04-2026 00:00:00 | 28 | Memenuhi | Tidak | HK - JAKON JO / BARRIER TOP SLAB GRID B1 - B11 (L) PS15 / CLASS B-1 / AD PTB | B | 566.18 | 32.04 | 393.63 | 12.43 | 39363
DOCKET/PTB/03-2026/01996 | SO/DIR2/DV2-4/01-2026/00092 | Pembangunan Jalan Tol Akses Patimban Paket 3 | HUTAMA KARYA - JAYA KONSTRUKSI JOINT OPERATION | Class B-1 FA | 4 | 02-04-2026 00:00:00 | 28 | Silinder 15 x 30 cm | 100 | 02-04-2026 00:00:00 | 28 | Memenuhi | Tidak | HK - JAKON JO / BARRIER TOP SLAB GRID B1 - B11 (L) PS15 / CLASS B-1 / AD PTB | A | 654.85 | 37.07 | 455.28 | 12.46 | 45528
DOCKET/PTB/03-2026/02019 | SO/DIR2/DV2-4/01-2026/00092 | Pembangunan Jalan Tol Akses Patimban Paket 3 | HUTAMA KARYA - JAYA KONSTRUKSI JOINT OPERATION | Class B-1 FA | 3 | 02-04-2026 00:00:00 | 28 | Silinder 15 x 30 cm | 100 | 02-04-2026 00:00:00 | 28 | Memenuhi | Tidak | HK - JAKON JO / PILEHEAD GRID A/B 1 2 3 PS16A / CLASS B-1 / AD PTB | C | 500 | 28.29 | 347.62 | 12.44 | 34762
DOCKET/PTB/03-2026/02019 | SO/DIR2/DV2-4/01-2026/00092 | Pembangunan Jalan Tol Akses Patimban Paket 3 | HUTAMA KARYA - JAYA KONSTRUKSI JOINT OPERATION | Class B-1 FA | 4 | 02-04-2026 00:00:00 | 28 | Silinder 15 x 30 cm | 100 | 02-04-2026 00:00:00 | 28 | Memenuhi | Tidak | HK - JAKON JO / PILEHEAD GRID A/B 1 2 3 PS16A / CLASS B-1 / AD PTB | B | 521.37 | 29.5 | 362.48 | 12.45 | 36248
DOCKET/PTB/03-2026/02027 | SO/DIR2/DV2-4/01-2026/00092 | Pembangunan Jalan Tol Akses Patimban Paket 3 | HUTAMA KARYA - JAYA KONSTRUKSI JOINT OPERATION | Class B-1 FA | 3 | 02-04-2026 00:00:00 | 28 | Silinder 15 x 30 cm | 100 | 02-04-2026 00:00:00 | 28 | Memenuhi | Tidak | HK - JAKON JO / PILEHEAD GRID A/B 1 2 3 PS16A / CLASS B-1 / AD PTB | D | 621.65 | 35.19 | 432.2 | 12.4 | 43220
DOCKET/PTB/03-2026/02027 | SO/DIR2/DV2-4/01-2026/00092 | Pembangunan Jalan Tol Akses Patimban Paket 3 | HUTAMA KARYA - JAYA KONSTRUKSI JOINT OPERATION | Class B-1 FA | 4 | 02-04-2026 00:00:00 | 28 | Silinder 15 x 30 cm | 100 | 02-04-2026 00:00:00 | 28 | Memenuhi | Tidak | HK - JAKON JO / PILEHEAD GRID A/B 1 2 3 PS16A / CLASS B-1 / AD PTB | D | 613.96 | 34.75 | 426.85 | 12.24 | 42685
DOCKET/PTB/03-2026/02034 | SO/DIR2/DV2-4/01-2026/00092 | Pembangunan Jalan Tol Akses Patimban Paket 3 | HUTAMA KARYA - JAYA KONSTRUKSI JOINT OPERATION | Class B-1 FA | 3 | 03-04-2026 00:00:00 | 28 | Silinder 15 x 30 cm | 100 | 03-04-2026 00:00:00 | 28 | Memenuhi | Tidak | HK - JAKON JO / BARRIER L1 - L8 OP5 / CLASS B-1 / AD PTB | C | 578.64 | 32.75 | 402.3 | 12.11 | 40230
DOCKET/PTB/03-2026/02034 | SO/DIR2/DV2-4/01-2026/00092 | Pembangunan Jalan Tol Akses Patimban Paket 3 | HUTAMA KARYA - JAYA KONSTRUKSI JOINT OPERATION | Class B-1 FA | 4 | 03-04-2026 00:00:00 | 28 | Silinder 15 x 30 cm | 100 | 03-04-2026 00:00:00 | 28 | Memenuhi | Tidak | HK - JAKON JO / BARRIER L1 - L8 OP5 / CLASS B-1 / AD PTB | E | 585.01 | 33.11 | 406.72 | 12.43 | 40672
DOCKET/PTB/03-2026/02038 | SO/DIR2/DV2-4/01-2026/00092 | Pembangunan Jalan Tol Akses Patimban Paket 3 | HUTAMA KARYA - JAYA KONSTRUKSI JOINT OPERATION | Class B-1 FA | 3 | 03-04-2026 00:00:00 | 28 | Silinder 15 x 30 cm | 100 | 03-04-2026 00:00:00 | 28 | Memenuhi | Tidak | HK - JAKON JO / BARRIER L1 - L8 OP5 / CLASS B-1 / AD PTB | C | 647.9 | 36.67 | 450.45 | 12.44 | 45045
DOCKET/PTB/03-2026/02038 | SO/DIR2/DV2-4/01-2026/00092 | Pembangunan Jalan Tol Akses Patimban Paket 3 | HUTAMA KARYA - JAYA KONSTRUKSI JOINT OPERATION | Class B-1 FA | 4 | 03-04-2026 00:00:00 | 28 | Silinder 15 x 30 cm | 100 | 03-04-2026 00:00:00 | 28 | Memenuhi | Tidak | HK - JAKON JO / BARRIER L1 - L8 OP5 / CLASS B-1 / AD PTB | A | 630.06 | 35.66 | 438.05 | 12.17 | 43805
DOCKET/PTB/03-2026/02052 | SO/DIR2/DV2-4/01-2026/00092 | Pembangunan Jalan Tol Akses Patimban Paket 3 | HUTAMA KARYA - JAYA KONSTRUKSI JOINT OPERATION | Class B-1 FA | 3 | 03-04-2026 00:00:00 | 28 | Silinder 15 x 30 cm | 100 | 03-04-2026 00:00:00 | 28 | Memenuhi | Tidak | HK - JAKON JO / TOP SLAB GRID B1 - B10 PS12 / CLASS B-1 / AD PTB | C | 557.85 | 31.57 | 387.84 | 12.37 | 38784
DOCKET/PTB/03-2026/02052 | SO/DIR2/DV2-4/01-2026/00092 | Pembangunan Jalan Tol Akses Patimban Paket 3 | HUTAMA KARYA - JAYA KONSTRUKSI JOINT OPERATION | Class B-1 FA | 4 | 03-04-2026 00:00:00 | 28 | Silinder 15 x 30 cm | 100 | 03-04-2026 00:00:00 | 28 | Memenuhi | Tidak | HK - JAKON JO / TOP SLAB GRID B1 - B10 PS12 / CLASS B-1 / AD PTB | B | 566.59 | 32.07 | 393.92 | 12.26 | 39392
DOCKET/PTB/03-2026/02056 | SO/DIR2/DV2-4/01-2026/00092 | Pembangunan Jalan Tol Akses Patimban Paket 3 | HUTAMA KARYA - JAYA KONSTRUKSI JOINT OPERATION | Class B-1 FA | 3 | 03-04-2026 00:00:00 | 28 | Silinder 15 x 30 cm | 100 | 03-04-2026 00:00:00 | 28 | Memenuhi | Tidak | HK - JAKON JO / TOP SLAB GRID B1 - B10 PS12 / CLASS B-1 / AD PTB | E | 632.4 | 35.79 | 439.67 | 12.3 | 43967
DOCKET/PTB/03-2026/02056 | SO/DIR2/DV2-4/01-2026/00092 | Pembangunan Jalan Tol Akses Patimban Paket 3 | HUTAMA KARYA - JAYA KONSTRUKSI JOINT OPERATION | Class B-1 FA | 4 | 03-04-2026 00:00:00 | 28 | Silinder 15 x 30 cm | 100 | 03-04-2026 00:00:00 | 28 | Memenuhi | Tidak | HK - JAKON JO / TOP SLAB GRID B1 - B10 PS12 / CLASS B-1 / AD PTB | C | 618.22 | 34.99 | 429.81 | 12.49 | 42981
DOCKET/PTB/03-2026/02061 | SO/DIR2/DV2-4/01-2026/00092 | Pembangunan Jalan Tol Akses Patimban Paket 3 | HUTAMA KARYA - JAYA KONSTRUKSI JOINT OPERATION | Class B-1 FA | 3 | 03-04-2026 00:00:00 | 28 | Silinder 15 x 30 cm | 100 | 03-04-2026 00:00:00 | 28 | Memenuhi | Tidak | HK - JAKON JO / TOP SLAB GRID B1 - B10 PS12 / CLASS B-1 / AD PTB | B | 580.77 | 32.87 | 403.78 | 12.41 | 40378
DOCKET/PTB/03-2026/02061 | SO/DIR2/DV2-4/01-2026/00092 | Pembangunan Jalan Tol Akses Patimban Paket 3 | HUTAMA KARYA - JAYA KONSTRUKSI JOINT OPERATION | Class B-1 FA | 4 | 03-04-2026 00:00:00 | 28 | Silinder 15 x 30 cm | 100 | 03-04-2026 00:00:00 | 28 | Memenuhi | Tidak | HK - JAKON JO / TOP SLAB GRID B1 - B10 PS12 / CLASS B-1 / AD PTB | D | 564.84 | 31.96 | 392.7 | 12.16 | 39270
DOCKET/PTB/03-2026/02063 | SO/DIR2/DV2-4/01-2026/00092 | Pembangunan Jalan Tol Akses Patimban Paket 3 | HUTAMA KARYA - JAYA KONSTRUKSI JOINT OPERATION | Class B-1 FA | 3 | 03-04-2026 00:00:00 | 28 | Silinder 15 x 30 cm | 100 | 03-04-2026 00:00:00 | 28 | Memenuhi | Tidak | HK - JAKON JO / TOP SLAB GRID B1 - B10 PS12 / CLASS B-1 / AD PTB | B | 509.86 | 28.85 | 354.48 | 12.17 | 35448
DOCKET/PTB/03-2026/02063 | SO/DIR2/DV2-4/01-2026/00092 | Pembangunan Jalan Tol Akses Patimban Paket 3 | HUTAMA KARYA - JAYA KONSTRUKSI JOINT OPERATION | Class B-1 FA | 4 | 03-04-2026 00:00:00 | 28 | Silinder 15 x 30 cm | 100 | 03-04-2026 00:00:00 | 28 | Memenuhi | Tidak | HK - JAKON JO / TOP SLAB GRID B1 - B10 PS12 / CLASS B-1 / AD PTB | A | 556.22 | 31.48 | 386.71 | 12.43 | 38671
DOCKET/PTB/03-2026/02071 | SO/DIR2/DV2-4/01-2026/00092 | Pembangunan Jalan Tol Akses Patimban Paket 3 | HUTAMA KARYA - JAYA KONSTRUKSI JOINT OPERATION | Class B-1 FA | 3 | 03-04-2026 00:00:00 | 28 | Silinder 15 x 30 cm | 100 | 03-04-2026 00:00:00 | 28 | Memenuhi | Tidak | HK - JAKON JO / TOP SLAB GRID B1 - B10 PS12 / CLASS B-1 / AD PTB | D | 625.41 | 35.4 | 434.81 | 12.25 | 43481
DOCKET/PTB/03-2026/02071 | SO/DIR2/DV2-4/01-2026/00092 | Pembangunan Jalan Tol Akses Patimban Paket 3 | HUTAMA KARYA - JAYA KONSTRUKSI JOINT OPERATION | Class B-1 FA | 4 | 03-04-2026 00:00:00 | 28 | Silinder 15 x 30 cm | 100 | 03-04-2026 00:00:00 | 28 | Memenuhi | Tidak | HK - JAKON JO / TOP SLAB GRID B1 - B10 PS12 / CLASS B-1 / AD PTB | E | 613.09 | 34.7 | 426.25 | 12.34 | 42625
DOCKET/PTB/03-2026/02075 | SO/DIR2/DV2-4/01-2026/00092 | Pembangunan Jalan Tol Akses Patimban Paket 3 | HUTAMA KARYA - JAYA KONSTRUKSI JOINT OPERATION | Class B-1 FA | 3 | 03-04-2026 00:00:00 | 28 | Silinder 15 x 30 cm | 100 | 03-04-2026 00:00:00 | 28 | Memenuhi | Tidak | HK - JAKON JO / TOP SLAB GRID B1 - B10 PS12 / CLASS B-1 / AD PTB | A | 574.84 | 32.53 | 399.65 | 12.33 | 39965
DOCKET/PTB/03-2026/02075 | SO/DIR2/DV2-4/01-2026/00092 | Pembangunan Jalan Tol Akses Patimban Paket 3 | HUTAMA KARYA - JAYA KONSTRUKSI JOINT OPERATION | Class B-1 FA | 4 | 03-04-2026 00:00:00 | 28 | Silinder 15 x 30 cm | 100 | 03-04-2026 00:00:00 | 28 | Memenuhi | Tidak | HK - JAKON JO / TOP SLAB GRID B1 - B10 PS12 / CLASS B-1 / AD PTB | E | 561.22 | 31.76 | 390.19 | 12.37 | 39019
DOCKET/PTB/03-2026/02079 | SO/DIR2/DV2-4/01-2026/00092 | Pembangunan Jalan Tol Akses Patimban Paket 3 | HUTAMA KARYA - JAYA KONSTRUKSI JOINT OPERATION | Class B-1 FA | 3 | 04-04-2026 00:00:00 | 28 | Silinder 15 x 30 cm | 100 | 04-04-2026 00:00:00 | 28 | Memenuhi | Tidak | HK - JAKON JO / TOP SLAB GRID B1 - B10 PS12 / CLASS B-1 / AD PTB | D | 520 | 29.43 | 361.53 | 12.34 | 36153
DOCKET/PTB/03-2026/02079 | SO/DIR2/DV2-4/01-2026/00092 | Pembangunan Jalan Tol Akses Patimban Paket 3 | HUTAMA KARYA - JAYA KONSTRUKSI JOINT OPERATION | Class B-1 FA | 4 | 04-04-2026 00:00:00 | 28 | Silinder 15 x 30 cm | 100 | 04-04-2026 00:00:00 | 28 | Memenuhi | Tidak | HK - JAKON JO / TOP SLAB GRID B1 - B10 PS12 / CLASS B-1 / AD PTB | A | 510.52 | 28.89 | 354.94 | 12.44 | 35494
DOCKET/PTB/03-2026/02096 | SO/DIR2/DV2-4/01-2026/00092 | Pembangunan Jalan Tol Akses Patimban Paket 3 | HUTAMA KARYA - JAYA KONSTRUKSI JOINT OPERATION | Class B-1 FA | 3 | 05-04-2026 00:00:00 | 28 | Silinder 15 x 30 cm | 100 | 05-04-2026 00:00:00 | 28 | Memenuhi | Tidak | HK - JAKON JO / PLAT INJAK PS 13 GRID A & B STA 30+450 / CLASS B-1 / AD PTB | B | 573.63 | 32.47 | 398.81 | 12.19 | 39881
DOCKET/PTB/03-2026/02096 | SO/DIR2/DV2-4/01-2026/00092 | Pembangunan Jalan Tol Akses Patimban Paket 3 | HUTAMA KARYA - JAYA KONSTRUKSI JOINT OPERATION | Class B-1 FA | 4 | 05-04-2026 00:00:00 | 28 | Silinder 15 x 30 cm | 100 | 05-04-2026 00:00:00 | 28 | Memenuhi | Tidak | HK - JAKON JO / PLAT INJAK PS 13 GRID A & B STA 30+450 / CLASS B-1 / AD PTB | D | 581.42 | 32.91 | 404.23 | 12.23 | 40423
DOCKET/PTB/03-2026/02100 | SO/DIR2/DV2-4/01-2026/00092 | Pembangunan Jalan Tol Akses Patimban Paket 3 | HUTAMA KARYA - JAYA KONSTRUKSI JOINT OPERATION | Class B-1 FA | 3 | 05-04-2026 00:00:00 | 28 | Silinder 15 x 30 cm | 100 | 05-04-2026 00:00:00 | 28 | Memenuhi | Tidak | HK - JAKON JO / PLAT INJAK PS 13 GRID A & B STA 30+450 / CLASS B-1 / AD PTB | C | 640.69 | 36.26 | 445.44 | 12.38 | 44544
DOCKET/PTB/03-2026/02100 | SO/DIR2/DV2-4/01-2026/00092 | Pembangunan Jalan Tol Akses Patimban Paket 3 | HUTAMA KARYA - JAYA KONSTRUKSI JOINT OPERATION | Class B-1 FA | 4 | 05-04-2026 00:00:00 | 28 | Silinder 15 x 30 cm | 100 | 05-04-2026 00:00:00 | 28 | Memenuhi | Tidak | HK - JAKON JO / PLAT INJAK PS 13 GRID A & B STA 30+450 / CLASS B-1 / AD PTB | D | 630.36 | 35.68 | 438.25 | 12.23 | 43825
DOCKET/PTB/03-2026/02127 | SO/DIR2/DV2-4/01-2026/00092 | Pembangunan Jalan Tol Akses Patimban Paket 3 | HUTAMA KARYA - JAYA KONSTRUKSI JOINT OPERATION | Class B-1 FA | 3 | 06-04-2026 00:00:00 | 28 | Silinder 15 x 30 cm | 100 | 06-04-2026 00:00:00 | 28 | Memenuhi | Tidak | HK - JAKON JO / BARRIER BRIDGE 16 AE STA 28+100 / CLASS B-1 / AD PTB | B | 581.8 | 32.92 | 404.49 | 12.15 | 40449
DOCKET/PTB/03-2026/02127 | SO/DIR2/DV2-4/01-2026/00092 | Pembangunan Jalan Tol Akses Patimban Paket 3 | HUTAMA KARYA - JAYA KONSTRUKSI JOINT OPERATION | Class B-1 FA | 4 | 06-04-2026 00:00:00 | 28 | Silinder 15 x 30 cm | 100 | 06-04-2026 00:00:00 | 28 | Memenuhi | Tidak | HK - JAKON JO / BARRIER BRIDGE 16 AE STA 28+100 / CLASS B-1 / AD PTB | D | 573.2 | 32.44 | 398.51 | 12.42 | 39851
DOCKET/PTB/03-2026/02135 | SO/DIR2/DV2-4/01-2026/00092 | Pembangunan Jalan Tol Akses Patimban Paket 3 | HUTAMA KARYA - JAYA KONSTRUKSI JOINT OPERATION | Class B-1 FA | 3 | 06-04-2026 00:00:00 | 28 | Silinder 15 x 30 cm | 100 | 06-04-2026 00:00:00 | 28 | Memenuhi | Tidak | HK - JAKON JO / BARRIER BRIDGE 16 AE STA 28+100 / CLASS B-1 / AD PTB | A | 598.25 | 33.86 | 415.93 | 12.13 | 41593
DOCKET/PTB/03-2026/02135 | SO/DIR2/DV2-4/01-2026/00092 | Pembangunan Jalan Tol Akses Patimban Paket 3 | HUTAMA KARYA - JAYA KONSTRUKSI JOINT OPERATION | Class B-1 FA | 4 | 06-04-2026 00:00:00 | 28 | Silinder 15 x 30 cm | 100 | 06-04-2026 00:00:00 | 28 | Memenuhi | Tidak | HK - JAKON JO / BARRIER BRIDGE 16 AE STA 28+100 / CLASS B-1 / AD PTB | C | 605.99 | 34.3 | 421.31 | 12.16 | 42131
DOCKET/PTB/03-2026/02147 | SO/DIR2/DV2-4/01-2026/00092 | Pembangunan Jalan Tol Akses Patimban Paket 3 | HUTAMA KARYA - JAYA KONSTRUKSI JOINT OPERATION | Class B-1 FA | 3 | 06-04-2026 00:00:00 | 28 | Silinder 15 x 30 cm | 100 | 06-04-2026 00:00:00 | 28 | Memenuhi | Tidak | HK - JAKON JO / BARRIER GRID A1 - A5 & B1 - B5 PS 11 STA 28+000 / CLASS B-1 / AD PTB | B | 571.02 | 32.31 | 397 | 12.34 | 39700
DOCKET/PTB/03-2026/02147 | SO/DIR2/DV2-4/01-2026/00092 | Pembangunan Jalan Tol Akses Patimban Paket 3 | HUTAMA KARYA - JAYA KONSTRUKSI JOINT OPERATION | Class B-1 FA | 4 | 06-04-2026 00:00:00 | 28 | Silinder 15 x 30 cm | 100 | 06-04-2026 00:00:00 | 28 | Memenuhi | Tidak | HK - JAKON JO / BARRIER GRID A1 - A5 & B1 - B5 PS 11 STA 28+000 / CLASS B-1 / AD PTB | D | 655.63 | 37.11 | 455.82 | 12.46 | 45582
DOCKET/PTB/03-2026/02149 | SO/DIR2/DV2-4/01-2026/00092 | Pembangunan Jalan Tol Akses Patimban Paket 3 | HUTAMA KARYA - JAYA KONSTRUKSI JOINT OPERATION | Class B-1 FA | 3 | 06-04-2026 00:00:00 | 28 | Silinder 15 x 30 cm | 100 | 06-04-2026 00:00:00 | 28 | Memenuhi | Tidak | HK - JAKON JO / BARRIER GRID A1 - A5 & B1 - B5 PS 11 STA 28+000 / CLASS B-1 / AD PTB | E | 581.35 | 32.91 | 404.18 | 12.2 | 40418
DOCKET/PTB/03-2026/02149 | SO/DIR2/DV2-4/01-2026/00092 | Pembangunan Jalan Tol Akses Patimban Paket 3 | HUTAMA KARYA - JAYA KONSTRUKSI JOINT OPERATION | Class B-1 FA | 4 | 06-04-2026 00:00:00 | 28 | Silinder 15 x 30 cm | 100 | 06-04-2026 00:00:00 | 28 | Memenuhi | Tidak | HK - JAKON JO / BARRIER GRID A1 - A5 & B1 - B5 PS 11 STA 28+000 / CLASS B-1 / AD PTB | D | 593.07 | 33.57 | 412.33 | 12.14 | 41233
DOCKET/PTB/03-2026/02120 | SO/DIR2/DV2-4/01-2026/00092 | Pembangunan Jalan Tol Akses Patimban Paket 3 | HUTAMA KARYA - JAYA KONSTRUKSI JOINT OPERATION | Class B-1 FA | 3 | 06-04-2026 00:00:00 | 28 | Silinder 15 x 30 cm | 100 | 06-04-2026 00:00:00 | 28 | Memenuhi | Tidak | HK - JAKON JO / BARRIER TOP SLAB GRID A1 - A11 (R), GRID A1 - A5 (L) PS15 / CLASS B-1 / AD PTB | D | 652.55 | 36.94 | 453.68 | 12.48 | 45368
DOCKET/PTB/03-2026/02120 | SO/DIR2/DV2-4/01-2026/00092 | Pembangunan Jalan Tol Akses Patimban Paket 3 | HUTAMA KARYA - JAYA KONSTRUKSI JOINT OPERATION | Class B-1 FA | 4 | 06-04-2026 00:00:00 | 28 | Silinder 15 x 30 cm | 100 | 06-04-2026 00:00:00 | 28 | Memenuhi | Tidak | HK - JAKON JO / BARRIER TOP SLAB GRID A1 - A11 (R), GRID A1 - A5 (L) PS15 / CLASS B-1 / AD PTB | A | 643.55 | 36.43 | 447.42 | 12.37 | 44742
DOCKET/PTB/03-2026/02128 | SO/DIR2/DV2-4/01-2026/00092 | Pembangunan Jalan Tol Akses Patimban Paket 3 | HUTAMA KARYA - JAYA KONSTRUKSI JOINT OPERATION | Class B-1 FA | 3 | 06-04-2026 00:00:00 | 28 | Silinder 15 x 30 cm | 100 | 06-04-2026 00:00:00 | 28 | Memenuhi | Tidak | HK - JAKON JO / BARRIER TOP SLAB GRID A1 - A11 (R), GRID A1 - A5 (L) PS15 / CLASS B-1 / AD PTB | B | 561.3 | 31.77 | 390.24 | 12.13 | 39024
DOCKET/PTB/03-2026/02128 | SO/DIR2/DV2-4/01-2026/00092 | Pembangunan Jalan Tol Akses Patimban Paket 3 | HUTAMA KARYA - JAYA KONSTRUKSI JOINT OPERATION | Class B-1 FA | 4 | 06-04-2026 00:00:00 | 28 | Silinder 15 x 30 cm | 100 | 06-04-2026 00:00:00 | 28 | Memenuhi | Tidak | HK - JAKON JO / BARRIER TOP SLAB GRID A1 - A11 (R), GRID A1 - A5 (L) PS15 / CLASS B-1 / AD PTB | D | 569.74 | 32.25 | 396.11 | 12.22 | 39611
DOCKET/PTB/03-2026/02180 | SO/DIR2/DV2-4/01-2026/00092 | Pembangunan Jalan Tol Akses Patimban Paket 3 | HUTAMA KARYA - JAYA KONSTRUKSI JOINT OPERATION | Class B-1 FA | 3 | 07-04-2026 00:00:00 | 28 | Silinder 15 x 30 cm | 100 | 07-04-2026 00:00:00 | 28 | Memenuhi | Tidak | HK - JAKON JO / TOP SLAB GRID B10 - B20 PS12 / CLASS B-1 / AD PTB | D | 510 | 28.86 | 354.57 | 12.36 | 35457
DOCKET/PTB/03-2026/02180 | SO/DIR2/DV2-4/01-2026/00092 | Pembangunan Jalan Tol Akses Patimban Paket 3 | HUTAMA KARYA - JAYA KONSTRUKSI JOINT OPERATION | Class B-1 FA | 4 | 07-04-2026 00:00:00 | 28 | Silinder 15 x 30 cm | 100 | 07-04-2026 00:00:00 | 28 | Memenuhi | Tidak | HK - JAKON JO / TOP SLAB GRID B10 - B20 PS12 / CLASS B-1 / AD PTB | D | 507.11 | 28.7 | 352.57 | 12.42 | 35257
DOCKET/PTB/03-2026/02197 | SO/DIR2/DV2-4/01-2026/00092 | Pembangunan Jalan Tol Akses Patimban Paket 3 | HUTAMA KARYA - JAYA KONSTRUKSI JOINT OPERATION | Class B-1 FA | 3 | 07-04-2026 00:00:00 | 28 | Silinder 15 x 30 cm | 100 | 07-04-2026 00:00:00 | 28 | Memenuhi | Tidak | HK - JAKON JO / TOP SLAB GRID B10 - B20 PS12 / CLASS B-1 / AD PTB | E | 614.02 | 34.75 | 426.89 | 12.35 | 42689
DOCKET/PTB/03-2026/02197 | SO/DIR2/DV2-4/01-2026/00092 | Pembangunan Jalan Tol Akses Patimban Paket 3 | HUTAMA KARYA - JAYA KONSTRUKSI JOINT OPERATION | Class B-1 FA | 4 | 07-04-2026 00:00:00 | 28 | Silinder 15 x 30 cm | 100 | 07-04-2026 00:00:00 | 28 | Memenuhi | Tidak | HK - JAKON JO / TOP SLAB GRID B10 - B20 PS12 / CLASS B-1 / AD PTB | E | 607.93 | 34.41 | 422.66 | 12.24 | 42266
DOCKET/PTB/03-2026/02202 | SO/DIR2/DV2-4/01-2026/00092 | Pembangunan Jalan Tol Akses Patimban Paket 3 | HUTAMA KARYA - JAYA KONSTRUKSI JOINT OPERATION | Class B-1 FA | 3 | 07-04-2026 00:00:00 | 28 | Silinder 15 x 30 cm | 100 | 07-04-2026 00:00:00 | 28 | Memenuhi | Tidak | HK - JAKON JO / TOP SLAB GRID B10 - B20 PS12 / CLASS B-1 / AD PTB | A | 570.17 | 32.27 | 396.41 | 12.23 | 39641
DOCKET/PTB/03-2026/02202 | SO/DIR2/DV2-4/01-2026/00092 | Pembangunan Jalan Tol Akses Patimban Paket 3 | HUTAMA KARYA - JAYA KONSTRUKSI JOINT OPERATION | Class B-1 FA | 4 | 07-04-2026 00:00:00 | 28 | Silinder 15 x 30 cm | 100 | 07-04-2026 00:00:00 | 28 | Memenuhi | Tidak | HK - JAKON JO / TOP SLAB GRID B10 - B20 PS12 / CLASS B-1 / AD PTB | D | 563.51 | 31.89 | 391.78 | 12.48 | 39178
DOCKET/PTB/03-2026/02207 | SO/DIR2/DV2-4/01-2026/00092 | Pembangunan Jalan Tol Akses Patimban Paket 3 | HUTAMA KARYA - JAYA KONSTRUKSI JOINT OPERATION | Class B-1 FA | 3 | 07-04-2026 00:00:00 | 28 | Silinder 15 x 30 cm | 100 | 07-04-2026 00:00:00 | 28 | Memenuhi | Tidak | HK - JAKON JO / TOP SLAB GRID B10 - B20 PS12 / CLASS B-1 / AD PTB | E | 590.93 | 33.45 | 410.84 | 12.2 | 41084
DOCKET/PTB/03-2026/02207 | SO/DIR2/DV2-4/01-2026/00092 | Pembangunan Jalan Tol Akses Patimban Paket 3 | HUTAMA KARYA - JAYA KONSTRUKSI JOINT OPERATION | Class B-1 FA | 4 | 07-04-2026 00:00:00 | 28 | Silinder 15 x 30 cm | 100 | 07-04-2026 00:00:00 | 28 | Memenuhi | Tidak | HK - JAKON JO / TOP SLAB GRID B10 - B20 PS12 / CLASS B-1 / AD PTB | B | 602.34 | 34.09 | 418.77 | 12.15 | 41877
DOCKET/PTB/03-2026/02228 | SO/DIR2/DV2-4/01-2026/00092 | Pembangunan Jalan Tol Akses Patimban Paket 3 | HUTAMA KARYA - JAYA KONSTRUKSI JOINT OPERATION | Class B-1 FA | 3 | 08-04-2026 00:00:00 | 28 | Silinder 15 x 30 cm | 100 | 08-04-2026 00:00:00 | 28 | Memenuhi | Tidak | HK - JAKON JO / BARRIER TOP SLAB PW2 - GRID A9 PS14C / CLASS B-1 / AD PTB | C | 565.38 | 32 | 393.08 | 12.23 | 39308
DOCKET/PTB/03-2026/02228 | SO/DIR2/DV2-4/01-2026/00092 | Pembangunan Jalan Tol Akses Patimban Paket 3 | HUTAMA KARYA - JAYA KONSTRUKSI JOINT OPERATION | Class B-1 FA | 4 | 08-04-2026 00:00:00 | 28 | Silinder 15 x 30 cm | 100 | 08-04-2026 00:00:00 | 28 | Memenuhi | Tidak | HK - JAKON JO / BARRIER TOP SLAB PW2 - GRID A9 PS14C / CLASS B-1 / AD PTB | C | 578.94 | 32.77 | 402.5 | 12.47 | 40250
DOCKET/PTB/03-2026/02232 | SO/DIR2/DV2-4/01-2026/00092 | Pembangunan Jalan Tol Akses Patimban Paket 3 | HUTAMA KARYA - JAYA KONSTRUKSI JOINT OPERATION | Class B-1 FA | 3 | 08-04-2026 00:00:00 | 28 | Silinder 15 x 30 cm | 100 | 08-04-2026 00:00:00 | 28 | Memenuhi | Tidak | HK - JAKON JO / BARRIER TOP SLAB PW2 - GRID A9 PS14C / CLASS B-1 / AD PTB | C | 641.82 | 36.33 | 446.22 | 12.47 | 44622
DOCKET/PTB/03-2026/02232 | SO/DIR2/DV2-4/01-2026/00092 | Pembangunan Jalan Tol Akses Patimban Paket 3 | HUTAMA KARYA - JAYA KONSTRUKSI JOINT OPERATION | Class B-1 FA | 4 | 08-04-2026 00:00:00 | 28 | Silinder 15 x 30 cm | 100 | 08-04-2026 00:00:00 | 28 | Memenuhi | Tidak | HK - JAKON JO / BARRIER TOP SLAB PW2 - GRID A9 PS14C / CLASS B-1 / AD PTB | C | 628.32 | 35.56 | 436.84 | 12.16 | 43684
DOCKET/PTB/03-2026/02237 | SO/DIR2/DV2-4/01-2026/00092 | Pembangunan Jalan Tol Akses Patimban Paket 3 | HUTAMA KARYA - JAYA KONSTRUKSI JOINT OPERATION | Class B-1 FA | 3 | 08-04-2026 00:00:00 | 28 | Silinder 15 x 30 cm | 100 | 08-04-2026 00:00:00 | 28 | Memenuhi | Tidak | HK - JAKON JO / TOP SLAB GRID A1 - A5 PS14A / CLASS B-1 / AD PTB | C | 508.69 | 28.79 | 353.66 | 12.28 | 35366
DOCKET/PTB/03-2026/02237 | SO/DIR2/DV2-4/01-2026/00092 | Pembangunan Jalan Tol Akses Patimban Paket 3 | HUTAMA KARYA - JAYA KONSTRUKSI JOINT OPERATION | Class B-1 FA | 4 | 08-04-2026 00:00:00 | 28 | Silinder 15 x 30 cm | 100 | 08-04-2026 00:00:00 | 28 | Memenuhi | Tidak | HK - JAKON JO / TOP SLAB GRID A1 - A5 PS14A / CLASS B-1 / AD PTB | C | 560.26 | 31.71 | 389.52 | 12.28 | 38952
DOCKET/PTB/03-2026/02240 | SO/DIR2/DV2-4/01-2026/00092 | Pembangunan Jalan Tol Akses Patimban Paket 3 | HUTAMA KARYA - JAYA KONSTRUKSI JOINT OPERATION | Class B-1 FA | 3 | 08-04-2026 00:00:00 | 28 | Silinder 15 x 30 cm | 100 | 08-04-2026 00:00:00 | 28 | Memenuhi | Tidak | HK - JAKON JO / TOP SLAB GRID A1 - A5 PS14A / CLASS B-1 / AD PTB | E | 630.95 | 35.71 | 438.66 | 12.35 | 43866
DOCKET/PTB/03-2026/02240 | SO/DIR2/DV2-4/01-2026/00092 | Pembangunan Jalan Tol Akses Patimban Paket 3 | HUTAMA KARYA - JAYA KONSTRUKSI JOINT OPERATION | Class B-1 FA | 4 | 08-04-2026 00:00:00 | 28 | Silinder 15 x 30 cm | 100 | 08-04-2026 00:00:00 | 28 | Memenuhi | Tidak | HK - JAKON JO / TOP SLAB GRID A1 - A5 PS14A / CLASS B-1 / AD PTB | D | 615.48 | 34.84 | 427.91 | 12.14 | 42791
DOCKET/PTB/03-2026/02210 | SO/DIR2/DV2-4/01-2026/00092 | Pembangunan Jalan Tol Akses Patimban Paket 3 | HUTAMA KARYA - JAYA KONSTRUKSI JOINT OPERATION | Class B-1 FA | 3 | 07-04-2026 00:00:00 | 28 | Silinder 15 x 30 cm | 100 | 07-04-2026 00:00:00 | 28 | Memenuhi | Tidak | HK - JAKON JO / TOP SLAB GRID B10 - B20 PS12 / CLASS B-1 / AD PTB | B | 628.51 | 35.57 | 436.97 | 12.45 | 43697
DOCKET/PTB/03-2026/02210 | SO/DIR2/DV2-4/01-2026/00092 | Pembangunan Jalan Tol Akses Patimban Paket 3 | HUTAMA KARYA - JAYA KONSTRUKSI JOINT OPERATION | Class B-1 FA | 4 | 07-04-2026 00:00:00 | 28 | Silinder 15 x 30 cm | 100 | 07-04-2026 00:00:00 | 28 | Memenuhi | Tidak | HK - JAKON JO / TOP SLAB GRID B10 - B20 PS12 / CLASS B-1 / AD PTB | B | 617.15 | 34.93 | 429.07 | 12.37 | 42907
DOCKET/PTB/03-2026/02214 | SO/DIR2/DV2-4/01-2026/00092 | Pembangunan Jalan Tol Akses Patimban Paket 3 | HUTAMA KARYA - JAYA KONSTRUKSI JOINT OPERATION | Class B-1 FA | 3 | 07-04-2026 00:00:00 | 28 | Silinder 15 x 30 cm | 100 | 07-04-2026 00:00:00 | 28 | Memenuhi | Tidak | HK - JAKON JO / TOP SLAB GRID B10 - B20 PS12 / CLASS B-1 / AD PTB | E | 576.93 | 32.65 | 401.11 | 12.47 | 40111
DOCKET/PTB/03-2026/02214 | SO/DIR2/DV2-4/01-2026/00092 | Pembangunan Jalan Tol Akses Patimban Paket 3 | HUTAMA KARYA - JAYA KONSTRUKSI JOINT OPERATION | Class B-1 FA | 4 | 07-04-2026 00:00:00 | 28 | Silinder 15 x 30 cm | 100 | 07-04-2026 00:00:00 | 28 | Memenuhi | Tidak | HK - JAKON JO / TOP SLAB GRID B10 - B20 PS12 / CLASS B-1 / AD PTB | B | 561.11 | 31.75 | 390.11 | 12.48 | 39011
DOCKET/PTB/03-2026/02218 | SO/DIR2/DV2-4/01-2026/00092 | Pembangunan Jalan Tol Akses Patimban Paket 3 | HUTAMA KARYA - JAYA KONSTRUKSI JOINT OPERATION | Class B-1 FA | 3 | 07-04-2026 00:00:00 | 28 | Silinder 15 x 30 cm | 100 | 07-04-2026 00:00:00 | 28 | Memenuhi | Tidak | HK - JAKON JO / TOP SLAB GRID B10 - B20 PS12 / CLASS B-1 / AD PTB | B | 586.03 | 33.17 | 407.43 | 12.12 | 40743
DOCKET/PTB/03-2026/02218 | SO/DIR2/DV2-4/01-2026/00092 | Pembangunan Jalan Tol Akses Patimban Paket 3 | HUTAMA KARYA - JAYA KONSTRUKSI JOINT OPERATION | Class B-1 FA | 4 | 07-04-2026 00:00:00 | 28 | Silinder 15 x 30 cm | 100 | 07-04-2026 00:00:00 | 28 | Memenuhi | Tidak | HK - JAKON JO / TOP SLAB GRID B10 - B20 PS12 / CLASS B-1 / AD PTB | D | 599.76 | 33.95 | 416.98 | 12.2 | 41698
DOCKET/PTB/03-2026/02262 | SO/DIR2/DV2-4/01-2026/00092 | Pembangunan Jalan Tol Akses Patimban Paket 3 | HUTAMA KARYA - JAYA KONSTRUKSI JOINT OPERATION | Class B-1 FA | 3 | 09-04-2026 00:00:00 | 28 | Silinder 15 x 30 cm | 100 | 09-04-2026 00:00:00 | 28 | Memenuhi | Tidak | HK - JAKON JO / PILEHEAD KIARA KANAN STA 28+800 / CLASS B-1 / AD PTB | D | 626.61 | 35.47 | 435.65 | 12.22 | 43565
DOCKET/PTB/03-2026/02262 | SO/DIR2/DV2-4/01-2026/00092 | Pembangunan Jalan Tol Akses Patimban Paket 3 | HUTAMA KARYA - JAYA KONSTRUKSI JOINT OPERATION | Class B-1 FA | 4 | 09-04-2026 00:00:00 | 28 | Silinder 15 x 30 cm | 100 | 09-04-2026 00:00:00 | 28 | Memenuhi | Tidak | HK - JAKON JO / PILEHEAD KIARA KANAN STA 28+800 / CLASS B-1 / AD PTB | B | 616.79 | 34.91 | 428.82 | 12.29 | 42882
DOCKET/PTB/03-2026/02264 | SO/DIR2/DV2-4/01-2026/00092 | Pembangunan Jalan Tol Akses Patimban Paket 3 | HUTAMA KARYA - JAYA KONSTRUKSI JOINT OPERATION | Class B-1 FA | 3 | 09-04-2026 00:00:00 | 28 | Silinder 15 x 30 cm | 100 | 09-04-2026 00:00:00 | 28 | Memenuhi | Tidak | HK - JAKON JO / PILEHEAD KIARA KANAN STA 28+800 / CLASS B-1 / AD PTB | D | 580.76 | 32.87 | 403.77 | 12.2 | 40377
DOCKET/PTB/03-2026/02264 | SO/DIR2/DV2-4/01-2026/00092 | Pembangunan Jalan Tol Akses Patimban Paket 3 | HUTAMA KARYA - JAYA KONSTRUKSI JOINT OPERATION | Class B-1 FA | 4 | 09-04-2026 00:00:00 | 28 | Silinder 15 x 30 cm | 100 | 09-04-2026 00:00:00 | 28 | Memenuhi | Tidak | HK - JAKON JO / PILEHEAD KIARA KANAN STA 28+800 / CLASS B-1 / AD PTB | B | 571.03 | 32.31 | 397.01 | 12.34 | 39701
DOCKET/PTB/03-2026/02243 | SO/DIR2/DV2-4/01-2026/00092 | Pembangunan Jalan Tol Akses Patimban Paket 3 | HUTAMA KARYA - JAYA KONSTRUKSI JOINT OPERATION | Class B-1 FA | 3 | 08-04-2026 00:00:00 | 28 | Silinder 15 x 30 cm | 100 | 08-04-2026 00:00:00 | 28 | Memenuhi | Tidak | HK - JAKON JO / TOP SLAB GRID A1 - A5 PS14A / CLASS B-1 / AD PTB | B | 572.91 | 32.42 | 398.31 | 12.34 | 39831
DOCKET/PTB/03-2026/02243 | SO/DIR2/DV2-4/01-2026/00092 | Pembangunan Jalan Tol Akses Patimban Paket 3 | HUTAMA KARYA - JAYA KONSTRUKSI JOINT OPERATION | Class B-1 FA | 4 | 08-04-2026 00:00:00 | 28 | Silinder 15 x 30 cm | 100 | 08-04-2026 00:00:00 | 28 | Memenuhi | Tidak | HK - JAKON JO / TOP SLAB GRID A1 - A5 PS14A / CLASS B-1 / AD PTB | D | 566.71 | 32.07 | 394 | 12.33 | 39400
DOCKET/PTB/03-2026/02246 | SO/DIR2/DV2-4/01-2026/00092 | Pembangunan Jalan Tol Akses Patimban Paket 3 | HUTAMA KARYA - JAYA KONSTRUKSI JOINT OPERATION | Class B-1 FA | 3 | 08-04-2026 00:00:00 | 28 | Silinder 15 x 30 cm | 100 | 08-04-2026 00:00:00 | 28 | Memenuhi | Tidak | HK - JAKON JO / TOP SLAB GRID A1 - A5 PS14A / CLASS B-1 / AD PTB | E | 586.7 | 33.21 | 407.9 | 12.42 | 40790
DOCKET/PTB/03-2026/02246 | SO/DIR2/DV2-4/01-2026/00092 | Pembangunan Jalan Tol Akses Patimban Paket 3 | HUTAMA KARYA - JAYA KONSTRUKSI JOINT OPERATION | Class B-1 FA | 4 | 08-04-2026 00:00:00 | 28 | Silinder 15 x 30 cm | 100 | 08-04-2026 00:00:00 | 28 | Memenuhi | Tidak | HK - JAKON JO / TOP SLAB GRID A1 - A5 PS14A / CLASS B-1 / AD PTB | B | 593.36 | 33.58 | 412.53 | 12.23 | 41253
DOCKET/PTB/03-2026/02250 | SO/DIR2/DV2-4/01-2026/00092 | Pembangunan Jalan Tol Akses Patimban Paket 3 | HUTAMA KARYA - JAYA KONSTRUKSI JOINT OPERATION | Class B-1 FA | 3 | 08-04-2026 00:00:00 | 28 | Silinder 15 x 30 cm | 100 | 08-04-2026 00:00:00 | 28 | Memenuhi | Tidak | HK - JAKON JO / TOP SLAB GRID A1 - A5 PS14A / CLASS B-1 / AD PTB | A | 563.78 | 31.9 | 391.96 | 12.38 | 39196
DOCKET/PTB/03-2026/02250 | SO/DIR2/DV2-4/01-2026/00092 | Pembangunan Jalan Tol Akses Patimban Paket 3 | HUTAMA KARYA - JAYA KONSTRUKSI JOINT OPERATION | Class B-1 FA | 4 | 08-04-2026 00:00:00 | 28 | Silinder 15 x 30 cm | 100 | 08-04-2026 00:00:00 | 28 | Memenuhi | Tidak | HK - JAKON JO / TOP SLAB GRID A1 - A5 PS14A / CLASS B-1 / AD PTB | B | 646.67 | 36.6 | 449.59 | 12.21 | 44959
DOCKET/PTB/03-2026/02254 | SO/DIR2/DV2-4/01-2026/00092 | Pembangunan Jalan Tol Akses Patimban Paket 3 | HUTAMA KARYA - JAYA KONSTRUKSI JOINT OPERATION | Class B-1 FA | 3 | 08-04-2026 00:00:00 | 28 | Silinder 15 x 30 cm | 100 | 08-04-2026 00:00:00 | 28 | Memenuhi | Tidak | HK - JAKON JO / TOP SLAB GRID A1 - A5 PS14A / CLASS B-1 / AD PTB | C | 574.09 | 32.49 | 399.13 | 12.16 | 39913
DOCKET/PTB/03-2026/02254 | SO/DIR2/DV2-4/01-2026/00092 | Pembangunan Jalan Tol Akses Patimban Paket 3 | HUTAMA KARYA - JAYA KONSTRUKSI JOINT OPERATION | Class B-1 FA | 4 | 08-04-2026 00:00:00 | 28 | Silinder 15 x 30 cm | 100 | 08-04-2026 00:00:00 | 28 | Memenuhi | Tidak | HK - JAKON JO / TOP SLAB GRID A1 - A5 PS14A / CLASS B-1 / AD PTB | D | 587.31 | 33.24 | 408.32 | 12.13 | 40832
DOCKET/PTB/03-2026/02277 | SO/DIR2/DV2-4/01-2026/00092 | Pembangunan Jalan Tol Akses Patimban Paket 3 | HUTAMA KARYA - JAYA KONSTRUKSI JOINT OPERATION | Class B-1 FA | 3 | 10-04-2026 00:00:00 | 28 | Silinder 15 x 30 cm | 100 | 10-04-2026 00:00:00 | 28 | Memenuhi | Tidak | HK - JAKON JO / BARRIER TOP SLAB GRID A1 - PE1 PS14B / CLASS B-1 / AD PTB | D | 575.1 | 32.54 | 399.84 | 12.24 | 39984
DOCKET/PTB/03-2026/02277 | SO/DIR2/DV2-4/01-2026/00092 | Pembangunan Jalan Tol Akses Patimban Paket 3 | HUTAMA KARYA - JAYA KONSTRUKSI JOINT OPERATION | Class B-1 FA | 4 | 10-04-2026 00:00:00 | 28 | Silinder 15 x 30 cm | 100 | 10-04-2026 00:00:00 | 28 | Memenuhi | Tidak | HK - JAKON JO / BARRIER TOP SLAB GRID A1 - PE1 PS14B / CLASS B-1 / AD PTB | E | 558.21 | 31.59 | 388.09 | 12.41 | 38809
DOCKET/PTB/03-2026/02279 | SO/DIR2/DV2-4/01-2026/00092 | Pembangunan Jalan Tol Akses Patimban Paket 3 | HUTAMA KARYA - JAYA KONSTRUKSI JOINT OPERATION | Class B-1 FA | 3 | 10-04-2026 00:00:00 | 28 | Silinder 15 x 30 cm | 100 | 10-04-2026 00:00:00 | 28 | Memenuhi | Tidak | HK - JAKON JO / BARRIER TOP SLAB GRID A1 - PE1 PS14B / CLASS B-1 / AD PTB | D | 577.89 | 32.71 | 401.77 | 12.48 | 40177
DOCKET/PTB/03-2026/02279 | SO/DIR2/DV2-4/01-2026/00092 | Pembangunan Jalan Tol Akses Patimban Paket 3 | HUTAMA KARYA - JAYA KONSTRUKSI JOINT OPERATION | Class B-1 FA | 4 | 10-04-2026 00:00:00 | 28 | Silinder 15 x 30 cm | 100 | 10-04-2026 00:00:00 | 28 | Memenuhi | Tidak | HK - JAKON JO / BARRIER TOP SLAB GRID A1 - PE1 PS14B / CLASS B-1 / AD PTB | E | 588.75 | 33.32 | 409.33 | 12.3 | 40933
DOCKET/PTB/03-2026/02275 | SO/DIR2/DV2-4/01-2026/00092 | Pembangunan Jalan Tol Akses Patimban Paket 3 | HUTAMA KARYA - JAYA KONSTRUKSI JOINT OPERATION | Class B-1 FA | 3 | 10-04-2026 00:00:00 | 28 | Silinder 15 x 30 cm | 100 | 10-04-2026 00:00:00 | 28 | Memenuhi | Tidak | HK - JAKON JO / BARRIER TOP SLAB PE 2 GRID B9 PS14C / CLASS B-1 / AD PTB | B | 556.62 | 31.5 | 386.99 | 12.34 | 38699
DOCKET/PTB/03-2026/02275 | SO/DIR2/DV2-4/01-2026/00092 | Pembangunan Jalan Tol Akses Patimban Paket 3 | HUTAMA KARYA - JAYA KONSTRUKSI JOINT OPERATION | Class B-1 FA | 4 | 10-04-2026 00:00:00 | 28 | Silinder 15 x 30 cm | 100 | 10-04-2026 00:00:00 | 28 | Memenuhi | Tidak | HK - JAKON JO / BARRIER TOP SLAB PE 2 GRID B9 PS14C / CLASS B-1 / AD PTB | B | 650.42 | 36.81 | 452.2 | 12.4 | 45220
DOCKET/PTB/03-2026/02276 | SO/DIR2/DV2-4/01-2026/00092 | Pembangunan Jalan Tol Akses Patimban Paket 3 | HUTAMA KARYA - JAYA KONSTRUKSI JOINT OPERATION | Class B-1 FA | 3 | 10-04-2026 00:00:00 | 28 | Silinder 15 x 30 cm | 100 | 10-04-2026 00:00:00 | 28 | Memenuhi | Tidak | HK - JAKON JO / BARRIER TOP SLAB PE 2 GRID B9 PS14C / CLASS B-1 / AD PTB | A | 577.51 | 32.69 | 401.51 | 12.3 | 40151
DOCKET/PTB/03-2026/02276 | SO/DIR2/DV2-4/01-2026/00092 | Pembangunan Jalan Tol Akses Patimban Paket 3 | HUTAMA KARYA - JAYA KONSTRUKSI JOINT OPERATION | Class B-1 FA | 4 | 10-04-2026 00:00:00 | 28 | Silinder 15 x 30 cm | 100 | 10-04-2026 00:00:00 | 28 | Memenuhi | Tidak | HK - JAKON JO / BARRIER TOP SLAB PE 2 GRID B9 PS14C / CLASS B-1 / AD PTB | C | 583.15 | 33.01 | 405.43 | 12.31 | 40543
DOCKET/PTB/03-2026/02280 | SO/DIR2/DV2-4/01-2026/00092 | Pembangunan Jalan Tol Akses Patimban Paket 3 | HUTAMA KARYA - JAYA KONSTRUKSI JOINT OPERATION | Class B-1 FA | 3 | 10-04-2026 00:00:00 | 28 | Silinder 15 x 30 cm | 100 | 10-04-2026 00:00:00 | 28 | Memenuhi | Tidak | HK - JAKON JO / TOP SLAB GRID B5 AE PS14 / CLASS B-1 / AD PTB | C | 510 | 28.86 | 354.57 | 12.44 | 35457
DOCKET/PTB/03-2026/02280 | SO/DIR2/DV2-4/01-2026/00092 | Pembangunan Jalan Tol Akses Patimban Paket 3 | HUTAMA KARYA - JAYA KONSTRUKSI JOINT OPERATION | Class B-1 FA | 4 | 10-04-2026 00:00:00 | 28 | Silinder 15 x 30 cm | 100 | 10-04-2026 00:00:00 | 28 | Memenuhi | Tidak | HK - JAKON JO / TOP SLAB GRID B5 AE PS14 / CLASS B-1 / AD PTB | A | 507.31 | 28.71 | 352.7 | 12.21 | 35270
DOCKET/PTB/03-2026/02281 | SO/DIR2/DV2-4/01-2026/00092 | Pembangunan Jalan Tol Akses Patimban Paket 3 | HUTAMA KARYA - JAYA KONSTRUKSI JOINT OPERATION | Class B-1 FA | 3 | 10-04-2026 00:00:00 | 28 | Silinder 15 x 30 cm | 100 | 10-04-2026 00:00:00 | 28 | Memenuhi | Tidak | HK - JAKON JO / TOP SLAB GRID B5 AE PS14 / CLASS B-1 / AD PTB | B | 500.38 | 28.32 | 347.89 | 12.13 | 34789
DOCKET/PTB/03-2026/02281 | SO/DIR2/DV2-4/01-2026/00092 | Pembangunan Jalan Tol Akses Patimban Paket 3 | HUTAMA KARYA - JAYA KONSTRUKSI JOINT OPERATION | Class B-1 FA | 4 | 10-04-2026 00:00:00 | 28 | Silinder 15 x 30 cm | 100 | 10-04-2026 00:00:00 | 28 | Memenuhi | Tidak | HK - JAKON JO / TOP SLAB GRID B5 AE PS14 / CLASS B-1 / AD PTB | D | 511.32 | 28.94 | 355.49 | 12.31 | 35549
DOCKET/PTB/03-2026/02285 | SO/DIR2/DV2-4/01-2026/00092 | Pembangunan Jalan Tol Akses Patimban Paket 3 | HUTAMA KARYA - JAYA KONSTRUKSI JOINT OPERATION | Class B-1 FA | 3 | 10-04-2026 00:00:00 | 28 | Silinder 15 x 30 cm | 100 | 10-04-2026 00:00:00 | 28 | Memenuhi | Tidak | HK - JAKON JO / TOP SLAB GRID B5 AE PS14 / CLASS B-1 / AD PTB | D | 614.81 | 34.8 | 427.44 | 12.19 | 42744
DOCKET/PTB/03-2026/02285 | SO/DIR2/DV2-4/01-2026/00092 | Pembangunan Jalan Tol Akses Patimban Paket 3 | HUTAMA KARYA - JAYA KONSTRUKSI JOINT OPERATION | Class B-1 FA | 4 | 10-04-2026 00:00:00 | 28 | Silinder 15 x 30 cm | 100 | 10-04-2026 00:00:00 | 28 | Memenuhi | Tidak | HK - JAKON JO / TOP SLAB GRID B5 AE PS14 / CLASS B-1 / AD PTB | A | 601.95 | 34.07 | 418.5 | 12.13 | 41850
DOCKET/PTB/03-2026/02289 | SO/DIR2/DV2-4/01-2026/00092 | Pembangunan Jalan Tol Akses Patimban Paket 3 | HUTAMA KARYA - JAYA KONSTRUKSI JOINT OPERATION | Class B-1 FA | 3 | 10-04-2026 00:00:00 | 28 | Silinder 15 x 30 cm | 100 | 10-04-2026 00:00:00 | 28 | Memenuhi | Tidak | HK - JAKON JO / TOP SLAB GRID B5 AE PS14 / CLASS B-1 / AD PTB | C | 566.23 | 32.04 | 393.67 | 12.46 | 39367
DOCKET/PTB/03-2026/02289 | SO/DIR2/DV2-4/01-2026/00092 | Pembangunan Jalan Tol Akses Patimban Paket 3 | HUTAMA KARYA - JAYA KONSTRUKSI JOINT OPERATION | Class B-1 FA | 4 | 10-04-2026 00:00:00 | 28 | Silinder 15 x 30 cm | 100 | 10-04-2026 00:00:00 | 28 | Memenuhi | Tidak | HK - JAKON JO / TOP SLAB GRID B5 AE PS14 / CLASS B-1 / AD PTB | D | 556.12 | 31.47 | 386.64 | 12.48 | 38664
DOCKET/PTB/03-2026/02295 | SO/DIR2/DV2-4/01-2026/00092 | Pembangunan Jalan Tol Akses Patimban Paket 3 | HUTAMA KARYA - JAYA KONSTRUKSI JOINT OPERATION | Class B-1 FA | 3 | 10-04-2026 00:00:00 | 28 | Silinder 15 x 30 cm | 100 | 10-04-2026 00:00:00 | 28 | Memenuhi | Tidak | HK - JAKON JO / TOP SLAB GRID B5 AE PS14 / CLASS B-1 / AD PTB | B | 577.77 | 32.7 | 401.69 | 12.2 | 40169
DOCKET/PTB/03-2026/02295 | SO/DIR2/DV2-4/01-2026/00092 | Pembangunan Jalan Tol Akses Patimban Paket 3 | HUTAMA KARYA - JAYA KONSTRUKSI JOINT OPERATION | Class B-1 FA | 4 | 10-04-2026 00:00:00 | 28 | Silinder 15 x 30 cm | 100 | 10-04-2026 00:00:00 | 28 | Memenuhi | Tidak | HK - JAKON JO / TOP SLAB GRID B5 AE PS14 / CLASS B-1 / AD PTB | D | 590.48 | 33.42 | 410.53 | 12.13 | 41053
DOCKET/PTB/04-2026/02425 | SO/DIR2/DV2-4/01-2026/00092 | Pembangunan Jalan Tol Akses Patimban Paket 3 | HUTAMA KARYA - JAYA KONSTRUKSI JOINT OPERATION | Class B-1 FA | 1 | 09-04-2026 00:00:00 | 7 | Silinder 15 x 30 cm | 65 | 09-04-2026 00:00:00 | 7 | Memenuhi | Tidak | HK - JAKON JO / DETOUR OP 6 / CLASS B-1 / AD PTB | E | 364.3 | 20.62 | 253.28 | 12.45 | 25328
DOCKET/PTB/04-2026/02425 | SO/DIR2/DV2-4/01-2026/00092 | Pembangunan Jalan Tol Akses Patimban Paket 3 | HUTAMA KARYA - JAYA KONSTRUKSI JOINT OPERATION | Class B-1 FA | 2 | 09-04-2026 00:00:00 | 7 | Silinder 15 x 30 cm | 65 | 09-04-2026 00:00:00 | 7 | Memenuhi | Tidak | HK - JAKON JO / DETOUR OP 6 / CLASS B-1 / AD PTB | E | 414.86 | 23.48 | 288.43 | 12.42 | 28843
DOCKET/PTB/04-2026/02428 | SO/DIR2/DV2-4/01-2026/00092 | Pembangunan Jalan Tol Akses Patimban Paket 3 | HUTAMA KARYA - JAYA KONSTRUKSI JOINT OPERATION | Class B-1 FA | 1 | 09-04-2026 00:00:00 | 7 | Silinder 15 x 30 cm | 65 | 09-04-2026 00:00:00 | 7 | Memenuhi | Tidak | HK - JAKON JO / DETOUR OP 6 / CLASS B-1 / AD PTB | E | 382.23 | 21.63 | 265.74 | 12.11 | 26574
DOCKET/PTB/04-2026/02428 | SO/DIR2/DV2-4/01-2026/00092 | Pembangunan Jalan Tol Akses Patimban Paket 3 | HUTAMA KARYA - JAYA KONSTRUKSI JOINT OPERATION | Class B-1 FA | 2 | 09-04-2026 00:00:00 | 7 | Silinder 15 x 30 cm | 65 | 09-04-2026 00:00:00 | 7 | Memenuhi | Tidak | HK - JAKON JO / DETOUR OP 6 / CLASS B-1 / AD PTB | B | 364.76 | 20.65 | 253.6 | 12.39 | 25360
DOCKET/PTB/04-2026/02431 | SO/DIR2/DV2-4/01-2026/00092 | Pembangunan Jalan Tol Akses Patimban Paket 3 | HUTAMA KARYA - JAYA KONSTRUKSI JOINT OPERATION | Class B-1 FA | 1 | 09-04-2026 00:00:00 | 7 | Silinder 15 x 30 cm | 65 | 09-04-2026 00:00:00 | 7 | Memenuhi | Tidak | HK - JAKON JO / BARRIER TOP SLAB GRID A10 - A20 PS 12 / CLASS B-1 / AD PTB | B | 367.9 | 20.82 | 255.78 | 12.2 | 25578
DOCKET/PTB/04-2026/02431 | SO/DIR2/DV2-4/01-2026/00092 | Pembangunan Jalan Tol Akses Patimban Paket 3 | HUTAMA KARYA - JAYA KONSTRUKSI JOINT OPERATION | Class B-1 FA | 2 | 09-04-2026 00:00:00 | 7 | Silinder 15 x 30 cm | 65 | 09-04-2026 00:00:00 | 7 | Memenuhi | Tidak | HK - JAKON JO / BARRIER TOP SLAB GRID A10 - A20 PS 12 / CLASS B-1 / AD PTB | B | 394.94 | 22.35 | 274.58 | 12.18 | 27458
DOCKET/PTB/04-2026/02434 | SO/DIR2/DV2-4/01-2026/00092 | Pembangunan Jalan Tol Akses Patimban Paket 3 | HUTAMA KARYA - JAYA KONSTRUKSI JOINT OPERATION | Class B-1 FA | 1 | 09-04-2026 00:00:00 | 7 | Silinder 15 x 30 cm | 65 | 09-04-2026 00:00:00 | 7 | Memenuhi | Tidak | HK - JAKON JO / BARRIER TOP SLAB GRID A10 - A20 PS 12 / CLASS B-1 / AD PTB | D | 410.59 | 23.24 | 285.46 | 12.35 | 28546
DOCKET/PTB/04-2026/02434 | SO/DIR2/DV2-4/01-2026/00092 | Pembangunan Jalan Tol Akses Patimban Paket 3 | HUTAMA KARYA - JAYA KONSTRUKSI JOINT OPERATION | Class B-1 FA | 2 | 09-04-2026 00:00:00 | 7 | Silinder 15 x 30 cm | 65 | 09-04-2026 00:00:00 | 7 | Memenuhi | Tidak | HK - JAKON JO / BARRIER TOP SLAB GRID A10 - A20 PS 12 / CLASS B-1 / AD PTB | C | 370.28 | 20.96 | 257.44 | 12.31 | 25744
DOCKET/PTB/02-2026/01796 | SO/DIR2/DV2-4/01-2026/00276 | Patimban Access Toll Road P02 (JOI 60%) | WASKITA - ABIPRAYA JO | Class B-1 NFA | 3 | 26-03-2026 00:00:00 | 28 | Silinder 15 x 30 cm | 100 | 26-03-2026 00:00:00 | 28 | Memenuhi | Tidak | WASKITA - ABP JO / PARAPET OP KRANJAT (PS.L) GRID P1 - ABT2 STA.0+956.444 - STA.0+951.544 / CLASS B-1 / AD PTB | A | 570.62 | 32.3 | 396.72 | 12.38 | 39672
DOCKET/PTB/02-2026/01796 | SO/DIR2/DV2-4/01-2026/00276 | Patimban Access Toll Road P02 (JOI 60%) | WASKITA - ABIPRAYA JO | Class B-1 NFA | 4 | 26-03-2026 00:00:00 | 28 | Silinder 15 x 30 cm | 100 | 26-03-2026 00:00:00 | 28 | Memenuhi | Tidak | WASKITA - ABP JO / PARAPET OP KRANJAT (PS.L) GRID P1 - ABT2 STA.0+956.444 - STA.0+951.544 / CLASS B-1 / AD PTB | B | 577.32 | 32.68 | 401.38 | 12.18 | 40138
DOCKET/PTB/02-2026/01785 | SO/DIR2/DV2-4/01-2026/00046 | JALAN TOL AKSES PATIMBAN PAKET 4 | WIKA-ADHI JO | Class B-1 NFA | 3 | 26-03-2026 00:00:00 | 28 | Silinder 15 x 30 cm | 100 | 26-03-2026 00:00:00 | 28 | Memenuhi | Tidak | WIKA - ADHI JO / DIAFRAGMA SPAN 7W MB25 / CLASS B-1 / AD PTB | D | 636.72 | 36.04 | 442.68 | 12.36 | 44268
DOCKET/PTB/02-2026/01785 | SO/DIR2/DV2-4/01-2026/00046 | JALAN TOL AKSES PATIMBAN PAKET 4 | WIKA-ADHI JO | Class B-1 NFA | 4 | 26-03-2026 00:00:00 | 28 | Silinder 15 x 30 cm | 100 | 26-03-2026 00:00:00 | 28 | Memenuhi | Tidak | WIKA - ADHI JO / DIAFRAGMA SPAN 7W MB25 / CLASS B-1 / AD PTB | B | 624.92 | 35.37 | 434.47 | 12.43 | 43447
DOCKET/PTB/02-2026/01786 | SO/DIR2/DV2-4/01-2026/00046 | JALAN TOL AKSES PATIMBAN PAKET 4 | WIKA-ADHI JO | Class B-1 NFA | 3 | 26-03-2026 00:00:00 | 28 | Silinder 15 x 30 cm | 100 | 26-03-2026 00:00:00 | 28 | Memenuhi | Tidak | WIKA - ADHI JO / DIAFRAGMA SPAN 7W MB25 / CLASS B-1 / AD PTB | A | 595.09 | 33.68 | 413.73 | 12.43 | 41373
DOCKET/PTB/02-2026/01786 | SO/DIR2/DV2-4/01-2026/00046 | JALAN TOL AKSES PATIMBAN PAKET 4 | WIKA-ADHI JO | Class B-1 NFA | 4 | 26-03-2026 00:00:00 | 28 | Silinder 15 x 30 cm | 100 | 26-03-2026 00:00:00 | 28 | Memenuhi | Tidak | WIKA - ADHI JO / DIAFRAGMA SPAN 7W MB25 / CLASS B-1 / AD PTB | D | 578.93 | 32.76 | 402.5 | 12.42 | 40250
DOCKET/PTB/02-2026/01800 | SO/DIR2/DV2-4/01-2026/00046 | JALAN TOL AKSES PATIMBAN PAKET 4 | WIKA-ADHI JO | Class B-1 NFA | 3 | 26-03-2026 00:00:00 | 28 | Silinder 15 x 30 cm | 100 | 26-03-2026 00:00:00 | 28 | Memenuhi | Tidak | WIKA - ADHI JO / DINDING A1W STG.2 MB21 / CLASS B-1 / AD PTB | A | 600.5 | 33.99 | 417.49 | 12.18 | 41749
DOCKET/PTB/02-2026/01800 | SO/DIR2/DV2-4/01-2026/00046 | JALAN TOL AKSES PATIMBAN PAKET 4 | WIKA-ADHI JO | Class B-1 NFA | 4 | 26-03-2026 00:00:00 | 28 | Silinder 15 x 30 cm | 100 | 26-03-2026 00:00:00 | 28 | Memenuhi | Tidak | WIKA - ADHI JO / DINDING A1W STG.2 MB21 / CLASS B-1 / AD PTB | C | 583.36 | 33.02 | 405.58 | 12.29 | 40558
DOCKET/PTB/02-2026/01804 | SO/DIR2/DV2-4/01-2026/00046 | JALAN TOL AKSES PATIMBAN PAKET 4 | WIKA-ADHI JO | Class B-1 NFA | 3 | 26-03-2026 00:00:00 | 28 | Silinder 15 x 30 cm | 100 | 26-03-2026 00:00:00 | 28 | Memenuhi | Tidak | WIKA - ADHI JO / DINDING A1W STG.2 MB21 / CLASS B-1 / AD PTB | B | 643.06 | 36.4 | 447.08 | 12.39 | 44708
DOCKET/PTB/02-2026/01804 | SO/DIR2/DV2-4/01-2026/00046 | JALAN TOL AKSES PATIMBAN PAKET 4 | WIKA-ADHI JO | Class B-1 NFA | 4 | 26-03-2026 00:00:00 | 28 | Silinder 15 x 30 cm | 100 | 26-03-2026 00:00:00 | 28 | Memenuhi | Tidak | WIKA - ADHI JO / DINDING A1W STG.2 MB21 / CLASS B-1 / AD PTB | A | 625.12 | 35.38 | 434.61 | 12.2 | 43461
DOCKET/PTB/02-2026/01793 | SO/DIR2/DV2-4/01-2026/00046 | JALAN TOL AKSES PATIMBAN PAKET 4 | WIKA-ADHI JO | Class B-1 NFA | 3 | 26-03-2026 00:00:00 | 28 | Silinder 15 x 30 cm | 100 | 26-03-2026 00:00:00 | 28 | Memenuhi | Tidak | WIKA - ADHI JO / PARAPET IC02 & RAMP 7 / CLASS B-1 / AD PTB | D | 521.09 | 29.49 | 362.28 | 12.44 | 36228
DOCKET/PTB/02-2026/01793 | SO/DIR2/DV2-4/01-2026/00046 | JALAN TOL AKSES PATIMBAN PAKET 4 | WIKA-ADHI JO | Class B-1 NFA | 4 | 26-03-2026 00:00:00 | 28 | Silinder 15 x 30 cm | 100 | 26-03-2026 00:00:00 | 28 | Memenuhi | Tidak | WIKA - ADHI JO / PARAPET IC02 & RAMP 7 / CLASS B-1 / AD PTB | A | 565.35 | 32 | 393.06 | 12.44 | 39306
DOCKET/PTB/02-2026/01795 | SO/DIR2/DV2-4/01-2026/00046 | JALAN TOL AKSES PATIMBAN PAKET 4 | WIKA-ADHI JO | Class B-1 NFA | 3 | 26-03-2026 00:00:00 | 28 | Silinder 15 x 30 cm | 100 | 26-03-2026 00:00:00 | 28 | Memenuhi | Tidak | WIKA - ADHI JO / PARAPET IC02 & RAMP 7 / CLASS B-1 / AD PTB | D | 625.16 | 35.38 | 434.64 | 12.11 | 43464
DOCKET/PTB/02-2026/01795 | SO/DIR2/DV2-4/01-2026/00046 | JALAN TOL AKSES PATIMBAN PAKET 4 | WIKA-ADHI JO | Class B-1 NFA | 4 | 26-03-2026 00:00:00 | 28 | Silinder 15 x 30 cm | 100 | 26-03-2026 00:00:00 | 28 | Memenuhi | Tidak | WIKA - ADHI JO / PARAPET IC02 & RAMP 7 / CLASS B-1 / AD PTB | D | 617.33 | 34.94 | 429.2 | 12.21 | 42920
DOCKET/PTB/02-2026/01788 | SO/DIR2/DV2-4/01-2026/00046 | JALAN TOL AKSES PATIMBAN PAKET 4 | WIKA-ADHI JO | Class B-1 NFA | 3 | 26-03-2026 00:00:00 | 28 | Silinder 15 x 30 cm | 100 | 26-03-2026 00:00:00 | 28 | Memenuhi | Tidak | WIKA - ADHI JO / PARAPET SPAN 8W MB25 / CLASS B-1 / AD PTB | D | 587.22 | 33.23 | 408.26 | 12.25 | 40826
DOCKET/PTB/02-2026/01788 | SO/DIR2/DV2-4/01-2026/00046 | JALAN TOL AKSES PATIMBAN PAKET 4 | WIKA-ADHI JO | Class B-1 NFA | 4 | 26-03-2026 00:00:00 | 28 | Silinder 15 x 30 cm | 100 | 26-03-2026 00:00:00 | 28 | Memenuhi | Tidak | WIKA - ADHI JO / PARAPET SPAN 8W MB25 / CLASS B-1 / AD PTB | C | 579.73 | 32.81 | 403.05 | 12.46 | 40305
DOCKET/PTB/02-2026/01790 | SO/DIR2/DV2-4/01-2026/00046 | JALAN TOL AKSES PATIMBAN PAKET 4 | WIKA-ADHI JO | Class B-1 NFA | 3 | 26-03-2026 00:00:00 | 28 | Silinder 15 x 30 cm | 100 | 26-03-2026 00:00:00 | 28 | Memenuhi | Tidak | WIKA - ADHI JO / PARAPET SPAN 8W MB25 / CLASS B-1 / AD PTB | B | 605.17 | 34.25 | 420.74 | 12.38 | 42074
DOCKET/PTB/02-2026/01790 | SO/DIR2/DV2-4/01-2026/00046 | JALAN TOL AKSES PATIMBAN PAKET 4 | WIKA-ADHI JO | Class B-1 NFA | 4 | 26-03-2026 00:00:00 | 28 | Silinder 15 x 30 cm | 100 | 26-03-2026 00:00:00 | 28 | Memenuhi | Tidak | WIKA - ADHI JO / PARAPET SPAN 8W MB25 / CLASS B-1 / AD PTB | E | 589.21 | 33.35 | 409.64 | 12.41 | 40964
DOCKET/PTB/02-2026/01809 | SO/DIR2/DV2-4/01-2026/00046 | JALAN TOL AKSES PATIMBAN PAKET 4 | WIKA-ADHI JO | Class B-1 NFA | 3 | 26-03-2026 00:00:00 | 28 | Silinder 15 x 30 cm | 100 | 26-03-2026 00:00:00 | 28 | Memenuhi | Tidak | WIKA - ADHI JO / PILEHEAD AL1, L1A-L1D, LEJ1 OP8 / CLASS B-1 / AD PTB | D | 652.23 | 36.92 | 453.46 | 12.18 | 45346
DOCKET/PTB/02-2026/01809 | SO/DIR2/DV2-4/01-2026/00046 | JALAN TOL AKSES PATIMBAN PAKET 4 | WIKA-ADHI JO | Class B-1 NFA | 4 | 26-03-2026 00:00:00 | 28 | Silinder 15 x 30 cm | 100 | 26-03-2026 00:00:00 | 28 | Memenuhi | Tidak | WIKA - ADHI JO / PILEHEAD AL1, L1A-L1D, LEJ1 OP8 / CLASS B-1 / AD PTB | A | 644.31 | 36.47 | 447.95 | 12.18 | 44795
DOCKET/PTB/02-2026/01813 | SO/DIR2/DV2-4/01-2026/00046 | JALAN TOL AKSES PATIMBAN PAKET 4 | WIKA-ADHI JO | Class B-1 NFA | 3 | 26-03-2026 00:00:00 | 28 | Silinder 15 x 30 cm | 100 | 26-03-2026 00:00:00 | 28 | Memenuhi | Tidak | WIKA - ADHI JO / PILEHEAD AL1, L1A-L1D, LEJ1 OP8 / CLASS B-1 / AD PTB | B | 566.88 | 32.09 | 394.12 | 12.49 | 39412
DOCKET/PTB/02-2026/01813 | SO/DIR2/DV2-4/01-2026/00046 | JALAN TOL AKSES PATIMBAN PAKET 4 | WIKA-ADHI JO | Class B-1 NFA | 4 | 26-03-2026 00:00:00 | 28 | Silinder 15 x 30 cm | 100 | 26-03-2026 00:00:00 | 28 | Memenuhi | Tidak | WIKA - ADHI JO / PILEHEAD AL1, L1A-L1D, LEJ1 OP8 / CLASS B-1 / AD PTB | A | 572.85 | 32.42 | 398.27 | 12.17 | 39827
DOCKET/PTB/02-2026/01830 | SO/DIR2/DV2-4/01-2026/00276 | Patimban Access Toll Road P02 (JOI 60%) | WASKITA - ABIPRAYA JO | Class B-1 NFA | 3 | 27-03-2026 00:00:00 | 28 | Silinder 15 x 30 cm | 100 | 27-03-2026 00:00:00 | 28 | Memenuhi | Tidak | WASKITA - ABP JO / PH OVERPASS KRANJAT (PS.L) - GRID PS.L.1 I, GRID PS.L.1 H & GRID PSL.G. STA.0+911.544 S/D STA.0+901.544 / CLASS B-1 / AD PTB | C | 653.21 | 36.97 | 454.14 | 12.39 | 45414
DOCKET/PTB/02-2026/01830 | SO/DIR2/DV2-4/01-2026/00276 | Patimban Access Toll Road P02 (JOI 60%) | WASKITA - ABIPRAYA JO | Class B-1 NFA | 4 | 27-03-2026 00:00:00 | 28 | Silinder 15 x 30 cm | 100 | 27-03-2026 00:00:00 | 28 | Memenuhi | Tidak | WASKITA - ABP JO / PH OVERPASS KRANJAT (PS.L) - GRID PS.L.1 I, GRID PS.L.1 H & GRID PSL.G. STA.0+911.544 S/D STA.0+901.544 / CLASS B-1 / AD PTB | A | 641.58 | 36.31 | 446.05 | 12.1 | 44605
DOCKET/PTB/02-2026/01832 | SO/DIR2/DV2-4/01-2026/00276 | Patimban Access Toll Road P02 (JOI 60%) | WASKITA - ABIPRAYA JO | Class B-1 NFA | 3 | 27-03-2026 00:00:00 | 28 | Silinder 15 x 30 cm | 100 | 27-03-2026 00:00:00 | 28 | Memenuhi | Tidak | WASKITA - ABP JO / PH OVERPASS KRANJAT (PS.L) - GRID PS.L.1 I, GRID PS.L.1 H & GRID PSL.G. STA.0+911.544 S/D STA.0+901.544 / CLASS B-1 / AD PTB | D | 560.79 | 31.74 | 389.89 | 12.37 | 38989
DOCKET/PTB/02-2026/01832 | SO/DIR2/DV2-4/01-2026/00276 | Patimban Access Toll Road P02 (JOI 60%) | WASKITA - ABIPRAYA JO | Class B-1 NFA | 4 | 27-03-2026 00:00:00 | 28 | Silinder 15 x 30 cm | 100 | 27-03-2026 00:00:00 | 28 | Memenuhi | Tidak | WASKITA - ABP JO / PH OVERPASS KRANJAT (PS.L) - GRID PS.L.1 I, GRID PS.L.1 H & GRID PSL.G. STA.0+911.544 S/D STA.0+901.544 / CLASS B-1 / AD PTB | D | 572.21 | 32.39 | 397.83 | 12.22 | 39783
DOCKET/PTB/03-2026/01892 | SO/DIR2/DV2-4/01-2026/00046 | JALAN TOL AKSES PATIMBAN PAKET 4 | WIKA-ADHI JO | Class B-1 NFA | 3 | 29-03-2026 00:00:00 | 28 | Silinder 15 x 30 cm | 100 | 29-03-2026 00:00:00 | 28 | Memenuhi | Tidak | WIKA - ADHI JO / PARAPET ABT 1 - 2W INNER OUTER IC 02 / CLASS B-1 / AD PTB | C | 584.41 | 33.08 | 406.31 | 12.14 | 40631
DOCKET/PTB/03-2026/01892 | SO/DIR2/DV2-4/01-2026/00046 | JALAN TOL AKSES PATIMBAN PAKET 4 | WIKA-ADHI JO | Class B-1 NFA | 4 | 29-03-2026 00:00:00 | 28 | Silinder 15 x 30 cm | 100 | 29-03-2026 00:00:00 | 28 | Memenuhi | Tidak | WIKA - ADHI JO / PARAPET ABT 1 - 2W INNER OUTER IC 02 / CLASS B-1 / AD PTB | B | 598.6 | 33.88 | 416.17 | 12.18 | 41617
DOCKET/PTB/03-2026/01897 | SO/DIR2/DV2-4/01-2026/00046 | JALAN TOL AKSES PATIMBAN PAKET 4 | WIKA-ADHI JO | Class B-1 NFA | 3 | 29-03-2026 00:00:00 | 28 | Silinder 15 x 30 cm | 100 | 29-03-2026 00:00:00 | 28 | Memenuhi | Tidak | WIKA - ADHI JO / PARAPET ABT 1 - 2W INNER OUTER IC 02 / CLASS B-1 / AD PTB | B | 567.95 | 32.14 | 394.86 | 12.21 | 39486
DOCKET/PTB/03-2026/01897 | SO/DIR2/DV2-4/01-2026/00046 | JALAN TOL AKSES PATIMBAN PAKET 4 | WIKA-ADHI JO | Class B-1 NFA | 4 | 29-03-2026 00:00:00 | 28 | Silinder 15 x 30 cm | 100 | 29-03-2026 00:00:00 | 28 | Memenuhi | Tidak | WIKA - ADHI JO / PARAPET ABT 1 - 2W INNER OUTER IC 02 / CLASS B-1 / AD PTB | B | 557.62 | 31.56 | 387.68 | 12.27 | 38768
DOCKET/PTB/03-2026/01925 | SO/DIR2/DV2-4/01-2026/00046 | JALAN TOL AKSES PATIMBAN PAKET 4 | WIKA-ADHI JO | Class B-1 NFA | 3 | 30-03-2026 00:00:00 | 28 | Silinder 15 x 30 cm | 100 | 30-03-2026 00:00:00 | 28 | Memenuhi | Tidak | WIKA - ADHI JO / PARAPET A1W - P4W OUTER INNER & A1E - P1E OUTER MB22 / CLASS B-1 / AD PTB | A | 587.59 | 33.26 | 408.52 | 12.48 | 40852
DOCKET/PTB/03-2026/01925 | SO/DIR2/DV2-4/01-2026/00046 | JALAN TOL AKSES PATIMBAN PAKET 4 | WIKA-ADHI JO | Class B-1 NFA | 4 | 30-03-2026 00:00:00 | 28 | Silinder 15 x 30 cm | 100 | 30-03-2026 00:00:00 | 28 | Memenuhi | Tidak | WIKA - ADHI JO / PARAPET A1W - P4W OUTER INNER & A1E - P1E OUTER MB22 / CLASS B-1 / AD PTB | A | 593.07 | 33.57 | 412.33 | 12.13 | 41233
DOCKET/PTB/03-2026/01928 | SO/DIR2/DV2-4/01-2026/00046 | JALAN TOL AKSES PATIMBAN PAKET 4 | WIKA-ADHI JO | Class B-1 NFA | 3 | 30-03-2026 00:00:00 | 28 | Silinder 15 x 30 cm | 100 | 30-03-2026 00:00:00 | 28 | Memenuhi | Tidak | WIKA - ADHI JO / PARAPET A1W - P4W OUTER INNER & A1E - P1E OUTER MB22 / CLASS B-1 / AD PTB | A | 654.32 | 37.04 | 454.91 | 12.22 | 45491
DOCKET/PTB/03-2026/01928 | SO/DIR2/DV2-4/01-2026/00046 | JALAN TOL AKSES PATIMBAN PAKET 4 | WIKA-ADHI JO | Class B-1 NFA | 4 | 30-03-2026 00:00:00 | 28 | Silinder 15 x 30 cm | 100 | 30-03-2026 00:00:00 | 28 | Memenuhi | Tidak | WIKA - ADHI JO / PARAPET A1W - P4W OUTER INNER & A1E - P1E OUTER MB22 / CLASS B-1 / AD PTB | A | 642.89 | 36.39 | 446.97 | 12.21 | 44697
DOCKET/PTB/03-2026/01919 | SO/DIR2/DV2-4/01-2026/00046 | JALAN TOL AKSES PATIMBAN PAKET 4 | WIKA-ADHI JO | Class B-1 NFA | 3 | 30-03-2026 00:00:00 | 28 | Silinder 15 x 30 cm | 100 | 30-03-2026 00:00:00 | 28 | Memenuhi | Tidak | WIKA - ADHI JO / PARAPET EEJ2 - E3D PS18 / CLASS B-1 / AD PTB | B | 566.35 | 32.06 | 393.75 | 12.42 | 39375
DOCKET/PTB/03-2026/01919 | SO/DIR2/DV2-4/01-2026/00046 | JALAN TOL AKSES PATIMBAN PAKET 4 | WIKA-ADHI JO | Class B-1 NFA | 4 | 30-03-2026 00:00:00 | 28 | Silinder 15 x 30 cm | 100 | 30-03-2026 00:00:00 | 28 | Memenuhi | Tidak | WIKA - ADHI JO / PARAPET EEJ2 - E3D PS18 / CLASS B-1 / AD PTB | A | 573.14 | 32.44 | 398.47 | 12.35 | 39847
DOCKET/PTB/03-2026/01921 | SO/DIR2/DV2-4/01-2026/00046 | JALAN TOL AKSES PATIMBAN PAKET 4 | WIKA-ADHI JO | Class B-1 NFA | 3 | 30-03-2026 00:00:00 | 28 | FALSE | 100 | 30-03-2026 00:00:00 | 28 | Memenuhi | Tidak | WIKA - ADHI JO / PARAPET EEJ2 - E3D PS18 / CLASS B-1 / AD PTB | E | 634.37 | 35.91 | 441.04 | 12.31 | 44104
DOCKET/PTB/03-2026/01921 | SO/DIR2/DV2-4/01-2026/00046 | JALAN TOL AKSES PATIMBAN PAKET 4 | WIKA-ADHI JO | Class B-1 NFA | 4 | 30-03-2026 00:00:00 | 28 | Silinder 15 x 30 cm | 100 | 30-03-2026 00:00:00 | 28 | Memenuhi | Tidak | WIKA - ADHI JO / PARAPET EEJ2 - E3D PS18 / CLASS B-1 / AD PTB | B | 618.15 | 34.99 | 429.77 | 12.37 | 42977
DOCKET/PTB/03-2026/01943 | SO/DIR2/DV2-4/01-2026/00276 | Patimban Access Toll Road P02 (JOI 60%) | WASKITA - ABIPRAYA JO | Class B-1 NFA | 3 | 31-03-2026 00:00:00 | 28 | Silinder 15 x 30 cm | 100 | 31-03-2026 00:00:00 | 28 | Memenuhi | Tidak | WASKITA - ABP JO / PH OVERPASS KRANJAT (PS.L) - GRID PS.L.1D, GRID PS.L.1E & PS.L 1F STA.0+906.444 - STA.0+865.544 / CLASS B-1 / AD PTB | A | 584.76 | 33.09 | 406.55 | 12.19 | 40655
DOCKET/PTB/03-2026/01943 | SO/DIR2/DV2-4/01-2026/00276 | Patimban Access Toll Road P02 (JOI 60%) | WASKITA - ABIPRAYA JO | Class B-1 NFA | 4 | 31-03-2026 00:00:00 | 28 | Silinder 15 x 30 cm | 100 | 31-03-2026 00:00:00 | 28 | Memenuhi | Tidak | WASKITA - ABP JO / PH OVERPASS KRANJAT (PS.L) - GRID PS.L.1D, GRID PS.L.1E & PS.L 1F STA.0+906.444 - STA.0+865.544 / CLASS B-1 / AD PTB | C | 578.74 | 32.75 | 402.37 | 12.38 | 40237
DOCKET/PTB/03-2026/01944 | SO/DIR2/DV2-4/01-2026/00276 | Patimban Access Toll Road P02 (JOI 60%) | WASKITA - ABIPRAYA JO | Class B-1 NFA | 3 | 31-03-2026 00:00:00 | 28 | Silinder 15 x 30 cm | 100 | 31-03-2026 00:00:00 | 28 | Memenuhi | Tidak | WASKITA - ABP JO / PH OVERPASS KRANJAT (PS.L) - GRID PS.L.1D, GRID PS.L.1E & PS.L 1F STA.0+906.444 - STA.0+865.544 / CLASS B-1 / AD PTB | C | 605.4 | 34.27 | 420.9 | 12.22 | 42090
DOCKET/PTB/03-2026/01944 | SO/DIR2/DV2-4/01-2026/00276 | Patimban Access Toll Road P02 (JOI 60%) | WASKITA - ABIPRAYA JO | Class B-1 NFA | 4 | 31-03-2026 00:00:00 | 28 | Silinder 15 x 30 cm | 100 | 31-03-2026 00:00:00 | 28 | Memenuhi | Tidak | WASKITA - ABP JO / PH OVERPASS KRANJAT (PS.L) - GRID PS.L.1D, GRID PS.L.1E & PS.L 1F STA.0+906.444 - STA.0+865.544 / CLASS B-1 / AD PTB | B | 594.07 | 33.63 | 413.02 | 12.38 | 41302
DOCKET/PTB/03-2026/01977 | SO/DIR2/DV2-4/01-2026/00046 | JALAN TOL AKSES PATIMBAN PAKET 4 | WIKA-ADHI JO | Class B-1 NFA | 3 | 01-04-2026 00:00:00 | 28 | Silinder 15 x 30 cm | 100 | 01-04-2026 00:00:00 | 28 | Memenuhi | Tidak | WIKA - ADHI JO / PILESLAB E1A1 - E1A PS17 / CLASS B-1 / AD PTB | C | 520 | 29.43 | 361.53 | 12.49 | 36153
DOCKET/PTB/03-2026/01977 | SO/DIR2/DV2-4/01-2026/00046 | JALAN TOL AKSES PATIMBAN PAKET 4 | WIKA-ADHI JO | Class B-1 NFA | 4 | 01-04-2026 00:00:00 | 28 | Silinder 15 x 30 cm | 100 | 01-04-2026 00:00:00 | 28 | Memenuhi | Tidak | WIKA - ADHI JO / PILESLAB E1A1 - E1A PS17 / CLASS B-1 / AD PTB | D | 518.76 | 29.36 | 360.66 | 12.36 | 36066
DOCKET/PTB/03-2026/01981 | SO/DIR2/DV2-4/01-2026/00046 | JALAN TOL AKSES PATIMBAN PAKET 4 | WIKA-ADHI JO | Class B-1 NFA | 3 | 01-04-2026 00:00:00 | 28 | Silinder 15 x 30 cm | 100 | 01-04-2026 00:00:00 | 28 | Memenuhi | Tidak | WIKA - ADHI JO / PILESLAB E1A1 - E1A PS17 / CLASS B-1 / AD PTB | D | 609.33 | 34.49 | 423.63 | 12.2 | 42363
DOCKET/PTB/03-2026/01981 | SO/DIR2/DV2-4/01-2026/00046 | JALAN TOL AKSES PATIMBAN PAKET 4 | WIKA-ADHI JO | Class B-1 NFA | 4 | 01-04-2026 00:00:00 | 28 | Silinder 15 x 30 cm | 100 | 01-04-2026 00:00:00 | 28 | Memenuhi | Tidak | WIKA - ADHI JO / PILESLAB E1A1 - E1A PS17 / CLASS B-1 / AD PTB | B | 592.11 | 33.51 | 411.66 | 12.39 | 41166
DOCKET/PTB/03-2026/01985 | SO/DIR2/DV2-4/01-2026/00046 | JALAN TOL AKSES PATIMBAN PAKET 4 | WIKA-ADHI JO | Class B-1 NFA | 3 | 01-04-2026 00:00:00 | 28 | Silinder 15 x 30 cm | 100 | 01-04-2026 00:00:00 | 28 | Memenuhi | Tidak | WIKA - ADHI JO / PILESLAB E1A1 - E1A PS17 / CLASS B-1 / AD PTB | A | 556.16 | 31.47 | 386.67 | 12.4 | 38667
DOCKET/PTB/03-2026/01985 | SO/DIR2/DV2-4/01-2026/00046 | JALAN TOL AKSES PATIMBAN PAKET 4 | WIKA-ADHI JO | Class B-1 NFA | 4 | 01-04-2026 00:00:00 | 28 | Silinder 15 x 30 cm | 100 | 01-04-2026 00:00:00 | 28 | Memenuhi | Tidak | WIKA - ADHI JO / PILESLAB E1A1 - E1A PS17 / CLASS B-1 / AD PTB | D | 645.72 | 36.55 | 448.93 | 12.4 | 44893
DOCKET/PTB/03-2026/01969 | SO/DIR2/DV2-4/01-2026/00046 | JALAN TOL AKSES PATIMBAN PAKET 4 | WIKA-ADHI JO | Class B-1 NFA | 3 | 01-04-2026 00:00:00 | 28 | Silinder 15 x 30 cm | 100 | 01-04-2026 00:00:00 | 28 | Memenuhi | Tidak | WIKA - ADHI JO / PILESLAB W1A1 - W1A PS17 / CLASS B-1 / AD PTB | A | 565.04 | 31.98 | 392.84 | 12.4 | 39284
DOCKET/PTB/03-2026/01969 | SO/DIR2/DV2-4/01-2026/00046 | JALAN TOL AKSES PATIMBAN PAKET 4 | WIKA-ADHI JO | Class B-1 NFA | 4 | 01-04-2026 00:00:00 | 28 | Silinder 15 x 30 cm | 100 | 01-04-2026 00:00:00 | 28 | Memenuhi | Tidak | WIKA - ADHI JO / PILESLAB W1A1 - W1A PS17 / CLASS B-1 / AD PTB | E | 570.97 | 32.32 | 396.96 | 12.16 | 39696
DOCKET/PTB/03-2026/01971 | SO/DIR2/DV2-4/01-2026/00046 | JALAN TOL AKSES PATIMBAN PAKET 4 | WIKA-ADHI JO | Class B-1 NFA | 3 | 01-04-2026 00:00:00 | 28 | Silinder 15 x 30 cm | 100 | 01-04-2026 00:00:00 | 28 | Memenuhi | Tidak | WIKA - ADHI JO / PILESLAB W1A1 - W1A PS17 / CLASS B-1 / AD PTB | D | 635.57 | 35.97 | 441.88 | 12.36 | 44188
DOCKET/PTB/03-2026/01971 | SO/DIR2/DV2-4/01-2026/00046 | JALAN TOL AKSES PATIMBAN PAKET 4 | WIKA-ADHI JO | Class B-1 NFA | 4 | 01-04-2026 00:00:00 | 28 | Silinder 15 x 30 cm | 100 | 01-04-2026 00:00:00 | 28 | Memenuhi | Tidak | WIKA - ADHI JO / PILESLAB W1A1 - W1A PS17 / CLASS B-1 / AD PTB | C | 621.31 | 35.17 | 431.96 | 12.39 | 43196
DOCKET/PTB/03-2026/02005 | SO/DIR2/DV2-4/01-2026/00276 | Patimban Access Toll Road P02 (JOI 60%) | WASKITA - ABIPRAYA JO | Class B-1 NFA | 3 | 02-04-2026 00:00:00 | 28 | Silinder 15 x 30 cm | 100 | 02-04-2026 00:00:00 | 28 | Memenuhi | Tidak | WASKITA - ABP JO / PH OVERPASS KRANJAT (PS.L) - GRID PS.L.1C, GRID PS.L.B STA.0+860 S/D STA.0+855 / CLASS B-1 / AD PTB | A | 563.34 | 31.88 | 391.66 | 12.18 | 39166
DOCKET/PTB/03-2026/02005 | SO/DIR2/DV2-4/01-2026/00276 | Patimban Access Toll Road P02 (JOI 60%) | WASKITA - ABIPRAYA JO | Class B-1 NFA | 4 | 02-04-2026 00:00:00 | 28 | Silinder 15 x 30 cm | 100 | 02-04-2026 00:00:00 | 28 | Memenuhi | Tidak | WASKITA - ABP JO / PH OVERPASS KRANJAT (PS.L) - GRID PS.L.1C, GRID PS.L.B STA.0+860 S/D STA.0+855 / CLASS B-1 / AD PTB | A | 646.73 | 36.61 | 449.64 | 12.48 | 44964
DOCKET/PTB/03-2026/02012 | SO/DIR2/DV2-4/01-2026/00276 | Patimban Access Toll Road P02 (JOI 60%) | WASKITA - ABIPRAYA JO | Class B-1 NFA | 3 | 02-04-2026 00:00:00 | 28 | Silinder 15 x 30 cm | 100 | 02-04-2026 00:00:00 | 28 | Memenuhi | Tidak | WASKITA - ABP JO / PH OVERPASS KRANJAT (PS.L) - GRID PS.L.1C, GRID PS.L.B STA.0+860 S/D STA.0+855 / CLASS B-1 / AD PTB | D | 570.25 | 32.28 | 396.46 | 12.37 | 39646
DOCKET/PTB/03-2026/02012 | SO/DIR2/DV2-4/01-2026/00276 | Patimban Access Toll Road P02 (JOI 60%) | WASKITA - ABIPRAYA JO | Class B-1 NFA | 4 | 02-04-2026 00:00:00 | 28 | Silinder 15 x 30 cm | 100 | 02-04-2026 00:00:00 | 28 | Memenuhi | Tidak | WASKITA - ABP JO / PH OVERPASS KRANJAT (PS.L) - GRID PS.L.1C, GRID PS.L.B STA.0+860 S/D STA.0+855 / CLASS B-1 / AD PTB | D | 583.44 | 33.02 | 405.63 | 12.15 | 40563
DOCKET/PTB/03-2026/02008 | SO/DIR2/DV2-4/03-2026/00564 | JALAN TOL AKSES PATIMBAN PAKET 4 | WIKA-ADHI JO | Class B-1 NFA | 3 | 02-04-2026 00:00:00 | 28 | Silinder 15 x 30 cm | 100 | 02-04-2026 00:00:00 | 28 | Memenuhi | Tidak | WIKA - ADHI JO / PARAPET ABT 2 E INNER OUTER MB25 / CLASS B-1 / AD PTB | D | 647.64 | 36.66 | 450.27 | 12.37 | 45027
DOCKET/PTB/03-2026/02008 | SO/DIR2/DV2-4/03-2026/00564 | JALAN TOL AKSES PATIMBAN PAKET 4 | WIKA-ADHI JO | Class B-1 NFA | 4 | 02-04-2026 00:00:00 | 28 | Silinder 15 x 30 cm | 100 | 02-04-2026 00:00:00 | 28 | Memenuhi | Tidak | WIKA - ADHI JO / PARAPET ABT 2 E INNER OUTER MB25 / CLASS B-1 / AD PTB | A | 634 | 35.89 | 440.78 | 12.14 | 44078
DOCKET/PTB/03-2026/02010 | SO/DIR2/DV2-4/03-2026/00564 | JALAN TOL AKSES PATIMBAN PAKET 4 | WIKA-ADHI JO | Class B-1 NFA | 3 | 02-04-2026 00:00:00 | 28 | Silinder 15 x 30 cm | 100 | 02-04-2026 00:00:00 | 28 | Memenuhi | Tidak | WIKA - ADHI JO / PARAPET ABT 2 E INNER OUTER MB25 / CLASS B-1 / AD PTB | B | 555.92 | 31.47 | 386.5 | 12.12 | 38650
DOCKET/PTB/03-2026/02010 | SO/DIR2/DV2-4/03-2026/00564 | JALAN TOL AKSES PATIMBAN PAKET 4 | WIKA-ADHI JO | Class B-1 NFA | 4 | 02-04-2026 00:00:00 | 28 | Silinder 15 x 30 cm | 100 | 02-04-2026 00:00:00 | 28 | Memenuhi | Tidak | WIKA - ADHI JO / PARAPET ABT 2 E INNER OUTER MB25 / CLASS B-1 / AD PTB | B | 568.92 | 32.2 | 395.54 | 12.49 | 39554
DOCKET/PTB/03-2026/02014 | SO/DIR2/DV2-4/03-2026/00564 | JALAN TOL AKSES PATIMBAN PAKET 4 | WIKA-ADHI JO | Class B-1 NFA | 3 | 02-04-2026 00:00:00 | 28 | Silinder 15 x 30 cm | 100 | 02-04-2026 00:00:00 | 28 | Memenuhi | Tidak | WIKA - ADHI JO / SLAB SPAN 7W MB25 / CLASS B-1 / AD PTB | D | 628.19 | 35.56 | 436.75 | 12.23 | 43675
DOCKET/PTB/03-2026/02014 | SO/DIR2/DV2-4/03-2026/00564 | JALAN TOL AKSES PATIMBAN PAKET 4 | WIKA-ADHI JO | Class B-1 NFA | 4 | 02-04-2026 00:00:00 | 28 | Silinder 15 x 30 cm | 100 | 02-04-2026 00:00:00 | 28 | Memenuhi | Tidak | WIKA - ADHI JO / SLAB SPAN 7W MB25 / CLASS B-1 / AD PTB | A | 610.55 | 34.56 | 424.48 | 12.43 | 42448
DOCKET/PTB/03-2026/02020 | SO/DIR2/DV2-4/03-2026/00564 | JALAN TOL AKSES PATIMBAN PAKET 4 | WIKA-ADHI JO | Class B-1 NFA | 3 | 02-04-2026 00:00:00 | 28 | Silinder 15 x 30 cm | 100 | 02-04-2026 00:00:00 | 28 | Memenuhi | Tidak | WIKA - ADHI JO / SLAB SPAN 7W MB25 / CLASS B-1 / AD PTB | E | 577.03 | 32.65 | 401.18 | 12.47 | 40118
DOCKET/PTB/03-2026/02020 | SO/DIR2/DV2-4/03-2026/00564 | JALAN TOL AKSES PATIMBAN PAKET 4 | WIKA-ADHI JO | Class B-1 NFA | 4 | 02-04-2026 00:00:00 | 28 | Silinder 15 x 30 cm | 100 | 02-04-2026 00:00:00 | 28 | Memenuhi | Tidak | WIKA - ADHI JO / SLAB SPAN 7W MB25 / CLASS B-1 / AD PTB | E | 569.82 | 32.25 | 396.16 | 12.36 | 39616
DOCKET/PTB/03-2026/02013 | SO/DIR2/DV2-4/03-2026/00564 | JALAN TOL AKSES PATIMBAN PAKET 4 | WIKA-ADHI JO | Class B-1 NFA | 3 | 02-04-2026 00:00:00 | 28 | Silinder 15 x 30 cm | 100 | 02-04-2026 00:00:00 | 28 | Memenuhi | Tidak | WIKA-ADHI JOWIKA - ADHI JO / PARAPET ABT 2 E INNER OUTER MB25 / CLASS B-1 / AD PTB | C | 596.45 | 33.76 | 414.68 | 12.5 | 41468
DOCKET/PTB/03-2026/02013 | SO/DIR2/DV2-4/03-2026/00564 | JALAN TOL AKSES PATIMBAN PAKET 4 | WIKA-ADHI JO | Class B-1 NFA | 4 | 02-04-2026 00:00:00 | 28 | Silinder 15 x 30 cm | 100 | 02-04-2026 00:00:00 | 28 | Memenuhi | Tidak | WIKA-ADHI JOWIKA - ADHI JO / PARAPET ABT 2 E INNER OUTER MB25 / CLASS B-1 / AD PTB | C | 606.74 | 34.34 | 421.83 | 12.12 | 42183
DOCKET/PTB/03-2026/02040 | SO/DIR2/DV2-4/03-2026/00564 | JALAN TOL AKSES PATIMBAN PAKET 4 | WIKA-ADHI JO | Class B-1 NFA | 3 | 03-04-2026 00:00:00 | 28 | Silinder 15 x 30 cm | 100 | 03-04-2026 00:00:00 | 28 | Memenuhi | Tidak | WIKA - ADHI JO / PARAPET A1 - A2 OUTER MB23 / CLASS B-1 / AD PTB | D | 587.73 | 33.27 | 408.62 | 12.34 | 40862
DOCKET/PTB/03-2026/02040 | SO/DIR2/DV2-4/03-2026/00564 | JALAN TOL AKSES PATIMBAN PAKET 4 | WIKA-ADHI JO | Class B-1 NFA | 4 | 03-04-2026 00:00:00 | 28 | Silinder 15 x 30 cm | 100 | 03-04-2026 00:00:00 | 28 | Memenuhi | Tidak | WIKA - ADHI JO / PARAPET A1 - A2 OUTER MB23 / CLASS B-1 / AD PTB | A | 599.59 | 33.94 | 416.86 | 12.43 | 41686
DOCKET/PTB/03-2026/02044 | SO/DIR2/DV2-4/03-2026/00564 | JALAN TOL AKSES PATIMBAN PAKET 4 | WIKA-ADHI JO | Class B-1 NFA | 3 | 03-04-2026 00:00:00 | 28 | Silinder 15 x 30 cm | 100 | 03-04-2026 00:00:00 | 28 | Memenuhi | Tidak | WIKA - ADHI JO / PARAPET A1 - A2 OUTER MB23 / CLASS B-1 / AD PTB | B | 559.2 | 31.65 | 388.78 | 12.24 | 38878
DOCKET/PTB/03-2026/02044 | SO/DIR2/DV2-4/03-2026/00564 | JALAN TOL AKSES PATIMBAN PAKET 4 | WIKA-ADHI JO | Class B-1 NFA | 4 | 03-04-2026 00:00:00 | 28 | Silinder 15 x 30 cm | 100 | 03-04-2026 00:00:00 | 28 | Memenuhi | Tidak | WIKA - ADHI JO / PARAPET A1 - A2 OUTER MB23 / CLASS B-1 / AD PTB | A | 644.46 | 36.48 | 448.06 | 12.43 | 44806
DOCKET/PTB/03-2026/02031 | SO/DIR2/DV2-4/03-2026/00564 | JALAN TOL AKSES PATIMBAN PAKET 4 | WIKA-ADHI JO | Class B-1 NFA | 3 | 03-04-2026 00:00:00 | 28 | Silinder 15 x 30 cm | 100 | 03-04-2026 00:00:00 | 28 | Memenuhi | Tidak | WIKA - ADHI JO / STUFFING L2A - L2D OP8 / CLASS B-1 / AD PTB | A | 565.14 | 31.99 | 392.91 | 12.42 | 39291
DOCKET/PTB/03-2026/02031 | SO/DIR2/DV2-4/03-2026/00564 | JALAN TOL AKSES PATIMBAN PAKET 4 | WIKA-ADHI JO | Class B-1 NFA | 4 | 03-04-2026 00:00:00 | 28 | Silinder 15 x 30 cm | 100 | 03-04-2026 00:00:00 | 28 | Memenuhi | Tidak | WIKA - ADHI JO / STUFFING L2A - L2D OP8 / CLASS B-1 / AD PTB | E | 578.17 | 32.73 | 401.97 | 12.35 | 40197
DOCKET/PTB/03-2026/02033 | SO/DIR2/DV2-4/03-2026/00564 | JALAN TOL AKSES PATIMBAN PAKET 4 | WIKA-ADHI JO | Class B-1 NFA | 3 | 03-04-2026 00:00:00 | 28 | Silinder 15 x 30 cm | 100 | 03-04-2026 00:00:00 | 28 | Memenuhi | Tidak | WIKA - ADHI JO / STUFFING L2A - L2D OP8 / CLASS B-1 / AD PTB | A | 641.02 | 36.28 | 445.67 | 12.2 | 44567
DOCKET/PTB/03-2026/02033 | SO/DIR2/DV2-4/03-2026/00564 | JALAN TOL AKSES PATIMBAN PAKET 4 | WIKA-ADHI JO | Class B-1 NFA | 4 | 03-04-2026 00:00:00 | 28 | Silinder 15 x 30 cm | 100 | 03-04-2026 00:00:00 | 28 | Memenuhi | Tidak | WIKA - ADHI JO / STUFFING L2A - L2D OP8 / CLASS B-1 / AD PTB | B | 625.68 | 35.41 | 435 | 12.14 | 43500
DOCKET/PTB/03-2026/02092 | SO/DIR2/DV2-4/03-2026/00564 | JALAN TOL AKSES PATIMBAN PAKET 4 | WIKA-ADHI JO | Class B-1 NFA | 3 | 05-04-2026 00:00:00 | 28 | Silinder 15 x 30 cm | 100 | 05-04-2026 00:00:00 | 28 | Memenuhi | Tidak | WIKA - ADHI JO / PARAPET SPAN 7W MB25 / CLASS B-1 / AD PTB | A | 587.37 | 33.25 | 408.37 | 12.36 | 40837
DOCKET/PTB/03-2026/02092 | SO/DIR2/DV2-4/03-2026/00564 | JALAN TOL AKSES PATIMBAN PAKET 4 | WIKA-ADHI JO | Class B-1 NFA | 4 | 05-04-2026 00:00:00 | 28 | Silinder 15 x 30 cm | 100 | 05-04-2026 00:00:00 | 28 | Memenuhi | Tidak | WIKA - ADHI JO / PARAPET SPAN 7W MB25 / CLASS B-1 / AD PTB | C | 601.12 | 34.02 | 417.93 | 12.49 | 41793
DOCKET/PTB/03-2026/02094 | SO/DIR2/DV2-4/03-2026/00564 | JALAN TOL AKSES PATIMBAN PAKET 4 | WIKA-ADHI JO | Class B-1 NFA | 3 | 05-04-2026 00:00:00 | 28 | Silinder 15 x 30 cm | 100 | 05-04-2026 00:00:00 | 28 | Memenuhi | Tidak | WIKA - ADHI JO / PARAPET SPAN 7W MB25 / CLASS B-1 / AD PTB | E | 565.82 | 32.02 | 393.38 | 12.42 | 39338
DOCKET/PTB/03-2026/02094 | SO/DIR2/DV2-4/03-2026/00564 | JALAN TOL AKSES PATIMBAN PAKET 4 | WIKA-ADHI JO | Class B-1 NFA | 4 | 05-04-2026 00:00:00 | 28 | Silinder 15 x 30 cm | 100 | 05-04-2026 00:00:00 | 28 | Memenuhi | Tidak | WIKA - ADHI JO / PARAPET SPAN 7W MB25 / CLASS B-1 / AD PTB | E | 648.24 | 36.69 | 450.69 | 12.18 | 45069
DOCKET/PTB/03-2026/02123 | SO/DIR2/DV2-4/03-2026/00564 | JALAN TOL AKSES PATIMBAN PAKET 4 | WIKA-ADHI JO | Class B-1 NFA | 3 | 06-04-2026 00:00:00 | 28 | Silinder 15 x 30 cm | 100 | 06-04-2026 00:00:00 | 28 | Memenuhi | Tidak | WIKA - ADHI JO / PARAPET P3E - P7E OUTER MB 22 / CLASS B-1 / AD PTB | B | 500 | 28.29 | 347.62 | 12.13 | 34762
DOCKET/PTB/03-2026/02123 | SO/DIR2/DV2-4/03-2026/00564 | JALAN TOL AKSES PATIMBAN PAKET 4 | WIKA-ADHI JO | Class B-1 NFA | 4 | 06-04-2026 00:00:00 | 28 | Silinder 15 x 30 cm | 100 | 06-04-2026 00:00:00 | 28 | Memenuhi | Tidak | WIKA - ADHI JO / PARAPET P3E - P7E OUTER MB 22 / CLASS B-1 / AD PTB | B | 508.27 | 28.76 | 353.37 | 12.41 | 35337
DOCKET/PTB/03-2026/02126 | SO/DIR2/DV2-4/03-2026/00564 | JALAN TOL AKSES PATIMBAN PAKET 4 | WIKA-ADHI JO | Class B-1 NFA | 3 | 06-04-2026 00:00:00 | 28 | Silinder 15 x 30 cm | 100 | 06-04-2026 00:00:00 | 28 | Memenuhi | Tidak | WIKA - ADHI JO / PARAPET P3E - P7E OUTER MB 22 / CLASS B-1 / AD PTB | B | 613.95 | 34.75 | 426.85 | 12.4 | 42685
DOCKET/PTB/03-2026/02126 | SO/DIR2/DV2-4/03-2026/00564 | JALAN TOL AKSES PATIMBAN PAKET 4 | WIKA-ADHI JO | Class B-1 NFA | 4 | 06-04-2026 00:00:00 | 28 | Silinder 15 x 30 cm | 100 | 06-04-2026 00:00:00 | 28 | Memenuhi | Tidak | WIKA - ADHI JO / PARAPET P3E - P7E OUTER MB 22 / CLASS B-1 / AD PTB | E | 597.02 | 33.79 | 415.07 | 12.35 | 41507
DOCKET/PTB/03-2026/02138 | SO/DIR2/DV2-4/03-2026/00564 | JALAN TOL AKSES PATIMBAN PAKET 4 | WIKA-ADHI JO | Class B-1 NFA | 3 | 06-04-2026 00:00:00 | 28 | Silinder 15 x 30 cm | 100 | 06-04-2026 00:00:00 | 28 | Memenuhi | Tidak | WIKA - ADHI JO / PILESLAB W8I - A1W MB21 / CLASS B-1 / AD PTB | D | 567.71 | 32.13 | 394.7 | 12.45 | 39470
DOCKET/PTB/03-2026/02138 | SO/DIR2/DV2-4/03-2026/00564 | JALAN TOL AKSES PATIMBAN PAKET 4 | WIKA-ADHI JO | Class B-1 NFA | 4 | 06-04-2026 00:00:00 | 28 | Silinder 15 x 30 cm | 100 | 06-04-2026 00:00:00 | 28 | Memenuhi | Tidak | WIKA - ADHI JO / PILESLAB W8I - A1W MB21 / CLASS B-1 / AD PTB | D | 557.14 | 31.53 | 387.35 | 12.49 | 38735
DOCKET/PTB/03-2026/02140 | SO/DIR2/DV2-4/03-2026/00564 | JALAN TOL AKSES PATIMBAN PAKET 4 | WIKA-ADHI JO | Class B-1 NFA | 3 | 06-04-2026 00:00:00 | 28 | Silinder 15 x 30 cm | 100 | 06-04-2026 00:00:00 | 28 | Memenuhi | Tidak | WIKA - ADHI JO / PILESLAB W8I - A1W MB21 / CLASS B-1 / AD PTB | E | 583.1 | 33 | 405.4 | 12.28 | 40540
DOCKET/PTB/03-2026/02140 | SO/DIR2/DV2-4/03-2026/00564 | JALAN TOL AKSES PATIMBAN PAKET 4 | WIKA-ADHI JO | Class B-1 NFA | 4 | 06-04-2026 00:00:00 | 28 | Silinder 15 x 30 cm | 100 | 06-04-2026 00:00:00 | 28 | Memenuhi | Tidak | WIKA - ADHI JO / PILESLAB W8I - A1W MB21 / CLASS B-1 / AD PTB | D | 596.22 | 33.75 | 414.52 | 12.39 | 41452
DOCKET/PTB/03-2026/02143 | SO/DIR2/DV2-4/03-2026/00564 | JALAN TOL AKSES PATIMBAN PAKET 4 | WIKA-ADHI JO | Class B-1 NFA | 3 | 06-04-2026 00:00:00 | 28 | Silinder 15 x 30 cm | 100 | 06-04-2026 00:00:00 | 28 | Memenuhi | Tidak | WIKA - ADHI JO / STUFFING A1E MB21 / CLASS B-1 / AD PTB | E | 565.66 | 32.01 | 393.27 | 12.44 | 39327
DOCKET/PTB/03-2026/02143 | SO/DIR2/DV2-4/03-2026/00564 | JALAN TOL AKSES PATIMBAN PAKET 4 | WIKA-ADHI JO | Class B-1 NFA | 4 | 06-04-2026 00:00:00 | 28 | Silinder 15 x 30 cm | 100 | 06-04-2026 00:00:00 | 28 | Memenuhi | Tidak | WIKA - ADHI JO / STUFFING A1E MB21 / CLASS B-1 / AD PTB | E | 651.66 | 36.88 | 453.06 | 12.42 | 45306
DOCKET/PTB/03-2026/02146 | SO/DIR2/DV2-4/03-2026/00564 | JALAN TOL AKSES PATIMBAN PAKET 4 | WIKA-ADHI JO | Class B-1 NFA | 3 | 06-04-2026 00:00:00 | 28 | Silinder 15 x 30 cm | 100 | 06-04-2026 00:00:00 | 28 | Memenuhi | Tidak | WIKA - ADHI JO / STUFFING A1E MB21 / CLASS B-1 / AD PTB | E | 576.2 | 32.61 | 400.6 | 12.22 | 40060
DOCKET/PTB/03-2026/02146 | SO/DIR2/DV2-4/03-2026/00564 | JALAN TOL AKSES PATIMBAN PAKET 4 | WIKA-ADHI JO | Class B-1 NFA | 4 | 06-04-2026 00:00:00 | 28 | Silinder 15 x 30 cm | 100 | 06-04-2026 00:00:00 | 28 | Memenuhi | Tidak | WIKA - ADHI JO / STUFFING A1E MB21 / CLASS B-1 / AD PTB | C | 583.1 | 33 | 405.4 | 12.46 | 40540
DOCKET/PTB/03-2026/02170 | SO/DIR2/DV2-4/03-2026/00564 | JALAN TOL AKSES PATIMBAN PAKET 4 | WIKA-ADHI JO | Class B-1 NFA | 3 | 07-04-2026 00:00:00 | 28 | Silinder 15 x 30 cm | 100 | 07-04-2026 00:00:00 | 28 | Memenuhi | Tidak | WIKA - ADHI JO / FOOTING P2 OP 8 / CLASS B-1 / AD PTB | E | 572.67 | 32.41 | 398.15 | 12.36 | 39815
DOCKET/PTB/03-2026/02170 | SO/DIR2/DV2-4/03-2026/00564 | JALAN TOL AKSES PATIMBAN PAKET 4 | WIKA-ADHI JO | Class B-1 NFA | 4 | 07-04-2026 00:00:00 | 28 | Silinder 15 x 30 cm | 100 | 07-04-2026 00:00:00 | 28 | Memenuhi | Tidak | WIKA - ADHI JO / FOOTING P2 OP 8 / CLASS B-1 / AD PTB | B | 556.6 | 31.5 | 386.97 | 12.36 | 38697
DOCKET/PTB/03-2026/02175 | SO/DIR2/DV2-4/03-2026/00564 | JALAN TOL AKSES PATIMBAN PAKET 4 | WIKA-ADHI JO | Class B-1 NFA | 3 | 07-04-2026 00:00:00 | 28 | Silinder 15 x 30 cm | 100 | 07-04-2026 00:00:00 | 28 | Memenuhi | Tidak | WIKA - ADHI JO / FOOTING P2 OP 8 / CLASS B-1 / AD PTB | C | 574.22 | 32.5 | 399.22 | 12.37 | 39922
DOCKET/PTB/03-2026/02175 | SO/DIR2/DV2-4/03-2026/00564 | JALAN TOL AKSES PATIMBAN PAKET 4 | WIKA-ADHI JO | Class B-1 NFA | 4 | 07-04-2026 00:00:00 | 28 | Silinder 15 x 30 cm | 100 | 07-04-2026 00:00:00 | 28 | Memenuhi | Tidak | WIKA - ADHI JO / FOOTING P2 OP 8 / CLASS B-1 / AD PTB | A | 584.24 | 33.07 | 406.19 | 12.29 | 40619
DOCKET/PTB/03-2026/02182 | SO/DIR2/DV2-4/03-2026/00564 | JALAN TOL AKSES PATIMBAN PAKET 4 | WIKA-ADHI JO | Class B-1 NFA | 3 | 07-04-2026 00:00:00 | 28 | Silinder 15 x 30 cm | 100 | 07-04-2026 00:00:00 | 28 | Memenuhi | Tidak | WIKA - ADHI JO / FOOTING P2 OP 8 / CLASS B-1 / AD PTB | D | 645.92 | 36.56 | 449.07 | 12.26 | 44907
DOCKET/PTB/03-2026/02182 | SO/DIR2/DV2-4/03-2026/00564 | JALAN TOL AKSES PATIMBAN PAKET 4 | WIKA-ADHI JO | Class B-1 NFA | 4 | 07-04-2026 00:00:00 | 28 | Silinder 15 x 30 cm | 100 | 07-04-2026 00:00:00 | 28 | Memenuhi | Tidak | WIKA - ADHI JO / FOOTING P2 OP 8 / CLASS B-1 / AD PTB | C | 635.9 | 35.99 | 442.11 | 12.35 | 44211
DOCKET/PTB/03-2026/02188 | SO/DIR2/DV2-4/03-2026/00564 | JALAN TOL AKSES PATIMBAN PAKET 4 | WIKA-ADHI JO | Class B-1 NFA | 3 | 07-04-2026 00:00:00 | 28 | Silinder 15 x 30 cm | 100 | 07-04-2026 00:00:00 | 28 | Memenuhi | Tidak | WIKA - ADHI JO / FOOTING P2 OP 8 / CLASS B-1 / AD PTB | D | 559.12 | 31.65 | 388.73 | 12.27 | 38873
DOCKET/PTB/03-2026/02188 | SO/DIR2/DV2-4/03-2026/00564 | JALAN TOL AKSES PATIMBAN PAKET 4 | WIKA-ADHI JO | Class B-1 NFA | 4 | 07-04-2026 00:00:00 | 28 | Silinder 15 x 30 cm | 100 | 07-04-2026 00:00:00 | 28 | Memenuhi | Tidak | WIKA - ADHI JO / FOOTING P2 OP 8 / CLASS B-1 / AD PTB | A | 567.2 | 32.1 | 394.34 | 12.2 | 39434
DOCKET/PTB/03-2026/02161 | SO/DIR2/DV2-4/03-2026/00564 | JALAN TOL AKSES PATIMBAN PAKET 4 | WIKA-ADHI JO | Class B-1 NFA | 3 | 07-04-2026 00:00:00 | 28 | Silinder 15 x 30 cm | 100 | 07-04-2026 00:00:00 | 28 | Memenuhi | Tidak | WIKA - ADHI JO / PARAPET P7E - P12E MB 22 / CLASS B-1 / AD PTB | A | 636.07 | 36 | 442.22 | 12.3 | 44222
DOCKET/PTB/03-2026/02161 | SO/DIR2/DV2-4/03-2026/00564 | JALAN TOL AKSES PATIMBAN PAKET 4 | WIKA-ADHI JO | Class B-1 NFA | 4 | 07-04-2026 00:00:00 | 28 | Silinder 15 x 30 cm | 100 | 07-04-2026 00:00:00 | 28 | Memenuhi | Tidak | WIKA - ADHI JO / PARAPET P7E - P12E MB 22 / CLASS B-1 / AD PTB | A | 628.37 | 35.57 | 436.87 | 12.35 | 43687
DOCKET/PTB/03-2026/02165 | SO/DIR2/DV2-4/03-2026/00564 | JALAN TOL AKSES PATIMBAN PAKET 4 | WIKA-ADHI JO | Class B-1 NFA | 3 | 07-04-2026 00:00:00 | 28 | Silinder 15 x 30 cm | 100 | 07-04-2026 00:00:00 | 28 | Memenuhi | Tidak | WIKA - ADHI JO / PARAPET P7E - P12E MB 22 / CLASS B-1 / AD PTB | A | 555.95 | 31.47 | 386.52 | 12.17 | 38652
DOCKET/PTB/03-2026/02165 | SO/DIR2/DV2-4/03-2026/00564 | JALAN TOL AKSES PATIMBAN PAKET 4 | WIKA-ADHI JO | Class B-1 NFA | 4 | 07-04-2026 00:00:00 | 28 | Silinder 15 x 30 cm | 100 | 07-04-2026 00:00:00 | 28 | Memenuhi | Tidak | WIKA - ADHI JO / PARAPET P7E - P12E MB 22 / CLASS B-1 / AD PTB | A | 569.08 | 32.21 | 395.65 | 12.12 | 39565
DOCKET/PTB/03-2026/02222 | SO/DIR2/DV2-4/03-2026/00564 | JALAN TOL AKSES PATIMBAN PAKET 4 | WIKA-ADHI JO | Class B-1 NFA | 3 | 08-04-2026 00:00:00 | 28 | Silinder 15 x 30 cm | 100 | 08-04-2026 00:00:00 | 28 | Memenuhi | Tidak | WIKA - ADHI JO / PILEHEAD L2A - L2D OP 8 / CLASS B-1 / AD PTB | E | 578 | 32.71 | 401.85 | 12.43 | 40185
DOCKET/PTB/03-2026/02222 | SO/DIR2/DV2-4/03-2026/00564 | JALAN TOL AKSES PATIMBAN PAKET 4 | WIKA-ADHI JO | Class B-1 NFA | 4 | 08-04-2026 00:00:00 | 28 | Silinder 15 x 30 cm | 100 | 08-04-2026 00:00:00 | 28 | Memenuhi | Tidak | WIKA - ADHI JO / PILEHEAD L2A - L2D OP 8 / CLASS B-1 / AD PTB | C | 571.88 | 32.36 | 397.6 | 12.44 | 39760
DOCKET/PTB/03-2026/02226 | SO/DIR2/DV2-4/03-2026/00564 | JALAN TOL AKSES PATIMBAN PAKET 4 | WIKA-ADHI JO | Class B-1 NFA | 3 | 08-04-2026 00:00:00 | 28 | Silinder 15 x 30 cm | 100 | 08-04-2026 00:00:00 | 28 | Memenuhi | Tidak | WIKA - ADHI JO / PILEHEAD L2A - L2D OP 8 / CLASS B-1 / AD PTB | A | 597.83 | 33.84 | 415.64 | 12.17 | 41564
DOCKET/PTB/03-2026/02226 | SO/DIR2/DV2-4/03-2026/00564 | JALAN TOL AKSES PATIMBAN PAKET 4 | WIKA-ADHI JO | Class B-1 NFA | 4 | 08-04-2026 00:00:00 | 28 | Silinder 15 x 30 cm | 100 | 08-04-2026 00:00:00 | 28 | Memenuhi | Tidak | WIKA - ADHI JO / PILEHEAD L2A - L2D OP 8 / CLASS B-1 / AD PTB | E | 607.52 | 34.39 | 422.37 | 12.1 | 42237
DOCKET/PTB/03-2026/01989 | SO/DIR2/DV2-4/01-2026/00092 | Pembangunan Jalan Tol Akses Patimban Paket 3 | HUTAMA KARYA - JAYA KONSTRUKSI JOINT OPERATION | Class E-1 FA | 3 | 01-04-2026 00:00:00 | 28 | Silinder 15 x 30 cm | 100 | 01-04-2026 00:00:00 | 28 | Memenuhi | Tidak | HK - JAKON JO / LC DETOUR OP6 / CLASS E / AD PTB | E | 183.25 | 10.37 | 127.4 | 12.14 | 12740
DOCKET/PTB/03-2026/01989 | SO/DIR2/DV2-4/01-2026/00092 | Pembangunan Jalan Tol Akses Patimban Paket 3 | HUTAMA KARYA - JAYA KONSTRUKSI JOINT OPERATION | Class E-1 FA | 4 | 01-04-2026 00:00:00 | 28 | Silinder 15 x 30 cm | 100 | 01-04-2026 00:00:00 | 28 | Memenuhi | Tidak | HK - JAKON JO / LC DETOUR OP6 / CLASS E / AD PTB | B | 195.08 | 11.04 | 135.63 | 12.22 | 13563
DOCKET/PTB/03-2026/02003 | SO/DIR2/DV2-4/01-2026/00092 | Pembangunan Jalan Tol Akses Patimban Paket 3 | HUTAMA KARYA - JAYA KONSTRUKSI JOINT OPERATION | Class E-1 FA | 3 | 02-04-2026 00:00:00 | 28 | Silinder 15 x 30 cm | 100 | 02-04-2026 00:00:00 | 28 | Memenuhi | Tidak | HK - JAKON JO / LC DETOUR OP6 / CLASS E / AD PTB | A | 280 | 15.85 | 194.67 | 12.47 | 19467
DOCKET/PTB/03-2026/02003 | SO/DIR2/DV2-4/01-2026/00092 | Pembangunan Jalan Tol Akses Patimban Paket 3 | HUTAMA KARYA - JAYA KONSTRUKSI JOINT OPERATION | Class E-1 FA | 4 | 02-04-2026 00:00:00 | 28 | Silinder 15 x 30 cm | 100 | 02-04-2026 00:00:00 | 28 | Memenuhi | Tidak | HK - JAKON JO / LC DETOUR OP6 / CLASS E / AD PTB | A | 274.41 | 15.53 | 190.78 | 12.38 | 19078
DOCKET/PTB/03-2026/02007 | SO/DIR2/DV2-4/01-2026/00092 | Pembangunan Jalan Tol Akses Patimban Paket 3 | HUTAMA KARYA - JAYA KONSTRUKSI JOINT OPERATION | Class E-1 FA | 3 | 02-04-2026 00:00:00 | 28 | Silinder 15 x 30 cm | 100 | 02-04-2026 00:00:00 | 28 | Memenuhi | Tidak | HK - JAKON JO / LC DETOUR OP6 / CLASS E / AD PTB | B | 186.37 | 10.55 | 129.57 | 12.31 | 12957
DOCKET/PTB/03-2026/02007 | SO/DIR2/DV2-4/01-2026/00092 | Pembangunan Jalan Tol Akses Patimban Paket 3 | HUTAMA KARYA - JAYA KONSTRUKSI JOINT OPERATION | Class E-1 FA | 4 | 02-04-2026 00:00:00 | 28 | Silinder 15 x 30 cm | 100 | 02-04-2026 00:00:00 | 28 | Memenuhi | Tidak | HK - JAKON JO / LC DETOUR OP6 / CLASS E / AD PTB | A | 191.58 | 10.84 | 133.19 | 12.35 | 13319
DOCKET/PTB/03-2026/02082 | SO/DIR2/DV2-4/01-2026/00092 | Pembangunan Jalan Tol Akses Patimban Paket 3 | HUTAMA KARYA - JAYA KONSTRUKSI JOINT OPERATION | Class E-1 FA | 3 | 04-04-2026 00:00:00 | 28 | Silinder 15 x 30 cm | 100 | 04-04-2026 00:00:00 | 28 | Memenuhi | Tidak | HK - JAKON JO / LC DETOUR OP6 / CLASS E / AD PTB | A | 280 | 15.85 | 194.67 | 12.33 | 19467
DOCKET/PTB/03-2026/02082 | SO/DIR2/DV2-4/01-2026/00092 | Pembangunan Jalan Tol Akses Patimban Paket 3 | HUTAMA KARYA - JAYA KONSTRUKSI JOINT OPERATION | Class E-1 FA | 4 | 04-04-2026 00:00:00 | 28 | Silinder 15 x 30 cm | 100 | 04-04-2026 00:00:00 | 28 | Memenuhi | Tidak | HK - JAKON JO / LC DETOUR OP6 / CLASS E / AD PTB | E | 271.34 | 15.36 | 188.65 | 12.32 | 18865
DOCKET/PTB/03-2026/02084 | SO/DIR2/DV2-4/01-2026/00092 | Pembangunan Jalan Tol Akses Patimban Paket 3 | HUTAMA KARYA - JAYA KONSTRUKSI JOINT OPERATION | Class E-1 FA | 3 | 04-04-2026 00:00:00 | 28 | Silinder 15 x 30 cm | 100 | 04-04-2026 00:00:00 | 28 | Memenuhi | Tidak | HK - JAKON JO / LC DETOUR OP6 / CLASS E / AD PTB | D | 227.8 | 12.89 | 158.38 | 12.43 | 15838
DOCKET/PTB/03-2026/02084 | SO/DIR2/DV2-4/01-2026/00092 | Pembangunan Jalan Tol Akses Patimban Paket 3 | HUTAMA KARYA - JAYA KONSTRUKSI JOINT OPERATION | Class E-1 FA | 4 | 04-04-2026 00:00:00 | 28 | Silinder 15 x 30 cm | 100 | 04-04-2026 00:00:00 | 28 | Memenuhi | Tidak | HK - JAKON JO / LC DETOUR OP6 / CLASS E / AD PTB | D | 232.81 | 13.18 | 161.86 | 12.2 | 16186
DOCKET/PTB/03-2026/02116 | SO/DIR2/DV2-4/01-2026/00092 | Pembangunan Jalan Tol Akses Patimban Paket 3 | HUTAMA KARYA - JAYA KONSTRUKSI JOINT OPERATION | Class E-1 FA | 3 | 06-04-2026 00:00:00 | 28 | Silinder 15 x 30 cm | 100 | 06-04-2026 00:00:00 | 28 | Memenuhi | Tidak | HK - JAKON JO / LC DETOUR OP6 / CLASS E / AD PTB | D | 280 | 15.85 | 194.67 | 12.32 | 19467
DOCKET/PTB/03-2026/02116 | SO/DIR2/DV2-4/01-2026/00092 | Pembangunan Jalan Tol Akses Patimban Paket 3 | HUTAMA KARYA - JAYA KONSTRUKSI JOINT OPERATION | Class E-1 FA | 4 | 06-04-2026 00:00:00 | 28 | Silinder 15 x 30 cm | 100 | 06-04-2026 00:00:00 | 28 | Memenuhi | Tidak | HK - JAKON JO / LC DETOUR OP6 / CLASS E / AD PTB | A | 270.44 | 15.31 | 188.02 | 12.46 | 18802
DOCKET/PTB/03-2026/02118 | SO/DIR2/DV2-4/01-2026/00092 | Pembangunan Jalan Tol Akses Patimban Paket 3 | HUTAMA KARYA - JAYA KONSTRUKSI JOINT OPERATION | Class E-1 FA | 3 | 06-04-2026 00:00:00 | 28 | Silinder 15 x 30 cm | 100 | 06-04-2026 00:00:00 | 28 | Memenuhi | Tidak | HK - JAKON JO / LC DETOUR OP6 / CLASS E / AD PTB | E | 192.78 | 10.91 | 134.03 | 12.19 | 13403
DOCKET/PTB/03-2026/02118 | SO/DIR2/DV2-4/01-2026/00092 | Pembangunan Jalan Tol Akses Patimban Paket 3 | HUTAMA KARYA - JAYA KONSTRUKSI JOINT OPERATION | Class E-1 FA | 4 | 06-04-2026 00:00:00 | 28 | Silinder 15 x 30 cm | 100 | 06-04-2026 00:00:00 | 28 | Memenuhi | Tidak | HK - JAKON JO / LC DETOUR OP6 / CLASS E / AD PTB | C | 186.71 | 10.57 | 129.81 | 12.33 | 12981
DOCKET/PTB/03-2026/02159 | SO/DIR2/DV2-4/01-2026/00092 | Pembangunan Jalan Tol Akses Patimban Paket 3 | HUTAMA KARYA - JAYA KONSTRUKSI JOINT OPERATION | Class E-1 FA | 3 | 07-04-2026 00:00:00 | 28 | Silinder 15 x 30 cm | 100 | 07-04-2026 00:00:00 | 28 | Memenuhi | Tidak | HK - JAKON JO / LC DETOUR OP 6 / CLASS E / AD PTB | E | 220.87 | 12.5 | 153.56 | 12.15 | 15356
DOCKET/PTB/03-2026/02159 | SO/DIR2/DV2-4/01-2026/00092 | Pembangunan Jalan Tol Akses Patimban Paket 3 | HUTAMA KARYA - JAYA KONSTRUKSI JOINT OPERATION | Class E-1 FA | 4 | 07-04-2026 00:00:00 | 28 | Silinder 15 x 30 cm | 100 | 07-04-2026 00:00:00 | 28 | Memenuhi | Tidak | HK - JAKON JO / LC DETOUR OP 6 / CLASS E / AD PTB | A | 225.85 | 12.78 | 157.02 | 12.24 | 15702
DOCKET/PTB/03-2026/02160 | SO/DIR2/DV2-4/01-2026/00092 | Pembangunan Jalan Tol Akses Patimban Paket 3 | HUTAMA KARYA - JAYA KONSTRUKSI JOINT OPERATION | Class E-1 FA | 3 | 07-04-2026 00:00:00 | 28 | Silinder 15 x 30 cm | 100 | 07-04-2026 00:00:00 | 28 | Memenuhi | Tidak | HK - JAKON JO / LC DETOUR OP 6 / CLASS E / AD PTB | B | 269.53 | 15.26 | 187.39 | 12.16 | 18739
DOCKET/PTB/03-2026/02160 | SO/DIR2/DV2-4/01-2026/00092 | Pembangunan Jalan Tol Akses Patimban Paket 3 | HUTAMA KARYA - JAYA KONSTRUKSI JOINT OPERATION | Class E-1 FA | 4 | 07-04-2026 00:00:00 | 28 | Silinder 15 x 30 cm | 100 | 07-04-2026 00:00:00 | 28 | Memenuhi | Tidak | HK - JAKON JO / LC DETOUR OP 6 / CLASS E / AD PTB | B | 260.36 | 14.74 | 181.01 | 12.41 | 18101
DOCKET/PTB/03-2026/02166 | SO/DIR2/DV2-4/01-2026/00092 | Pembangunan Jalan Tol Akses Patimban Paket 3 | HUTAMA KARYA - JAYA KONSTRUKSI JOINT OPERATION | Class E-1 FA | 3 | 07-04-2026 00:00:00 | 28 | Silinder 15 x 30 cm | 100 | 07-04-2026 00:00:00 | 28 | Memenuhi | Tidak | HK - JAKON JO / LC P1' BRIDGE 19 / CLASS E / AD PTB | C | 213.26 | 12.07 | 148.27 | 12.46 | 14827
DOCKET/PTB/03-2026/02166 | SO/DIR2/DV2-4/01-2026/00092 | Pembangunan Jalan Tol Akses Patimban Paket 3 | HUTAMA KARYA - JAYA KONSTRUKSI JOINT OPERATION | Class E-1 FA | 4 | 07-04-2026 00:00:00 | 28 | Silinder 15 x 30 cm | 100 | 07-04-2026 00:00:00 | 28 | Memenuhi | Tidak | HK - JAKON JO / LC P1' BRIDGE 19 / CLASS E / AD PTB | C | 216.69 | 12.26 | 150.65 | 12.49 | 15065
DOCKET/PTB/03-2026/02169 | SO/DIR2/DV2-4/01-2026/00092 | Pembangunan Jalan Tol Akses Patimban Paket 3 | HUTAMA KARYA - JAYA KONSTRUKSI JOINT OPERATION | Class E-1 FA | 3 | 07-04-2026 00:00:00 | 28 | Silinder 15 x 30 cm | 100 | 07-04-2026 00:00:00 | 28 | Memenuhi | Tidak | HK - JAKON JO / LC P1' BRIDGE 19 / CLASS E / AD PTB | C | 260.67 | 14.75 | 181.23 | 12.18 | 18123
DOCKET/PTB/03-2026/02169 | SO/DIR2/DV2-4/01-2026/00092 | Pembangunan Jalan Tol Akses Patimban Paket 3 | HUTAMA KARYA - JAYA KONSTRUKSI JOINT OPERATION | Class E-1 FA | 4 | 07-04-2026 00:00:00 | 28 | Silinder 15 x 30 cm | 100 | 07-04-2026 00:00:00 | 28 | Memenuhi | Tidak | HK - JAKON JO / LC P1' BRIDGE 19 / CLASS E / AD PTB | C | 256.46 | 14.52 | 178.3 | 12.5 | 17830
DOCKET/PTB/03-2026/02270 | SO/DIR2/DV2-4/01-2026/00092 | Pembangunan Jalan Tol Akses Patimban Paket 3 | HUTAMA KARYA - JAYA KONSTRUKSI JOINT OPERATION | Class E-1 FA | 3 | 10-04-2026 00:00:00 | 28 | Silinder 15 x 30 cm | 100 | 10-04-2026 00:00:00 | 28 | Memenuhi | Tidak | HK - JAKON JO / LC DETOUR OP 6 / CLASS E / AD PTB | A | 280 | 15.85 | 194.67 | 12.19 | 19467
DOCKET/PTB/03-2026/02270 | SO/DIR2/DV2-4/01-2026/00092 | Pembangunan Jalan Tol Akses Patimban Paket 3 | HUTAMA KARYA - JAYA KONSTRUKSI JOINT OPERATION | Class E-1 FA | 4 | 10-04-2026 00:00:00 | 28 | Silinder 15 x 30 cm | 100 | 10-04-2026 00:00:00 | 28 | Memenuhi | Tidak | HK - JAKON JO / LC DETOUR OP 6 / CLASS E / AD PTB | E | 269.85 | 15.27 | 187.61 | 12.46 | 18761
DOCKET/PTB/03-2026/02272 | SO/DIR2/DV2-4/01-2026/00092 | Pembangunan Jalan Tol Akses Patimban Paket 3 | HUTAMA KARYA - JAYA KONSTRUKSI JOINT OPERATION | Class E-1 FA | 3 | 10-04-2026 00:00:00 | 28 | Silinder 15 x 30 cm | 100 | 10-04-2026 00:00:00 | 28 | Memenuhi | Tidak | HK - JAKON JO / LC DETOUR OP 6 / CLASS E / AD PTB | D | 184.96 | 10.47 | 128.59 | 12.42 | 12859
DOCKET/PTB/03-2026/02272 | SO/DIR2/DV2-4/01-2026/00092 | Pembangunan Jalan Tol Akses Patimban Paket 3 | HUTAMA KARYA - JAYA KONSTRUKSI JOINT OPERATION | Class E-1 FA | 4 | 10-04-2026 00:00:00 | 28 | Silinder 15 x 30 cm | 100 | 10-04-2026 00:00:00 | 28 | Memenuhi | Tidak | HK - JAKON JO / LC DETOUR OP 6 / CLASS E / AD PTB | E | 178.03 | 10.08 | 123.77 | 12.26 | 12377
DOCKET/PTB/03-2026/01967 | SO/DIR2/DV2-4/02-2026/00330 | JALAN TOL AKSES PATIMBAN PAKET 4 | WIKA-ADHI JO | Class E-1 NFA | 3 | 01-04-2026 00:00:00 | 28 | Silinder 15 x 30 cm | 100 | 01-04-2026 00:00:00 | 28 | Memenuhi | Tidak | WIKA - ADHI JO / LC FOOTING A1E MB21 / CLASS E / AD PTB | D | 280 | 15.85 | 194.67 | 12.23 | 19467
DOCKET/PTB/03-2026/01967 | SO/DIR2/DV2-4/02-2026/00330 | JALAN TOL AKSES PATIMBAN PAKET 4 | WIKA-ADHI JO | Class E-1 NFA | 4 | 01-04-2026 00:00:00 | 28 | Silinder 15 x 30 cm | 100 | 01-04-2026 00:00:00 | 28 | Memenuhi | Tidak | WIKA - ADHI JO / LC FOOTING A1E MB21 / CLASS E / AD PTB | A | 272.6 | 15.43 | 189.52 | 12.4 | 18952
DOCKET/PTB/03-2026/01976 | SO/DIR2/DV2-4/02-2026/00330 | JALAN TOL AKSES PATIMBAN PAKET 4 | WIKA-ADHI JO | Class E-1 NFA | 3 | 01-04-2026 00:00:00 | 28 | Silinder 15 x 30 cm | 100 | 01-04-2026 00:00:00 | 28 | Memenuhi | Tidak | WIKA - ADHI JO / LC FOOTING A1E MB21 / CLASS E / AD PTB | C | 226.18 | 12.8 | 157.25 | 12.29 | 15725
DOCKET/PTB/03-2026/01976 | SO/DIR2/DV2-4/02-2026/00330 | JALAN TOL AKSES PATIMBAN PAKET 4 | WIKA-ADHI JO | Class E-1 NFA | 4 | 01-04-2026 00:00:00 | 28 | Silinder 15 x 30 cm | 100 | 01-04-2026 00:00:00 | 28 | Memenuhi | Tidak | WIKA - ADHI JO / LC FOOTING A1E MB21 / CLASS E / AD PTB | E | 229.21 | 12.97 | 159.36 | 12.12 | 15936
DOCKET/PTB/03-2026/02274 | SO/DIR2/DV2-4/01-2026/00276 | Patimban Access Toll Road P02 (JOI 60%) | WASKITA - ABIPRAYA JO | Class E-1 NFA | 3 | 10-04-2026 00:00:00 | 28 | Silinder 15 x 30 cm | 100 | 10-04-2026 00:00:00 | 28 | Memenuhi | Tidak | WASKITA - ABP JO / LC PONDASI BP & PERBAIKAN AKSES WARGA / CLASS E / AD PTB | D | 280 | 15.85 | 194.67 | 12.2 | 19467
DOCKET/PTB/03-2026/02274 | SO/DIR2/DV2-4/01-2026/00276 | Patimban Access Toll Road P02 (JOI 60%) | WASKITA - ABIPRAYA JO | Class E-1 NFA | 4 | 10-04-2026 00:00:00 | 28 | Silinder 15 x 30 cm | 100 | 10-04-2026 00:00:00 | 28 | Memenuhi | Tidak | WASKITA - ABP JO / LC PONDASI BP & PERBAIKAN AKSES WARGA / CLASS E / AD PTB | E | 270.5 | 15.31 | 188.06 | 12.17 | 18806
DOCKET/PTB/02-2026/01787 | SO/DIR2/DV2-4/02-2026/00456 | JALAN TOL AKSES PATIMBAN | PT. PEMBANGUNAN PERUMAHAN (PERSERO) TBK | Fc-30 NFA | 3 | 26-03-2026 00:00:00 | 28 | Silinder 15 x 30 cm | 100 | 26-03-2026 00:00:00 | 28 | Memenuhi | Tidak | PP - TOL PTB / PARAPET PW18 - PW20 (R) & PE18 - PE20 (L) BRIDGE 8 STA. 20+359 - STA. 20+389 / FC 30 / AD PTB | C | 631.94 | 35.77 | 439.35 | 12.44 | 119.23
DOCKET/PTB/02-2026/01787 | SO/DIR2/DV2-4/02-2026/00456 | JALAN TOL AKSES PATIMBAN | PT. PEMBANGUNAN PERUMAHAN (PERSERO) TBK | Fc-30 NFA | 4 | 26-03-2026 00:00:00 | 28 | Silinder 15 x 30 cm | 100 | 26-03-2026 00:00:00 | 28 | Memenuhi | Tidak | PP - TOL PTB / PARAPET PW18 - PW20 (R) & PE18 - PE20 (L) BRIDGE 8 STA. 20+359 - STA. 20+389 / FC 30 / AD PTB | D | 624.55 | 35.35 | 434.21 | 12.24 | 117.83
DOCKET/PTB/02-2026/01792 | SO/DIR2/DV2-4/02-2026/00456 | JALAN TOL AKSES PATIMBAN | PT. PEMBANGUNAN PERUMAHAN (PERSERO) TBK | Fc-30 NFA | 3 | 26-03-2026 00:00:00 | 28 | Silinder 15 x 30 cm | 100 | 26-03-2026 00:00:00 | 28 | Memenuhi | Tidak | PP - TOL PTB / PARAPET PW18 - PW20 (R) & PE18 - PE20 (L) BRIDGE 8 STA. 20+359 - STA. 20+389 / FC 30 / AD PTB | D | 587.05 | 33.22 | 408.14 | 12.21 | 110.73
DOCKET/PTB/02-2026/01792 | SO/DIR2/DV2-4/02-2026/00456 | JALAN TOL AKSES PATIMBAN | PT. PEMBANGUNAN PERUMAHAN (PERSERO) TBK | Fc-30 NFA | 4 | 26-03-2026 00:00:00 | 28 | Silinder 15 x 30 cm | 100 | 26-03-2026 00:00:00 | 28 | Memenuhi | Tidak | PP - TOL PTB / PARAPET PW18 - PW20 (R) & PE18 - PE20 (L) BRIDGE 8 STA. 20+359 - STA. 20+389 / FC 30 / AD PTB | E | 576.08 | 32.6 | 400.52 | 12.35 | 108.67
DOCKET/PTB/02-2026/01819 | SO/DIR2/DV2-4/02-2026/00456 | JALAN TOL AKSES PATIMBAN | PT. PEMBANGUNAN PERUMAHAN (PERSERO) TBK | Fc-30 NFA | 3 | 26-03-2026 00:00:00 | 28 | Silinder 15 x 30 cm | 100 | 26-03-2026 00:00:00 | 28 | Memenuhi | Tidak | PP - TOL PTB / PILECAPE AE2 BRIDGE NO. 10 STA 21+670 / FC 30 / AD PTB | E | 601.83 | 34.06 | 418.42 | 12.46 | 113.53
DOCKET/PTB/02-2026/01819 | SO/DIR2/DV2-4/02-2026/00456 | JALAN TOL AKSES PATIMBAN | PT. PEMBANGUNAN PERUMAHAN (PERSERO) TBK | Fc-30 NFA | 4 | 26-03-2026 00:00:00 | 28 | Silinder 15 x 30 cm | 100 | 26-03-2026 00:00:00 | 28 | Memenuhi | Tidak | PP - TOL PTB / PILECAPE AE2 BRIDGE NO. 10 STA 21+670 / FC 30 / AD PTB | B | 584.29 | 33.07 | 406.22 | 12.44 | 110.23
DOCKET/PTB/02-2026/01822 | SO/DIR2/DV2-4/02-2026/00456 | JALAN TOL AKSES PATIMBAN | PT. PEMBANGUNAN PERUMAHAN (PERSERO) TBK | Fc-30 NFA | 3 | 26-03-2026 00:00:00 | 28 | Silinder 15 x 30 cm | 100 | 26-03-2026 00:00:00 | 28 | Memenuhi | Tidak | PP - TOL PTB / PILECAPE AE2 BRIDGE NO. 10 STA 21+670 / FC 30 / AD PTB | B | 652.67 | 36.94 | 453.77 | 12.44 | 123.13
DOCKET/PTB/02-2026/01822 | SO/DIR2/DV2-4/02-2026/00456 | JALAN TOL AKSES PATIMBAN | PT. PEMBANGUNAN PERUMAHAN (PERSERO) TBK | Fc-30 NFA | 4 | 26-03-2026 00:00:00 | 28 | Silinder 15 x 30 cm | 100 | 26-03-2026 00:00:00 | 28 | Memenuhi | Tidak | PP - TOL PTB / PILECAPE AE2 BRIDGE NO. 10 STA 21+670 / FC 30 / AD PTB | D | 644.69 | 36.49 | 448.22 | 12.48 | 121.63
DOCKET/PTB/02-2026/01851 | SO/DIR2/DV2-4/02-2026/00456 | JALAN TOL AKSES PATIMBAN | PT. PEMBANGUNAN PERUMAHAN (PERSERO) TBK | Fc-30 NFA | 3 | 27-03-2026 00:00:00 | 28 | Silinder 15 x 30 cm | 100 | 27-03-2026 00:00:00 | 28 | Memenuhi | Tidak | PP - TOL PTB / DINDING A1 OVERPASS NO. 3 STA 21+746 / FC 30 / AD PTB | B | 575.47 | 32.57 | 400.09 | 12.2 | 108.57
DOCKET/PTB/02-2026/01851 | SO/DIR2/DV2-4/02-2026/00456 | JALAN TOL AKSES PATIMBAN | PT. PEMBANGUNAN PERUMAHAN (PERSERO) TBK | Fc-30 NFA | 4 | 27-03-2026 00:00:00 | 28 | Silinder 15 x 30 cm | 100 | 27-03-2026 00:00:00 | 28 | Memenuhi | Tidak | PP - TOL PTB / DINDING A1 OVERPASS NO. 3 STA 21+746 / FC 30 / AD PTB | C | 585.91 | 33.16 | 407.35 | 12.45 | 110.53
DOCKET/PTB/02-2026/01826 | SO/DIR2/DV2-4/02-2026/00456 | JALAN TOL AKSES PATIMBAN | PT. PEMBANGUNAN PERUMAHAN (PERSERO) TBK | Fc-30 NFA | 3 | 26-03-2026 00:00:00 | 28 | Silinder 15 x 30 cm | 100 | 26-03-2026 00:00:00 | 28 | Memenuhi | Tidak | PP - TOL PTB / PILECAPE AE2 BRIDGE NO. 10 STA 21+670 / FC 30 / AD PTB | D | 639.03 | 36.17 | 444.28 | 12.11 | 120.57
DOCKET/PTB/02-2026/01826 | SO/DIR2/DV2-4/02-2026/00456 | JALAN TOL AKSES PATIMBAN | PT. PEMBANGUNAN PERUMAHAN (PERSERO) TBK | Fc-30 NFA | 4 | 26-03-2026 00:00:00 | 28 | Silinder 15 x 30 cm | 100 | 26-03-2026 00:00:00 | 28 | Memenuhi | Tidak | PP - TOL PTB / PILECAPE AE2 BRIDGE NO. 10 STA 21+670 / FC 30 / AD PTB | E | 630.18 | 35.67 | 438.13 | 12.28 | 118.9
DOCKET/PTB/03-2026/01900 | SO/DIR2/DV2-4/02-2026/00456 | JALAN TOL AKSES PATIMBAN | PT. PEMBANGUNAN PERUMAHAN (PERSERO) TBK | Fc-30 NFA | 3 | 29-03-2026 00:00:00 | 28 | Silinder 15 x 30 cm | 100 | 29-03-2026 00:00:00 | 28 | Memenuhi | Tidak | PP - TOL PTB / PILESLAB B9 AW2 - AW5 STA 20+571 / FC 30 / AD PTB | E | 582.44 | 32.96 | 404.94 | 12.35 | 109.87
DOCKET/PTB/03-2026/01900 | SO/DIR2/DV2-4/02-2026/00456 | JALAN TOL AKSES PATIMBAN | PT. PEMBANGUNAN PERUMAHAN (PERSERO) TBK | Fc-30 NFA | 4 | 29-03-2026 00:00:00 | 28 | Silinder 15 x 30 cm | 100 | 29-03-2026 00:00:00 | 28 | Memenuhi | Tidak | PP - TOL PTB / PILESLAB B9 AW2 - AW5 STA 20+571 / FC 30 / AD PTB | E | 564.45 | 31.94 | 392.43 | 12.18 | 106.47
DOCKET/PTB/03-2026/01902 | SO/DIR2/DV2-4/02-2026/00456 | JALAN TOL AKSES PATIMBAN | PT. PEMBANGUNAN PERUMAHAN (PERSERO) TBK | Fc-30 NFA | 3 | 29-03-2026 00:00:00 | 28 | Silinder 15 x 30 cm | 100 | 29-03-2026 00:00:00 | 28 | Memenuhi | Tidak | PP - TOL PTB / PILESLAB B9 AW2 - AW5 STA 20+571 / FC 30 / AD PTB | C | 587.49 | 33.25 | 408.45 | 12.25 | 110.83
DOCKET/PTB/03-2026/01902 | SO/DIR2/DV2-4/02-2026/00456 | JALAN TOL AKSES PATIMBAN | PT. PEMBANGUNAN PERUMAHAN (PERSERO) TBK | Fc-30 NFA | 4 | 29-03-2026 00:00:00 | 28 | Silinder 15 x 30 cm | 100 | 29-03-2026 00:00:00 | 28 | Memenuhi | Tidak | PP - TOL PTB / PILESLAB B9 AW2 - AW5 STA 20+571 / FC 30 / AD PTB | C | 600.39 | 33.98 | 417.42 | 12.24 | 113.27
DOCKET/PTB/03-2026/01911 | SO/DIR2/DV2-4/02-2026/00456 | JALAN TOL AKSES PATIMBAN | PT. PEMBANGUNAN PERUMAHAN (PERSERO) TBK | Fc-30 NFA | 3 | 29-03-2026 00:00:00 | 28 | Silinder 15 x 30 cm | 100 | 29-03-2026 00:00:00 | 28 | Memenuhi | Tidak | PP - TOL PTB / PILESLAB B9 AW2 - AW5 STA 20+571 / FC 30 / AD PTB | A | 577.7 | 32.7 | 401.64 | 12.3 | 109
DOCKET/PTB/03-2026/01911 | SO/DIR2/DV2-4/02-2026/00456 | JALAN TOL AKSES PATIMBAN | PT. PEMBANGUNAN PERUMAHAN (PERSERO) TBK | Fc-30 NFA | 4 | 29-03-2026 00:00:00 | 28 | Silinder 15 x 30 cm | 100 | 29-03-2026 00:00:00 | 28 | Memenuhi | Tidak | PP - TOL PTB / PILESLAB B9 AW2 - AW5 STA 20+571 / FC 30 / AD PTB | C | 585.83 | 33.16 | 407.29 | 12.14 | 110.53
DOCKET/PTB/03-2026/01914 | SO/DIR2/DV2-4/02-2026/00456 | JALAN TOL AKSES PATIMBAN | PT. PEMBANGUNAN PERUMAHAN (PERSERO) TBK | Fc-30 NFA | 3 | 29-03-2026 00:00:00 | 28 | Silinder 15 x 30 cm | 100 | 29-03-2026 00:00:00 | 28 | Memenuhi | Tidak | PP - TOL PTB / PILESLAB B9 AW2 - AW5 STA 20+571 / FC 30 / AD PTB | A | 654.75 | 37.06 | 455.21 | 12.19 | 123.53
DOCKET/PTB/03-2026/01914 | SO/DIR2/DV2-4/02-2026/00456 | JALAN TOL AKSES PATIMBAN | PT. PEMBANGUNAN PERUMAHAN (PERSERO) TBK | Fc-30 NFA | 4 | 29-03-2026 00:00:00 | 28 | Silinder 15 x 30 cm | 100 | 29-03-2026 00:00:00 | 28 | Memenuhi | Tidak | PP - TOL PTB / PILESLAB B9 AW2 - AW5 STA 20+571 / FC 30 / AD PTB | A | 646.28 | 36.58 | 449.32 | 12.12 | 121.93
DOCKET/PTB/03-2026/01986 | SO/DIR2/DV2-4/02-2026/00456 | JALAN TOL AKSES PATIMBAN | PT. PEMBANGUNAN PERUMAHAN (PERSERO) TBK | Fc-30 NFA | 3 | 01-04-2026 00:00:00 | 28 | Silinder 15 x 30 cm | 100 | 01-04-2026 00:00:00 | 28 | Tidak_Memenuhi | Tidak | PP - TOL PTB / PARAPET PW14 - PW16 (R) & PE14 - PE16 (L) BRIDGE 8 STA 20+299 - STA 20+329 / FC 30 / AD PTB | B | 510 | 28.86 | 354.57 | 12.28 | 96.2
DOCKET/PTB/03-2026/01986 | SO/DIR2/DV2-4/02-2026/00456 | JALAN TOL AKSES PATIMBAN | PT. PEMBANGUNAN PERUMAHAN (PERSERO) TBK | Fc-30 NFA | 4 | 01-04-2026 00:00:00 | 28 | Silinder 15 x 30 cm | 100 | 01-04-2026 00:00:00 | 28 | Tidak_Memenuhi | Tidak | PP - TOL PTB / PARAPET PW14 - PW16 (R) & PE14 - PE16 (L) BRIDGE 8 STA 20+299 - STA 20+329 / FC 30 / AD PTB | A | 510.41 | 28.88 | 354.86 | 12.32 | 96.27
DOCKET/PTB/03-2026/01987 | SO/DIR2/DV2-4/02-2026/00456 | JALAN TOL AKSES PATIMBAN | PT. PEMBANGUNAN PERUMAHAN (PERSERO) TBK | Fc-30 NFA | 3 | 01-04-2026 00:00:00 | 28 | Silinder 15 x 30 cm | 100 | 01-04-2026 00:00:00 | 28 | Memenuhi | Tidak | PP - TOL PTB / PARAPET PW14 - PW16 (R) & PE14 - PE16 (L) BRIDGE 8 STA 20+299 - STA 20+329 / FC 30 / AD PTB | E | 615.27 | 34.83 | 427.76 | 12.12 | 116.1
DOCKET/PTB/03-2026/01987 | SO/DIR2/DV2-4/02-2026/00456 | JALAN TOL AKSES PATIMBAN | PT. PEMBANGUNAN PERUMAHAN (PERSERO) TBK | Fc-30 NFA | 4 | 01-04-2026 00:00:00 | 28 | Silinder 15 x 30 cm | 100 | 01-04-2026 00:00:00 | 28 | Memenuhi | Tidak | PP - TOL PTB / PARAPET PW14 - PW16 (R) & PE14 - PE16 (L) BRIDGE 8 STA 20+299 - STA 20+329 / FC 30 / AD PTB | B | 606.64 | 34.34 | 421.76 | 12.18 | 114.47
DOCKET/PTB/03-2026/01988 | SO/DIR2/DV2-4/02-2026/00456 | JALAN TOL AKSES PATIMBAN | PT. PEMBANGUNAN PERUMAHAN (PERSERO) TBK | Fc-30 NFA | 3 | 01-04-2026 00:00:00 | 28 | Silinder 15 x 30 cm | 100 | 01-04-2026 00:00:00 | 28 | Memenuhi | Tidak | PP - TOL PTB / PARAPET PW14 - PW16 (R) & PE14 - PE16 (L) BRIDGE 8 STA 20+299 - STA 20+329 / FC 30 / AD PTB | C | 577.11 | 32.66 | 401.23 | 12.37 | 108.87
DOCKET/PTB/03-2026/01988 | SO/DIR2/DV2-4/02-2026/00456 | JALAN TOL AKSES PATIMBAN | PT. PEMBANGUNAN PERUMAHAN (PERSERO) TBK | Fc-30 NFA | 4 | 01-04-2026 00:00:00 | 28 | Silinder 15 x 30 cm | 100 | 01-04-2026 00:00:00 | 28 | Memenuhi | Tidak | PP - TOL PTB / PARAPET PW14 - PW16 (R) & PE14 - PE16 (L) BRIDGE 8 STA 20+299 - STA 20+329 / FC 30 / AD PTB | D | 561.09 | 31.75 | 390.09 | 12.45 | 105.83
DOCKET/PTB/03-2026/01998 | SO/DIR2/DV2-4/02-2026/00456 | JALAN TOL AKSES PATIMBAN | PT. PEMBANGUNAN PERUMAHAN (PERSERO) TBK | Fc-30 NFA | 3 | 02-04-2026 00:00:00 | 28 | Silinder 15 x 30 cm | 100 | 02-04-2026 00:00:00 | 28 | Memenuhi | Tidak | PP - TOL PTB / DINDING A2 OP3 STA 21+735 / FC 30 / AD PTB | C | 584.35 | 33.07 | 406.27 | 12.38 | 110.23
DOCKET/PTB/03-2026/01998 | SO/DIR2/DV2-4/02-2026/00456 | JALAN TOL AKSES PATIMBAN | PT. PEMBANGUNAN PERUMAHAN (PERSERO) TBK | Fc-30 NFA | 4 | 02-04-2026 00:00:00 | 28 | Silinder 15 x 30 cm | 100 | 02-04-2026 00:00:00 | 28 | Memenuhi | Tidak | PP - TOL PTB / DINDING A2 OP3 STA 21+735 / FC 30 / AD PTB | D | 574.17 | 32.49 | 399.19 | 12.18 | 108.3
DOCKET/PTB/03-2026/01999 | SO/DIR2/DV2-4/02-2026/00456 | JALAN TOL AKSES PATIMBAN | PT. PEMBANGUNAN PERUMAHAN (PERSERO) TBK | Fc-30 NFA | 3 | 02-04-2026 00:00:00 | 28 | Silinder 15 x 30 cm | 100 | 02-04-2026 00:00:00 | 28 | Memenuhi | Tidak | PP - TOL PTB / DINDING A2 OP3 STA 21+735 / FC 30 / AD PTB | B | 595.45 | 33.7 | 413.98 | 12.5 | 112.33
DOCKET/PTB/03-2026/01999 | SO/DIR2/DV2-4/02-2026/00456 | JALAN TOL AKSES PATIMBAN | PT. PEMBANGUNAN PERUMAHAN (PERSERO) TBK | Fc-30 NFA | 4 | 02-04-2026 00:00:00 | 28 | Silinder 15 x 30 cm | 100 | 02-04-2026 00:00:00 | 28 | Memenuhi | Tidak | PP - TOL PTB / DINDING A2 OP3 STA 21+735 / FC 30 / AD PTB | D | 601.7 | 34.06 | 418.33 | 12.18 | 113.53
DOCKET/PTB/03-2026/02107 | SO/DIR2/DV2-4/02-2026/00456 | JALAN TOL AKSES PATIMBAN | PT. PEMBANGUNAN PERUMAHAN (PERSERO) TBK | Fc-30 NFA | 3 | 05-04-2026 00:00:00 | 28 | Silinder 15 x 30 cm | 100 | 05-04-2026 00:00:00 | 28 | Memenuhi | Tidak | PP - TOL PTB / PILESLAB 04 STA STA. 20+571 B9 AE2 - PS4 E4 / FC 30 / AD PTB | D | 555.53 | 31.44 | 386.23 | 12.36 | 104.8
DOCKET/PTB/03-2026/02107 | SO/DIR2/DV2-4/02-2026/00456 | JALAN TOL AKSES PATIMBAN | PT. PEMBANGUNAN PERUMAHAN (PERSERO) TBK | Fc-30 NFA | 4 | 05-04-2026 00:00:00 | 28 | Silinder 15 x 30 cm | 100 | 05-04-2026 00:00:00 | 28 | Memenuhi | Tidak | PP - TOL PTB / PILESLAB 04 STA STA. 20+571 B9 AE2 - PS4 E4 / FC 30 / AD PTB | C | 562.83 | 31.86 | 391.3 | 12.46 | 106.2
DOCKET/PTB/03-2026/02110 | SO/DIR2/DV2-4/02-2026/00456 | JALAN TOL AKSES PATIMBAN | PT. PEMBANGUNAN PERUMAHAN (PERSERO) TBK | Fc-30 NFA | 3 | 05-04-2026 00:00:00 | 28 | Silinder 15 x 30 cm | 100 | 05-04-2026 00:00:00 | 28 | Memenuhi | Tidak | PP - TOL PTB / PILESLAB 04 STA STA. 20+571 B9 AE2 - PS4 E4 / FC 30 / AD PTB | A | 627.58 | 35.52 | 436.32 | 12.34 | 118.4
DOCKET/PTB/03-2026/02110 | SO/DIR2/DV2-4/02-2026/00456 | JALAN TOL AKSES PATIMBAN | PT. PEMBANGUNAN PERUMAHAN (PERSERO) TBK | Fc-30 NFA | 4 | 05-04-2026 00:00:00 | 28 | Silinder 15 x 30 cm | 100 | 05-04-2026 00:00:00 | 28 | Memenuhi | Tidak | PP - TOL PTB / PILESLAB 04 STA STA. 20+571 B9 AE2 - PS4 E4 / FC 30 / AD PTB | E | 610.9 | 34.58 | 424.72 | 12.34 | 115.27
DOCKET/PTB/03-2026/02152 | SO/DIR2/DV2-4/02-2026/00456 | JALAN TOL AKSES PATIMBAN | PT. PEMBANGUNAN PERUMAHAN (PERSERO) TBK | Fc-30 NFA | 3 | 06-04-2026 00:00:00 | 28 | Silinder 15 x 30 cm | 100 | 06-04-2026 00:00:00 | 28 | Memenuhi | Tidak | PP - TOL PTB / DINDING AE2 B10 STA 21+687 / FC 30 / AD PTB | D | 653.78 | 37 | 454.54 | 12.14 | 123.33
DOCKET/PTB/03-2026/02152 | SO/DIR2/DV2-4/02-2026/00456 | JALAN TOL AKSES PATIMBAN | PT. PEMBANGUNAN PERUMAHAN (PERSERO) TBK | Fc-30 NFA | 4 | 06-04-2026 00:00:00 | 28 | Silinder 15 x 30 cm | 100 | 06-04-2026 00:00:00 | 28 | Memenuhi | Tidak | PP - TOL PTB / DINDING AE2 B10 STA 21+687 / FC 30 / AD PTB | E | 646.89 | 36.61 | 449.75 | 12.27 | 122.03
DOCKET/PTB/03-2026/02153 | SO/DIR2/DV2-4/02-2026/00456 | JALAN TOL AKSES PATIMBAN | PT. PEMBANGUNAN PERUMAHAN (PERSERO) TBK | Fc-30 NFA | 3 | 06-04-2026 00:00:00 | 28 | Silinder 15 x 30 cm | 100 | 06-04-2026 00:00:00 | 28 | Memenuhi | Tidak | PP - TOL PTB / DINDING AE2 B10 STA 21+687 / FC 30 / AD PTB | C | 575.72 | 32.59 | 400.27 | 12.28 | 108.63
DOCKET/PTB/03-2026/02153 | SO/DIR2/DV2-4/02-2026/00456 | JALAN TOL AKSES PATIMBAN | PT. PEMBANGUNAN PERUMAHAN (PERSERO) TBK | Fc-30 NFA | 4 | 06-04-2026 00:00:00 | 28 | Silinder 15 x 30 cm | 100 | 06-04-2026 00:00:00 | 28 | Memenuhi | Tidak | PP - TOL PTB / DINDING AE2 B10 STA 21+687 / FC 30 / AD PTB | C | 588.54 | 33.31 | 409.18 | 12.34 | 111.03
DOCKET/PTB/03-2026/02256 | SO/DIR2/DV2-4/02-2026/00456 | JALAN TOL AKSES PATIMBAN | PT. PEMBANGUNAN PERUMAHAN (PERSERO) TBK | Fc-30 NFA | 3 | 09-04-2026 00:00:00 | 28 | Silinder 15 x 30 cm | 100 | 09-04-2026 00:00:00 | 28 | Memenuhi | Tidak | PP - TOL PTB / DINDING A1 STG.2 OP 03 STA 21+746 / FC 30 / AD PTB | C | 599.94 | 33.96 | 417.1 | 12.36 | 113.2
DOCKET/PTB/03-2026/02256 | SO/DIR2/DV2-4/02-2026/00456 | JALAN TOL AKSES PATIMBAN | PT. PEMBANGUNAN PERUMAHAN (PERSERO) TBK | Fc-30 NFA | 4 | 09-04-2026 00:00:00 | 28 | Silinder 15 x 30 cm | 100 | 09-04-2026 00:00:00 | 28 | Memenuhi | Tidak | PP - TOL PTB / DINDING A1 STG.2 OP 03 STA 21+746 / FC 30 / AD PTB | B | 608.45 | 34.44 | 423.02 | 12.14 | 114.8
DOCKET/PTB/03-2026/02259 | SO/DIR2/DV2-4/02-2026/00456 | JALAN TOL AKSES PATIMBAN | PT. PEMBANGUNAN PERUMAHAN (PERSERO) TBK | Fc-30 NFA | 3 | 09-04-2026 00:00:00 | 28 | Silinder 15 x 30 cm | 100 | 09-04-2026 00:00:00 | 28 | Memenuhi | Tidak | PP - TOL PTB / DINDING A1 STG.2 OP 03 STA 21+746 / FC 30 / AD PTB | B | 570.37 | 32.28 | 396.55 | 12.36 | 107.6
DOCKET/PTB/03-2026/02259 | SO/DIR2/DV2-4/02-2026/00456 | JALAN TOL AKSES PATIMBAN | PT. PEMBANGUNAN PERUMAHAN (PERSERO) TBK | Fc-30 NFA | 4 | 09-04-2026 00:00:00 | 28 | Silinder 15 x 30 cm | 100 | 09-04-2026 00:00:00 | 28 | Memenuhi | Tidak | PP - TOL PTB / DINDING A1 STG.2 OP 03 STA 21+746 / FC 30 / AD PTB | B | 563.8 | 31.91 | 391.98 | 12.3 | 106.37
DOCKET/PTB/02-2026/01880 | SO/DIR2/DV2-4/02-2026/00500 | VINFAST INDONESIA FACTORY (RC PHASE 2) | PT. TATAMULIA NUSANTARA INDAH | K-400 NFA | 3 | 28-03-2026 00:00:00 | 28 | Silinder 15 x 30 cm | 100 | 28-03-2026 00:00:00 | 28 | Memenuhi | Tidak | TATA / K 400 / AD PTB | C | 611.58 | 34.62 | 425.2 | 12.42 | 106.3
DOCKET/PTB/02-2026/01880 | SO/DIR2/DV2-4/02-2026/00500 | VINFAST INDONESIA FACTORY (RC PHASE 2) | PT. TATAMULIA NUSANTARA INDAH | K-400 NFA | 4 | 28-03-2026 00:00:00 | 28 | Silinder 15 x 30 cm | 100 | 28-03-2026 00:00:00 | 28 | Memenuhi | Tidak | TATA / K 400 / AD PTB | D | 620.43 | 35.12 | 431.35 | 12.13 | 107.84
DOCKET/PTB/02-2026/01882 | SO/DIR2/DV2-4/02-2026/00500 | VINFAST INDONESIA FACTORY (RC PHASE 2) | PT. TATAMULIA NUSANTARA INDAH | K-400 NFA | 3 | 28-03-2026 00:00:00 | 28 | Silinder 15 x 30 cm | 100 | 28-03-2026 00:00:00 | 28 | Tidak_Memenuhi | Tidak | TATA / K 400 / AD PTB | A | 540.87 | 30.61 | 376.04 | 12.2 | 94.01
DOCKET/PTB/02-2026/01882 | SO/DIR2/DV2-4/02-2026/00500 | VINFAST INDONESIA FACTORY (RC PHASE 2) | PT. TATAMULIA NUSANTARA INDAH | K-400 NFA | 4 | 28-03-2026 00:00:00 | 28 | Silinder 15 x 30 cm | 100 | 28-03-2026 00:00:00 | 28 | Memenuhi | Tidak | TATA / K 400 / AD PTB | B | 588.74 | 33.32 | 409.32 | 12.45 | 102.33
DOCKET/PTB/02-2026/01884 | SO/DIR2/DV2-4/02-2026/00500 | VINFAST INDONESIA FACTORY (RC PHASE 2) | PT. TATAMULIA NUSANTARA INDAH | K-400 NFA | 3 | 28-03-2026 00:00:00 | 28 | Silinder 15 x 30 cm | 100 | 28-03-2026 00:00:00 | 28 | Memenuhi | Tidak | TATA / K 400 / AD PTB | E | 630.3 | 35.68 | 438.21 | 12.27 | 109.55
DOCKET/PTB/02-2026/01884 | SO/DIR2/DV2-4/02-2026/00500 | VINFAST INDONESIA FACTORY (RC PHASE 2) | PT. TATAMULIA NUSANTARA INDAH | K-400 NFA | 4 | 28-03-2026 00:00:00 | 28 | Silinder 15 x 30 cm | 100 | 28-03-2026 00:00:00 | 28 | Memenuhi | Tidak | TATA / K 400 / AD PTB | E | 640.11 | 36.23 | 445.03 | 12.4 | 111.26
DOCKET/PTB/03-2026/01887 | SO/DIR2/DV2-4/02-2026/00500 | VINFAST INDONESIA FACTORY (RC PHASE 2) | PT. TATAMULIA NUSANTARA INDAH | K-400 NFA | 3 | 29-03-2026 00:00:00 | 28 | Silinder 15 x 30 cm | 100 | 29-03-2026 00:00:00 | 28 | Memenuhi | Tidak | TATA / K 400 / AD PTB | A | 600.75 | 34 | 417.67 | 12.11 | 104.42
DOCKET/PTB/03-2026/01887 | SO/DIR2/DV2-4/02-2026/00500 | VINFAST INDONESIA FACTORY (RC PHASE 2) | PT. TATAMULIA NUSANTARA INDAH | K-400 NFA | 4 | 29-03-2026 00:00:00 | 28 | Silinder 15 x 30 cm | 100 | 29-03-2026 00:00:00 | 28 | Tidak_Memenuhi | Tidak | TATA / K 400 / AD PTB | E | 561.28 | 31.77 | 390.23 | 12.22 | 97.56
DOCKET/PTB/03-2026/01915 | SO/DIR2/DV2-4/02-2026/00500 | VINFAST INDONESIA FACTORY (RC PHASE 2) | PT. TATAMULIA NUSANTARA INDAH | K-400 NFA | 3 | 29-03-2026 00:00:00 | 28 | Silinder 15 x 30 cm | 100 | 29-03-2026 00:00:00 | 28 | Tidak_Memenuhi | Tidak | TATA / K 400 / AD PTB | B | 558.85 | 31.63 | 388.54 | 12.24 | 97.14
DOCKET/PTB/03-2026/01915 | SO/DIR2/DV2-4/02-2026/00500 | VINFAST INDONESIA FACTORY (RC PHASE 2) | PT. TATAMULIA NUSANTARA INDAH | K-400 NFA | 4 | 29-03-2026 00:00:00 | 28 | Silinder 15 x 30 cm | 100 | 29-03-2026 00:00:00 | 28 | Memenuhi | Tidak | TATA / K 400 / AD PTB | A | 610.03 | 34.53 | 424.12 | 12.18 | 106.03
DOCKET/PTB/03-2026/01916 | SO/DIR2/DV2-4/02-2026/00500 | VINFAST INDONESIA FACTORY (RC PHASE 2) | PT. TATAMULIA NUSANTARA INDAH | K-400 NFA | 3 | 29-03-2026 00:00:00 | 28 | Silinder 15 x 30 cm | 100 | 29-03-2026 00:00:00 | 28 | Memenuhi | Tidak | TATA / K 400 / AD PTB | C | 680.5 | 38.52 | 473.11 | 12.29 | 118.28
DOCKET/PTB/03-2026/01916 | SO/DIR2/DV2-4/02-2026/00500 | VINFAST INDONESIA FACTORY (RC PHASE 2) | PT. TATAMULIA NUSANTARA INDAH | K-400 NFA | 4 | 29-03-2026 00:00:00 | 28 | Silinder 15 x 30 cm | 100 | 29-03-2026 00:00:00 | 28 | Memenuhi | Tidak | TATA / K 400 / AD PTB | C | 669.3 | 37.88 | 465.33 | 12.4 | 116.33
DOCKET/PTB/03-2026/01990 | SO/DIR2/DV2-4/02-2026/00500 | VINFAST INDONESIA FACTORY (RC PHASE 2) | PT. TATAMULIA NUSANTARA INDAH | K-400 NFA | 3 | 01-04-2026 00:00:00 | 28 | Silinder 15 x 30 cm | 100 | 01-04-2026 00:00:00 | 28 | Memenuhi | Tidak | TATA / K 400 / AD PTB | D | 653.92 | 37.01 | 454.63 | 12.14 | 113.66
DOCKET/PTB/03-2026/01990 | SO/DIR2/DV2-4/02-2026/00500 | VINFAST INDONESIA FACTORY (RC PHASE 2) | PT. TATAMULIA NUSANTARA INDAH | K-400 NFA | 4 | 01-04-2026 00:00:00 | 28 | Silinder 15 x 30 cm | 100 | 01-04-2026 00:00:00 | 28 | Memenuhi | Tidak | TATA / K 400 / AD PTB | B | 637.05 | 36.06 | 442.91 | 12.45 | 110.73
DOCKET/PTB/03-2026/02087 | SO/DIR2/DV2-4/02-2026/00500 | VINFAST INDONESIA FACTORY (RC PHASE 2) | PT. TATAMULIA NUSANTARA INDAH | K-400 NFA | 3 | 04-04-2026 00:00:00 | 28 | Silinder 15 x 30 cm | 100 | 04-04-2026 00:00:00 | 28 | Memenuhi | Tidak | TATA / K 400 / AD PTB | B | 575.69 | 32.58 | 400.25 | 12.41 | 100.06
DOCKET/PTB/03-2026/02087 | SO/DIR2/DV2-4/02-2026/00500 | VINFAST INDONESIA FACTORY (RC PHASE 2) | PT. TATAMULIA NUSANTARA INDAH | K-400 NFA | 4 | 04-04-2026 00:00:00 | 28 | Silinder 15 x 30 cm | 100 | 04-04-2026 00:00:00 | 28 | Memenuhi | Tidak | TATA / K 400 / AD PTB | A | 587.75 | 33.27 | 408.63 | 12.28 | 102.16
DOCKET/PTB/03-2026/02089 | SO/DIR2/DV2-4/02-2026/00500 | VINFAST INDONESIA FACTORY (RC PHASE 2) | PT. TATAMULIA NUSANTARA INDAH | K-400 NFA | 3 | 04-04-2026 00:00:00 | 28 | Silinder 15 x 30 cm | 100 | 04-04-2026 00:00:00 | 28 | Memenuhi | Tidak | TATA / K 400 / AD PTB | B | 676.01 | 38.26 | 469.99 | 12.43 | 117.5
DOCKET/PTB/03-2026/02089 | SO/DIR2/DV2-4/02-2026/00500 | VINFAST INDONESIA FACTORY (RC PHASE 2) | PT. TATAMULIA NUSANTARA INDAH | K-400 NFA | 4 | 04-04-2026 00:00:00 | 28 | FALSE | 100 | 04-04-2026 00:00:00 | 28 | Memenuhi | Tidak | TATA / K 400 / AD PTB | C | 667.17 | 37.76 | 463.85 | 12.2 | 115.96
DOCKET/PTB/03-2026/02156 | SO/DIR2/DV2-4/02-2026/00500 | VINFAST INDONESIA FACTORY (RC PHASE 2) | PT. TATAMULIA NUSANTARA INDAH | K-400 NFA | 3 | 06-04-2026 00:00:00 | 28 | Silinder 15 x 30 cm | 100 | 06-04-2026 00:00:00 | 28 | Memenuhi | Tidak | TATA / K 400 / AD PTB | B | 665.51 | 37.67 | 462.69 | 12.22 | 115.67
DOCKET/PTB/03-2026/02156 | SO/DIR2/DV2-4/02-2026/00500 | VINFAST INDONESIA FACTORY (RC PHASE 2) | PT. TATAMULIA NUSANTARA INDAH | K-400 NFA | 4 | 06-04-2026 00:00:00 | 28 | Silinder 15 x 30 cm | 100 | 06-04-2026 00:00:00 | 28 | Memenuhi | Tidak | TATA / K 400 / AD PTB | E | 649.9 | 36.79 | 451.84 | 12.38 | 112.96
DOCKET/PTB/03-2026/02158 | SO/DIR2/DV2-4/02-2026/00500 | VINFAST INDONESIA FACTORY (RC PHASE 2) | PT. TATAMULIA NUSANTARA INDAH | K-400 NFA | 3 | 06-04-2026 00:00:00 | 28 | Silinder 15 x 30 cm | 100 | 06-04-2026 00:00:00 | 28 | Memenuhi | Tidak | TATA / K 400 / AD PTB | A | 618.25 | 34.99 | 429.83 | 12.12 | 107.46
DOCKET/PTB/03-2026/02158 | SO/DIR2/DV2-4/02-2026/00500 | VINFAST INDONESIA FACTORY (RC PHASE 2) | PT. TATAMULIA NUSANTARA INDAH | K-400 NFA | 4 | 06-04-2026 00:00:00 | 28 | Silinder 15 x 30 cm | 100 | 06-04-2026 00:00:00 | 28 | Memenuhi | Tidak | TATA / K 400 / AD PTB | B | 633.8 | 35.87 | 440.65 | 12.25 | 110.16
DOCKET/PTB/03-2026/02267 | SO/DIR2/DV2-4/02-2026/00500 | VINFAST INDONESIA FACTORY (RC PHASE 2) | PT. TATAMULIA NUSANTARA INDAH | K-400 NFA | 3 | 09-04-2026 00:00:00 | 28 | Silinder 15 x 30 cm | 100 | 09-04-2026 00:00:00 | 28 | Memenuhi | Tidak | TATA / K 400 / AD PTB | A | 589.92 | 33.39 | 410.14 | 12.45 | 102.53
DOCKET/PTB/03-2026/02267 | SO/DIR2/DV2-4/02-2026/00500 | VINFAST INDONESIA FACTORY (RC PHASE 2) | PT. TATAMULIA NUSANTARA INDAH | K-400 NFA | 4 | 09-04-2026 00:00:00 | 28 | Silinder 15 x 30 cm | 100 | 09-04-2026 00:00:00 | 28 | Tidak_Memenuhi | Tidak | TATA / K 400 / AD PTB | C | 560.82 | 31.74 | 389.91 | 12.37 | 97.48
DOCKET/PTB/03-2026/02269 | SO/DIR2/DV2-4/02-2026/00500 | VINFAST INDONESIA FACTORY (RC PHASE 2) | PT. TATAMULIA NUSANTARA INDAH | K-400 NFA | 3 | 09-04-2026 00:00:00 | 28 | Silinder 15 x 30 cm | 100 | 09-04-2026 00:00:00 | 28 | Memenuhi | Tidak | TATA / K 400 / AD PTB | A | 596.16 | 33.74 | 414.48 | 12.16 | 103.62
DOCKET/PTB/03-2026/02269 | SO/DIR2/DV2-4/02-2026/00500 | VINFAST INDONESIA FACTORY (RC PHASE 2) | PT. TATAMULIA NUSANTARA INDAH | K-400 NFA | 4 | 09-04-2026 00:00:00 | 28 | Silinder 15 x 30 cm | 100 | 09-04-2026 00:00:00 | 28 | Memenuhi | Tidak | TATA / K 400 / AD PTB | E | 608.35 | 34.43 | 422.95 | 12.35 | 105.74
DOCKET/PTB/03-2026/02410 | SO/DIR2/DV2-4/02-2026/00500 | VINFAST INDONESIA FACTORY (RC PHASE 2) | PT. TATAMULIA NUSANTARA INDAH | K-400 NFA | 1 | 07-04-2026 00:00:00 | 7 | Silinder 15 x 30 cm | 65 | 07-04-2026 00:00:00 | 7 | Memenuhi | Tidak | TATA / K 400 / AD PTB | C | 458.76 | 25.97 | 318.95 | 12.19 | 79.74
DOCKET/PTB/03-2026/02410 | SO/DIR2/DV2-4/02-2026/00500 | VINFAST INDONESIA FACTORY (RC PHASE 2) | PT. TATAMULIA NUSANTARA INDAH | K-400 NFA | 2 | 07-04-2026 00:00:00 | 7 | Silinder 15 x 30 cm | 65 | 07-04-2026 00:00:00 | 7 | Memenuhi | Tidak | TATA / K 400 / AD PTB | A | 411.37 | 23.28 | 286 | 12.22 | 71.5
DOCKET/PTB/04-2026/02414 | SO/DIR2/DV2-4/02-2026/00500 | VINFAST INDONESIA FACTORY (RC PHASE 2) | PT. TATAMULIA NUSANTARA INDAH | K-400 NFA | 1 | 08-04-2026 00:00:00 | 7 | Silinder 15 x 30 cm | 65 | 08-04-2026 00:00:00 | 7 | Memenuhi | Tidak | TATA / K 400 / AD PTB | E | 448.1 | 25.36 | 311.54 | 12.2 | 77.89
DOCKET/PTB/04-2026/02414 | SO/DIR2/DV2-4/02-2026/00500 | VINFAST INDONESIA FACTORY (RC PHASE 2) | PT. TATAMULIA NUSANTARA INDAH | K-400 NFA | 2 | 08-04-2026 00:00:00 | 7 | Silinder 15 x 30 cm | 65 | 08-04-2026 00:00:00 | 7 | Memenuhi | Tidak | TATA / K 400 / AD PTB | C | 458.46 | 25.95 | 318.74 | 12.26 | 79.69
DOCKET/PTB/04-2026/02418 | SO/DIR2/DV2-4/02-2026/00500 | VINFAST INDONESIA FACTORY (RC PHASE 2) | PT. TATAMULIA NUSANTARA INDAH | K-400 NFA | 1 | 08-04-2026 00:00:00 | 7 | Silinder 15 x 30 cm | 65 | 08-04-2026 00:00:00 | 7 | Memenuhi | Tidak | TATA / K 400 / AD PTB | E | 458.44 | 25.95 | 318.73 | 12.35 | 79.68
DOCKET/PTB/04-2026/02418 | SO/DIR2/DV2-4/02-2026/00500 | VINFAST INDONESIA FACTORY (RC PHASE 2) | PT. TATAMULIA NUSANTARA INDAH | K-400 NFA | 2 | 08-04-2026 00:00:00 | 7 | Silinder 15 x 30 cm | 65 | 08-04-2026 00:00:00 | 7 | Memenuhi | Tidak | TATA / K 400 / AD PTB | E | 455.59 | 25.79 | 316.75 | 12.25 | 79.19
DOCKET/PTB/04-2026/02421 | SO/DIR2/DV2-4/02-2026/00500 | VINFAST INDONESIA FACTORY (RC PHASE 2) | PT. TATAMULIA NUSANTARA INDAH | K-400 NFA | 1 | 09-04-2026 00:00:00 | 7 | Silinder 15 x 30 cm | 65 | 09-04-2026 00:00:00 | 7 | Memenuhi | Tidak | TATA / K 400 / AD PTB | D | 420.09 | 23.78 | 292.07 | 12.14 | 73.02
DOCKET/PTB/04-2026/02421 | SO/DIR2/DV2-4/02-2026/00500 | VINFAST INDONESIA FACTORY (RC PHASE 2) | PT. TATAMULIA NUSANTARA INDAH | K-400 NFA | 2 | 09-04-2026 00:00:00 | 7 | Silinder 15 x 30 cm | 65 | 09-04-2026 00:00:00 | 7 | Memenuhi | Tidak | TATA / K 400 / AD PTB | E | 433.97 | 24.56 | 301.72 | 12.39 | 75.43