## Sheet1
PT. ADHIMIX RMC INDONESIA
Plant Readymix Subang
DAFTAR LAPORAN RENCANA TEST BENDA UJI : 2026-02-26 s/d 2026-03-25
Docket | Nomor Kontrak | Proyek | Kontraktor | Mutu | No. Urut | Tanggal Rencana | Rencana Umur Test | Bentuk Benda Uji | Target (%) | Tanggal Realisasi Test | Realisasi Umur Test | Hasil Test | Rusak | Kode Benda Uji | Jenis Retakan | Kn | Mpa | Kg/cm2 | Berat (kg) | Persentase Kekuatan (%)
DOCKET/SBG/01-2026/00680 | SO/DIR2/DV2-1/01-2026/00116 | INFRASTRUKTUR SUBANG SMARTPOLITAN | PT. NUSA RAYA CIPTA TBK. | K-350 NFA | 3 | 26-02-2026 00:00:00 | 28 | Silinder 15 x 30 cm | 100 | 26-02-2026 00:00:00 | 28 | Memenuhi | Tidak | NRC / DINDING PENINGGI UDITCH / K-350 NFA SL14 / 14:30 RIYAN / TM 811 | D | 540 | 30.56 | 375.43 | 12.4 | 107.27
DOCKET/SBG/01-2026/00680 | SO/DIR2/DV2-1/01-2026/00116 | INFRASTRUKTUR SUBANG SMARTPOLITAN | PT. NUSA RAYA CIPTA TBK. | K-350 NFA | 4 | 26-02-2026 00:00:00 | 28 | Silinder 15 x 30 cm | 100 | 26-02-2026 00:00:00 | 28 | Memenuhi | Tidak | NRC / DINDING PENINGGI UDITCH / K-350 NFA SL14 / 14:30 RIYAN / TM 811 | C | 551.6 | 31.21 | 383.5 | 12.4 | 109.57
DOCKET/SBG/01-2026/00681 | SO/DIR2/DV2-4/01-2026/00202 | VINFAST PILLING WORK PHASE 2 | PT. TATAMULIA NUSANTARA INDAH | K-400 NFA | 3 | 26-02-2026 00:00:00 | 28 | Silinder 15 x 30 cm | 100 | 26-02-2026 00:00:00 | 28 | Memenuhi | Tidak | TATA - VIF / SLAB PARKIRAN / K-400 NFA SL12 / 08:20 RIPAL / TM 994 | C | 641.4 | 36.3 | 445.93 | 12.4 | 111.48
DOCKET/SBG/01-2026/00681 | SO/DIR2/DV2-4/01-2026/00202 | VINFAST PILLING WORK PHASE 2 | PT. TATAMULIA NUSANTARA INDAH | K-400 NFA | 4 | 26-02-2026 00:00:00 | 28 | Silinder 15 x 30 cm | 100 | 26-02-2026 00:00:00 | 28 | Tidak_Memenuhi | Tidak | TATA - VIF / SLAB PARKIRAN / K-400 NFA SL12 / 08:20 RIPAL / TM 994 | E | 574.7 | 32.52 | 399.56 | 12.3 | 99.89
DOCKET/SBG/01-2026/00685 | SO/DIR2/DV2-4/01-2026/00202 | VINFAST PILLING WORK PHASE 2 | PT. TATAMULIA NUSANTARA INDAH | K-400 NFA | 3 | 26-02-2026 00:00:00 | 28 | Silinder 15 x 30 cm | 100 | 26-02-2026 00:00:00 | 28 | Memenuhi | Tidak | TATA - VIF / SLAB PARKIRAN / K-400 NFA SL12 / 07:50 RIPAL / TM 902 | C | 621 | 35.14 | 431.75 | 12.5 | 107.94
DOCKET/SBG/01-2026/00685 | SO/DIR2/DV2-4/01-2026/00202 | VINFAST PILLING WORK PHASE 2 | PT. TATAMULIA NUSANTARA INDAH | K-400 NFA | 4 | 26-02-2026 00:00:00 | 28 | Silinder 15 x 30 cm | 100 | 26-02-2026 00:00:00 | 28 | Memenuhi | Tidak | TATA - VIF / SLAB PARKIRAN / K-400 NFA SL12 / 07:50 RIPAL / TM 902 | B | 642.3 | 36.35 | 446.56 | 12.3 | 111.64
DOCKET/SBG/01-2026/00688 | SO/DIR2/DV2-4/01-2026/00202 | VINFAST PILLING WORK PHASE 2 | PT. TATAMULIA NUSANTARA INDAH | K-400 NFA | 3 | 26-02-2026 00:00:00 | 28 | Silinder 15 x 30 cm | 100 | 26-02-2026 00:00:00 | 28 | Memenuhi | Tidak | TATA - VIF / SLAB PARKIRAN / K-400 NFA SL12 / 08:00 RIPAL / TM 825 | C | 604.1 | 34.19 | 420 | 12.4 | 105
DOCKET/SBG/01-2026/00688 | SO/DIR2/DV2-4/01-2026/00202 | VINFAST PILLING WORK PHASE 2 | PT. TATAMULIA NUSANTARA INDAH | K-400 NFA | 4 | 26-02-2026 00:00:00 | 28 | Silinder 15 x 30 cm | 100 | 26-02-2026 00:00:00 | 28 | Memenuhi | Tidak | TATA - VIF / SLAB PARKIRAN / K-400 NFA SL12 / 08:00 RIPAL / TM 825 | C | 595.2 | 33.68 | 413.81 | 12.4 | 103.45
DOCKET/SBG/01-2026/00691 | SO/DIR2/DV2-4/01-2026/00202 | VINFAST PILLING WORK PHASE 2 | PT. TATAMULIA NUSANTARA INDAH | K-400 NFA | 3 | 26-02-2026 00:00:00 | 28 | Silinder 15 x 30 cm | 100 | 26-02-2026 00:00:00 | 28 | Memenuhi | Tidak | TATA - VIF / SLAB PARKIRAN / K-400 NFA SL12 / 20:40 LATIF / TM 811 | B | 615.6 | 34.84 | 427.99 | 12.4 | 107
DOCKET/SBG/01-2026/00691 | SO/DIR2/DV2-4/01-2026/00202 | VINFAST PILLING WORK PHASE 2 | PT. TATAMULIA NUSANTARA INDAH | K-400 NFA | 4 | 26-02-2026 00:00:00 | 28 | Silinder 15 x 30 cm | 100 | 26-02-2026 00:00:00 | 28 | Memenuhi | Tidak | TATA - VIF / SLAB PARKIRAN / K-400 NFA SL12 / 20:40 LATIF / TM 811 | D | 597 | 33.78 | 415.06 | 12.3 | 103.77
DOCKET/SBG/01-2026/00695 | SO/DIR2/DV2-4/01-2026/00202 | VINFAST PILLING WORK PHASE 2 | PT. TATAMULIA NUSANTARA INDAH | K-400 NFA | 3 | 26-02-2026 00:00:00 | 28 | Silinder 15 x 30 cm | 100 | 26-02-2026 00:00:00 | 28 | Memenuhi | Tidak | TATA - VIF / SLAB PARKIRAN / K-400 NFA SL12 / 23:55 LATIF / TM 994 | C | 582.7 | 32.97 | 405.12 | 12.5 | 101.28
DOCKET/SBG/01-2026/00695 | SO/DIR2/DV2-4/01-2026/00202 | VINFAST PILLING WORK PHASE 2 | PT. TATAMULIA NUSANTARA INDAH | K-400 NFA | 4 | 26-02-2026 00:00:00 | 28 | Silinder 15 x 30 cm | 100 | 26-02-2026 00:00:00 | 28 | Memenuhi | Tidak | TATA - VIF / SLAB PARKIRAN / K-400 NFA SL12 / 23:55 LATIF / TM 994 | B | 626.3 | 35.44 | 435.43 | 12.6 | 108.86
DOCKET/SBG/01-2026/00679 | SO/DIR2/DV2-4/11-2025/3283 | Patimban Access Toll Road P02 (JOI 60%) | WASKITA - ABIPRAYA JO | Class C-1 NFA | 3 | 26-02-2026 00:00:00 | 28 | Silinder 15 x 30 cm | 100 | 26-02-2026 00:00:00 | 28 | Memenuhi | Tidak | WASKITA - ABP / TIANG PAGAR/ Class C-1 NFA SL14 / 09:00 PLANT / TM 825 | B | 390.5 | 22.1 | 271.49 | 12.4 | 27149
DOCKET/SBG/01-2026/00679 | SO/DIR2/DV2-4/11-2025/3283 | Patimban Access Toll Road P02 (JOI 60%) | WASKITA - ABIPRAYA JO | Class C-1 NFA | 4 | 26-02-2026 00:00:00 | 28 | Silinder 15 x 30 cm | 100 | 26-02-2026 00:00:00 | 28 | Memenuhi | Tidak | WASKITA - ABP / TIANG PAGAR/ Class C-1 NFA SL14 / 09:00 PLANT / TM 825 | D | 372.7 | 21.09 | 259.12 | 12.4 | 25912
DOCKET/SBG/01-2026/00682 | SO/DIR2/DV2-4/11-2025/3283 | Patimban Access Toll Road P02 (JOI 60%) | WASKITA - ABIPRAYA JO | Class B-1 NFA | 3 | 26-02-2026 00:00:00 | 28 | Silinder 15 x 30 cm | 100 | 26-02-2026 00:00:00 | 28 | Memenuhi | Tidak | WASKITA - ABP/ AKSES MOTOR WARGA / Class B-1 NFA SL12 / 15:20 RIPAL / TM 664 | B | 540.9 | 30.61 | 376.06 | 12.3 | 37606
DOCKET/SBG/01-2026/00682 | SO/DIR2/DV2-4/11-2025/3283 | Patimban Access Toll Road P02 (JOI 60%) | WASKITA - ABIPRAYA JO | Class B-1 NFA | 4 | 26-02-2026 00:00:00 | 28 | Silinder 15 x 30 cm | 100 | 26-02-2026 00:00:00 | 28 | Memenuhi | Tidak | WASKITA - ABP/ AKSES MOTOR WARGA / Class B-1 NFA SL12 / 15:20 RIPAL / TM 664 | B | 558.7 | 31.62 | 388.43 | 12.5 | 38843
DOCKET/SBG/01-2026/00708 | SO/DIR2/DV2-4/01-2026/00092 | Pembangunan Jalan Tol Akses Patimban Paket 3 | HUTAMA KARYA - JAYA KONSTRUKSI JOINT OPERATION | Class B-1 FA | 3 | 27-02-2026 00:00:00 | 28 | Silinder 15 x 30 cm | 100 | 27-02-2026 00:00:00 | 28 | Memenuhi | Tidak | HK - JAKON / TOP SLAB/ Class B-1 FA SL12 / 19:15 RIYAN / TM 903 | C | 644.1 | 36.45 | 447.81 | 12.3 | 44781
DOCKET/SBG/01-2026/00708 | SO/DIR2/DV2-4/01-2026/00092 | Pembangunan Jalan Tol Akses Patimban Paket 3 | HUTAMA KARYA - JAYA KONSTRUKSI JOINT OPERATION | Class B-1 FA | 4 | 27-02-2026 00:00:00 | 28 | Silinder 15 x 30 cm | 100 | 27-02-2026 00:00:00 | 28 | Memenuhi | Tidak | HK - JAKON / TOP SLAB/ Class B-1 FA SL12 / 19:15 RIYAN / TM 903 | B | 630.8 | 35.7 | 438.56 | 12.3 | 43856
DOCKET/SBG/01-2026/00710 | SO/DIR2/DV2-4/01-2026/00092 | Pembangunan Jalan Tol Akses Patimban Paket 3 | HUTAMA KARYA - JAYA KONSTRUKSI JOINT OPERATION | Class B-1 FA | 3 | 27-02-2026 00:00:00 | 28 | Silinder 15 x 30 cm | 100 | 27-02-2026 00:00:00 | 28 | Memenuhi | Tidak | HK - JAKON / TOP SLAB / Class B-1 FA SL12 / 19:25 RIYAN / TM 665 | C | 578.3 | 32.73 | 402.06 | 12.6 | 40206
DOCKET/SBG/01-2026/00710 | SO/DIR2/DV2-4/01-2026/00092 | Pembangunan Jalan Tol Akses Patimban Paket 3 | HUTAMA KARYA - JAYA KONSTRUKSI JOINT OPERATION | Class B-1 FA | 4 | 27-02-2026 00:00:00 | 28 | Silinder 15 x 30 cm | 100 | 27-02-2026 00:00:00 | 28 | Memenuhi | Tidak | HK - JAKON / TOP SLAB / Class B-1 FA SL12 / 19:25 RIYAN / TM 665 | C | 596.9 | 33.78 | 414.99 | 12.5 | 41499
DOCKET/SBG/01-2026/00704 | SO/DIR2/DV2-2/11-2025/5705 | Free View Pabrik Sepatu | PT. ANUGERAH LESTARI SUPINDO KONSTRUKSI | K-300 NFA | 3 | 27-02-2026 00:00:00 | 28 | Silinder 15 x 30 cm | 100 | 27-02-2026 00:00:00 | 28 | Memenuhi | Tidak | ALSK-PABRIK SEPATU / LANTAI B2 / K-300 NFA SL12 / 18:20 RIYAN / TM 994 | B | 484 | 27.39 | 336.5 | 12.5 | 112.17
DOCKET/SBG/01-2026/00704 | SO/DIR2/DV2-2/11-2025/5705 | Free View Pabrik Sepatu | PT. ANUGERAH LESTARI SUPINDO KONSTRUKSI | K-300 NFA | 4 | 27-02-2026 00:00:00 | 28 | Silinder 15 x 30 cm | 100 | 27-02-2026 00:00:00 | 28 | Memenuhi | Tidak | ALSK-PABRIK SEPATU / LANTAI B2 / K-300 NFA SL12 / 18:20 RIYAN / TM 994 | B | 520.4 | 29.45 | 361.81 | 12.5 | 120.6
DOCKET/SBG/01-2026/00706 | SO/DIR2/DV2-2/11-2025/5705 | Free View Pabrik Sepatu | PT. ANUGERAH LESTARI SUPINDO KONSTRUKSI | K-300 NFA | 3 | 27-02-2026 00:00:00 | 28 | Silinder 15 x 30 cm | 100 | 27-02-2026 00:00:00 | 28 | Memenuhi | Tidak | ALSK-PABRIK SEPATU / LANTAI B2 / K-300 NFA SL12 / 19:00 RIYAN / TM 456 | C | 465.3 | 26.33 | 323.5 | 12.3 | 107.83
DOCKET/SBG/01-2026/00706 | SO/DIR2/DV2-2/11-2025/5705 | Free View Pabrik Sepatu | PT. ANUGERAH LESTARI SUPINDO KONSTRUKSI | K-300 NFA | 4 | 27-02-2026 00:00:00 | 28 | Silinder 15 x 30 cm | 100 | 27-02-2026 00:00:00 | 28 | Memenuhi | Tidak | ALSK-PABRIK SEPATU / LANTAI B2 / K-300 NFA SL12 / 19:00 RIYAN / TM 456 | D | 452.8 | 25.62 | 314.81 | 12.4 | 104.94
DOCKET/SBG/01-2026/00711 | SO/DIR2/DV2-4/10-2025/3259 | JALAN TOL AKSES PATIMBAN | PT. PEMBANGUNAN PERUMAHAN (PERSERO) TBK | Fc-30 NFA | 3 | 27-02-2026 00:00:00 | 28 | Silinder 15 x 30 cm | 100 | 27-02-2026 00:00:00 | 28 | Memenuhi | Tidak | PP - PATIMBAN / PARAPET / Fc-30 NFA SL13 / 221:50 ERDI/ TM 994 | B | 622.8 | 35.24 | 433 | 12.3 | 117.47
DOCKET/SBG/01-2026/00711 | SO/DIR2/DV2-4/10-2025/3259 | JALAN TOL AKSES PATIMBAN | PT. PEMBANGUNAN PERUMAHAN (PERSERO) TBK | Fc-30 NFA | 4 | 27-02-2026 00:00:00 | 28 | Silinder 15 x 30 cm | 100 | 27-02-2026 00:00:00 | 28 | Memenuhi | Tidak | PP - PATIMBAN / PARAPET / Fc-30 NFA SL13 / 221:50 ERDI/ TM 994 | B | 603.2 | 34.14 | 419.37 | 12.4 | 113.8
DOCKET/SBG/01-2026/00713 | SO/DIR2/DV2-4/10-2025/3259 | JALAN TOL AKSES PATIMBAN | PT. PEMBANGUNAN PERUMAHAN (PERSERO) TBK | Fc-30 NFA | 3 | 27-02-2026 00:00:00 | 28 | Silinder 15 x 30 cm | 100 | 27-02-2026 00:00:00 | 28 | Memenuhi | Tidak | PP - PATIMBAN / PARAPET / Fc-30 NFA SL12 / 22:50 ERDI/ TM 931 | B | 658.3 | 37.25 | 457.68 | 12.6 | 124.17
DOCKET/SBG/01-2026/00713 | SO/DIR2/DV2-4/10-2025/3259 | JALAN TOL AKSES PATIMBAN | PT. PEMBANGUNAN PERUMAHAN (PERSERO) TBK | Fc-30 NFA | 4 | 27-02-2026 00:00:00 | 28 | Silinder 15 x 30 cm | 100 | 27-02-2026 00:00:00 | 28 | Memenuhi | Tidak | PP - PATIMBAN / PARAPET / Fc-30 NFA SL12 / 22:50 ERDI/ TM 931 | B | 677.9 | 38.36 | 471.31 | 12.4 | 127.87
DOCKET/SBG/01-2026/00698 | SO/DIR2/DV2-4/01-2026/00202 | VINFAST PILLING WORK PHASE 2 | PT. TATAMULIA NUSANTARA INDAH | K-400 NFA | 3 | 26-02-2026 00:00:00 | 28 | Silinder 15 x 30 cm | 100 | 27-02-2026 00:00:00 | 28 | Memenuhi | Tidak | TATA - VIF / SLAB PARKIRAN / K-400 NFA SL12 / 04:00 RIPAL / TM 811 | B | 677.9 | 38.36 | 471.31 | 12.4 | 117.83
DOCKET/SBG/01-2026/00698 | SO/DIR2/DV2-4/01-2026/00202 | VINFAST PILLING WORK PHASE 2 | PT. TATAMULIA NUSANTARA INDAH | K-400 NFA | 4 | 26-02-2026 00:00:00 | 28 | Silinder 15 x 30 cm | 100 | 27-02-2026 00:00:00 | 28 | Memenuhi | Tidak | TATA - VIF / SLAB PARKIRAN / K-400 NFA SL12 / 04:00 RIPAL / TM 811 | C | 625.4 | 35.39 | 434.81 | 12.3 | 108.7
DOCKET/SBG/01-2026/00699 | SO/DIR2/DV2-4/01-2026/00202 | VINFAST PILLING WORK PHASE 2 | PT. TATAMULIA NUSANTARA INDAH | K-400 NFA | 3 | 26-02-2026 00:00:00 | 28 | Silinder 15 x 30 cm | 100 | 27-02-2026 00:00:00 | 28 | Memenuhi | Tidak | TATA - VIF / SLAB PARKIRAN / K-400 NFA SL12 / 04:15 RIPAL / TM 931 | D | 587.2 | 33.23 | 408.25 | 12.4 | 102.06
DOCKET/SBG/01-2026/00699 | SO/DIR2/DV2-4/01-2026/00202 | VINFAST PILLING WORK PHASE 2 | PT. TATAMULIA NUSANTARA INDAH | K-400 NFA | 4 | 26-02-2026 00:00:00 | 28 | Silinder 15 x 30 cm | 100 | 27-02-2026 00:00:00 | 28 | Memenuhi | Tidak | TATA - VIF / SLAB PARKIRAN / K-400 NFA SL12 / 04:15 RIPAL / TM 931 | C | 595.2 | 33.68 | 413.81 | 12.4 | 103.45
DOCKET/SBG/01-2026/00702 | SO/DIR2/DV2-4/01-2026/00202 | VINFAST PILLING WORK PHASE 2 | PT. TATAMULIA NUSANTARA INDAH | K-400 NFA | 3 | 27-02-2026 00:00:00 | 28 | Silinder 15 x 30 cm | 100 | 27-02-2026 00:00:00 | 28 | Memenuhi | Tidak | TATA - VIF / SLAB PARKIRAN / K-400 NFA SL13 / 10:55 RIPAL / TM 560 | C | 581.8 | 32.92 | 404.49 | 12.3 | 101.12
DOCKET/SBG/01-2026/00702 | SO/DIR2/DV2-4/01-2026/00202 | VINFAST PILLING WORK PHASE 2 | PT. TATAMULIA NUSANTARA INDAH | K-400 NFA | 4 | 27-02-2026 00:00:00 | 28 | Silinder 15 x 30 cm | 100 | 27-02-2026 00:00:00 | 28 | Memenuhi | Tidak | TATA - VIF / SLAB PARKIRAN / K-400 NFA SL13 / 10:55 RIPAL / TM 560 | D | 605 | 34.24 | 420.62 | 12.4 | 105.16
DOCKET/SBG/01-2026/00718 | SO/DIR2/DV2-2/11-2025/5705 | Free View Pabrik Sepatu | PT. ANUGERAH LESTARI SUPINDO KONSTRUKSI | K-300 NFA | 3 | 28-02-2026 00:00:00 | 28 | Silinder 15 x 30 cm | 100 | 28-02-2026 00:00:00 | 28 | Memenuhi | Tidak | ALSK-PABRIK SEPATU / STP / K-300 NFA SL12 / 11:00 KHAERUL / TM 994 | C | 512.4 | 29 | 356.24 | 12.4 | 118.75
DOCKET/SBG/01-2026/00718 | SO/DIR2/DV2-2/11-2025/5705 | Free View Pabrik Sepatu | PT. ANUGERAH LESTARI SUPINDO KONSTRUKSI | K-300 NFA | 4 | 28-02-2026 00:00:00 | 28 | Silinder 15 x 30 cm | 100 | 28-02-2026 00:00:00 | 28 | Memenuhi | Tidak | ALSK-PABRIK SEPATU / STP / K-300 NFA SL12 / 11:00 KHAERUL / TM 994 | D | 503.5 | 28.49 | 350.06 | 12.3 | 116.69
DOCKET/SBG/01-2026/00720 | SO/DIR2/DV2-2/11-2025/5705 | Free View Pabrik Sepatu | PT. ANUGERAH LESTARI SUPINDO KONSTRUKSI | K-300 NFA | 3 | 28-02-2026 00:00:00 | 28 | Silinder 15 x 30 cm | 100 | 28-02-2026 00:00:00 | 28 | Memenuhi | Tidak | ALSK-PABRIK SEPATU / STP / K-300 NFA SL12 / 05:15KHAERUL / TM 931 | C | 450.1 | 25.47 | 312.93 | 12.5 | 104.31
DOCKET/SBG/01-2026/00720 | SO/DIR2/DV2-2/11-2025/5705 | Free View Pabrik Sepatu | PT. ANUGERAH LESTARI SUPINDO KONSTRUKSI | K-300 NFA | 4 | 28-02-2026 00:00:00 | 28 | Silinder 15 x 30 cm | 100 | 28-02-2026 00:00:00 | 28 | Memenuhi | Tidak | ALSK-PABRIK SEPATU / STP / K-300 NFA SL12 / 05:15KHAERUL / TM 931 | B | 464.4 | 26.28 | 322.87 | 12.3 | 107.62
DOCKET/SBG/01-2026/00722 | SO/DIR2/DV2-2/11-2025/5705 | Free View Pabrik Sepatu | PT. ANUGERAH LESTARI SUPINDO KONSTRUKSI | K-300 NFA | 5 | 28-02-2026 00:00:00 | 28 | Silinder 15 x 30 cm | 100 | 28-02-2026 00:00:00 | 28 | Memenuhi | Tidak | ALSK-PABRIK SEPATU / STP / K-300 NFA SL12 / 14:45 KHAERUL / TM 903 | A | 525.8 | 29.75 | 365.56 | 12.5 | 121.85
DOCKET/SBG/01-2026/00722 | SO/DIR2/DV2-2/11-2025/5705 | Free View Pabrik Sepatu | PT. ANUGERAH LESTARI SUPINDO KONSTRUKSI | K-300 NFA | 6 | 28-02-2026 00:00:00 | 28 | Silinder 15 x 30 cm | 100 | 28-02-2026 00:00:00 | 28 | Memenuhi | Tidak | ALSK-PABRIK SEPATU / STP / K-300 NFA SL12 / 14:45 KHAERUL / TM 903 | B | 510.7 | 28.9 | 355.06 | 12.3 | 118.35
DOCKET/SBG/01-2026/00725 | SO/DIR2/DV2-2/11-2025/5705 | Free View Pabrik Sepatu | PT. ANUGERAH LESTARI SUPINDO KONSTRUKSI | K-300 NFA | 3 | 28-02-2026 00:00:00 | 28 | Silinder 15 x 30 cm | 100 | 28-02-2026 00:00:00 | 28 | Memenuhi | Tidak | ALSK-PABRIK SEPATU / STP / K-300 NFA SL12 / 15:00 KHAERUL / TM 902 | B | 466.2 | 26.38 | 324.12 | 12.4 | 108.04
DOCKET/SBG/01-2026/00725 | SO/DIR2/DV2-2/11-2025/5705 | Free View Pabrik Sepatu | PT. ANUGERAH LESTARI SUPINDO KONSTRUKSI | K-300 NFA | 4 | 28-02-2026 00:00:00 | 28 | Silinder 15 x 30 cm | 100 | 28-02-2026 00:00:00 | 28 | Memenuhi | Tidak | ALSK-PABRIK SEPATU / STP / K-300 NFA SL12 / 15:00 KHAERUL / TM 902 | B | 448.4 | 25.37 | 311.75 | 12.5 | 103.92
DOCKET/SBG/01-2026/00727 | SO/DIR2/DV2-2/11-2025/5705 | Free View Pabrik Sepatu | PT. ANUGERAH LESTARI SUPINDO KONSTRUKSI | K-300 NFA | 3 | 28-02-2026 00:00:00 | 28 | Silinder 15 x 30 cm | 100 | 28-02-2026 00:00:00 | 28 | Memenuhi | Tidak | ALSK-PABRIK SEPATU / STP / K-300 NFA SL12 / 15:05 KHAERUL / TM 994 | C | 521.3 | 29.5 | 362.43 | 12.5 | 120.81
DOCKET/SBG/01-2026/00727 | SO/DIR2/DV2-2/11-2025/5705 | Free View Pabrik Sepatu | PT. ANUGERAH LESTARI SUPINDO KONSTRUKSI | K-300 NFA | 4 | 28-02-2026 00:00:00 | 28 | Silinder 15 x 30 cm | 100 | 28-02-2026 00:00:00 | 28 | Memenuhi | Tidak | ALSK-PABRIK SEPATU / STP / K-300 NFA SL12 / 15:05 KHAERUL / TM 994 | B | 512.4 | 29 | 356.24 | 12.4 | 118.75
DOCKET/SBG/01-2026/00730 | SO/DIR2/DV2-2/11-2025/5705 | Free View Pabrik Sepatu | PT. ANUGERAH LESTARI SUPINDO KONSTRUKSI | K-300 NFA | 3 | 28-02-2026 00:00:00 | 28 | Silinder 15 x 30 cm | 100 | 28-02-2026 00:00:00 | 28 | Memenuhi | Tidak | ALSK-PABRIK SEPATU / STP / K-300 NFA SL12 / 15:00 KHAERUL / TM 560 | C | 453.7 | 25.67 | 315.43 | 12.4 | 105.14
DOCKET/SBG/01-2026/00730 | SO/DIR2/DV2-2/11-2025/5705 | Free View Pabrik Sepatu | PT. ANUGERAH LESTARI SUPINDO KONSTRUKSI | K-300 NFA | 4 | 28-02-2026 00:00:00 | 28 | Silinder 15 x 30 cm | 100 | 28-02-2026 00:00:00 | 28 | Memenuhi | Tidak | ALSK-PABRIK SEPATU / STP / K-300 NFA SL12 / 15:00 KHAERUL / TM 560 | B | 467.1 | 26.43 | 324.75 | 12.4 | 108.25
DOCKET/SBG/01-2026/00735 | SO/DIR2/DV2-2/11-2025/5705 | Free View Pabrik Sepatu | PT. ANUGERAH LESTARI SUPINDO KONSTRUKSI | K-300 NFA | 3 | 28-02-2026 00:00:00 | 28 | Silinder 15 x 30 cm | 100 | 28-02-2026 00:00:00 | 28 | Memenuhi | Tidak | ALSK-PABRIK SEPATU / STP / K-300 NFA SL12 / 22:00 KHAERUL / TM 664 | A | 508 | 28.75 | 353.18 | 12.4 | 117.73
DOCKET/SBG/01-2026/00735 | SO/DIR2/DV2-2/11-2025/5705 | Free View Pabrik Sepatu | PT. ANUGERAH LESTARI SUPINDO KONSTRUKSI | K-300 NFA | 4 | 28-02-2026 00:00:00 | 28 | Silinder 15 x 30 cm | 100 | 28-02-2026 00:00:00 | 28 | Memenuhi | Tidak | ALSK-PABRIK SEPATU / STP / K-300 NFA SL12 / 22:00 KHAERUL / TM 664 | B | 502.6 | 28.44 | 349.43 | 12.6 | 116.48
DOCKET/SBG/01-2026/00716 | SO/DIR2/DV2-1/01-2026/00116 | INFRASTRUKTUR SUBANG SMARTPOLITAN | PT. NUSA RAYA CIPTA TBK. | K-350 NFA | 3 | 28-02-2026 00:00:00 | 28 | Silinder 15 x 30 cm | 100 | 28-02-2026 00:00:00 | 28 | Memenuhi | Tidak | NRC / SAYAP D POND 2 / K-350 NFA SL12 / 10:25 LATIF / TM 902 | B | 534.7 | 30.26 | 371.75 | 12.3 | 106.21
DOCKET/SBG/01-2026/00716 | SO/DIR2/DV2-1/01-2026/00116 | INFRASTRUKTUR SUBANG SMARTPOLITAN | PT. NUSA RAYA CIPTA TBK. | K-350 NFA | 4 | 28-02-2026 00:00:00 | 28 | Silinder 15 x 30 cm | 100 | 28-02-2026 00:00:00 | 28 | Memenuhi | Tidak | NRC / SAYAP D POND 2 / K-350 NFA SL12 / 10:25 LATIF / TM 902 | B | 558.7 | 31.62 | 388.43 | 12.5 | 110.98
DOCKET/SBG/01-2026/00728 | SO/DIR2/DV2-4/01-2026/00202 | VINFAST PILLING WORK PHASE 2 | PT. TATAMULIA NUSANTARA INDAH | K-400 NFA | 3 | 28-02-2026 00:00:00 | 28 | Silinder 15 x 30 cm | 100 | 28-02-2026 00:00:00 | 28 | Memenuhi | Tidak | TATA - VIF / PELEBARAN JALAN / K-400 NFA SL13 / 16:00 LATIF / TM 664 | D | 596.9 | 33.78 | 414.99 | 12.4 | 103.75
DOCKET/SBG/01-2026/00728 | SO/DIR2/DV2-4/01-2026/00202 | VINFAST PILLING WORK PHASE 2 | PT. TATAMULIA NUSANTARA INDAH | K-400 NFA | 4 | 28-02-2026 00:00:00 | 28 | Silinder 15 x 30 cm | 100 | 28-02-2026 00:00:00 | 28 | Memenuhi | Tidak | TATA - VIF / PELEBARAN JALAN / K-400 NFA SL13 / 16:00 LATIF / TM 664 | D | 587.2 | 33.23 | 408.25 | 12.4 | 102.06
DOCKET/SBG/01-2026/00732 | SO/DIR2/DV2-4/01-2026/00202 | VINFAST PILLING WORK PHASE 2 | PT. TATAMULIA NUSANTARA INDAH | K-400 NFA | 3 | 28-02-2026 00:00:00 | 28 | Silinder 15 x 30 cm | 100 | 28-02-2026 00:00:00 | 28 | Memenuhi | Tidak | TATA - VIF / PELEBARAN JALAN / K-400 NFA SL13 / 20:30 LATIF / TM 825 | B | 633.4 | 35.84 | 440.37 | 12.4 | 110.09
DOCKET/SBG/01-2026/00732 | SO/DIR2/DV2-4/01-2026/00202 | VINFAST PILLING WORK PHASE 2 | PT. TATAMULIA NUSANTARA INDAH | K-400 NFA | 4 | 28-02-2026 00:00:00 | 28 | Silinder 15 x 30 cm | 100 | 28-02-2026 00:00:00 | 28 | Memenuhi | Tidak | TATA - VIF / PELEBARAN JALAN / K-400 NFA SL13 / 20:30 LATIF / TM 825 | B | 651.2 | 36.85 | 452.74 | 12.3 | 113.19
DOCKET/SBG/02-2026/00741 | SO/DIR2/DV2-4/01-2026/00276 | Patimban Access Toll Road P02 (JOI 60%) | WASKITA - ABIPRAYA JO | Class B-1 NFA | 3 | 01-03-2026 00:00:00 | 28 | Silinder 15 x 30 cm | 100 | 01-03-2026 00:00:00 | 28 | Memenuhi | Tidak | WASKITA - ABP/ PH OV KRANJAT (PS.R) / Class B-1 NFA SL13 / 15:00 KHAERUL / TM 931 | B | 611.2 | 34.59 | 424.93 | 12.4 | 42493
DOCKET/SBG/02-2026/00741 | SO/DIR2/DV2-4/01-2026/00276 | Patimban Access Toll Road P02 (JOI 60%) | WASKITA - ABIPRAYA JO | Class B-1 NFA | 4 | 01-03-2026 00:00:00 | 28 | Silinder 15 x 30 cm | 100 | 01-03-2026 00:00:00 | 28 | Memenuhi | Tidak | WASKITA - ABP/ PH OV KRANJAT (PS.R) / Class B-1 NFA SL13 / 15:00 KHAERUL / TM 931 | B | 637.9 | 36.1 | 443.5 | 12.5 | 44350
DOCKET/SBG/02-2026/00743 | SO/DIR2/DV2-4/01-2026/00276 | Patimban Access Toll Road P02 (JOI 60%) | WASKITA - ABIPRAYA JO | Class B-1 NFA | 3 | 01-03-2026 00:00:00 | 28 | Silinder 15 x 30 cm | 100 | 01-03-2026 00:00:00 | 28 | Memenuhi | Tidak | WASKITA - ABP/ PH OV KRANJAT (PS.R) / Class B-1 NFA SL12 / 14:30 KHAERUL / TM 903 | C | 555.1 | 31.41 | 385.93 | 12.3 | 38593
DOCKET/SBG/02-2026/00743 | SO/DIR2/DV2-4/01-2026/00276 | Patimban Access Toll Road P02 (JOI 60%) | WASKITA - ABIPRAYA JO | Class B-1 NFA | 4 | 01-03-2026 00:00:00 | 28 | Silinder 15 x 30 cm | 100 | 01-03-2026 00:00:00 | 28 | Memenuhi | Tidak | WASKITA - ABP/ PH OV KRANJAT (PS.R) / Class B-1 NFA SL12 / 14:30 KHAERUL / TM 903 | B | 556 | 31.46 | 386.56 | 12.5 | 38656
DOCKET/SBG/02-2026/00745 | SO/DIR2/DV2-1/01-2026/00116 | INFRASTRUKTUR SUBANG SMARTPOLITAN | PT. NUSA RAYA CIPTA TBK. | K-350 NFA | 3 | 01-03-2026 00:00:00 | 28 | Silinder 15 x 30 cm | 100 | 01-03-2026 00:00:00 | 28 | Memenuhi | Tidak | NRC / SAYAP D POND 2 / K-350 NFA SL13 / 15:00 DIKI / TM 811 | C | 576.5 | 32.62 | 400.81 | 12.3 | 114.52
DOCKET/SBG/02-2026/00745 | SO/DIR2/DV2-1/01-2026/00116 | INFRASTRUKTUR SUBANG SMARTPOLITAN | PT. NUSA RAYA CIPTA TBK. | K-350 NFA | 4 | 01-03-2026 00:00:00 | 28 | Silinder 15 x 30 cm | 100 | 01-03-2026 00:00:00 | 28 | Memenuhi | Tidak | NRC / SAYAP D POND 2 / K-350 NFA SL13 / 15:00 DIKI / TM 811 | C | 585.4 | 33.13 | 407 | 12.4 | 116.29
DOCKET/SBG/02-2026/00739 | SO/DIR2/DV2-1/01-2026/00116 | INFRASTRUKTUR SUBANG SMARTPOLITAN | PT. NUSA RAYA CIPTA TBK. | K-350 NFA | 3 | 01-03-2026 00:00:00 | 28 | Silinder 15 x 30 cm | 100 | 01-03-2026 00:00:00 | 28 | Memenuhi | Tidak | NRC / SAYAP D POND 2 / K-350 NFA SL13 / 12:10 DIKI / TM 664 | B | 529.3 | 29.95 | 367.99 | 12.4 | 105.14
DOCKET/SBG/02-2026/00739 | SO/DIR2/DV2-1/01-2026/00116 | INFRASTRUKTUR SUBANG SMARTPOLITAN | PT. NUSA RAYA CIPTA TBK. | K-350 NFA | 4 | 01-03-2026 00:00:00 | 28 | Silinder 15 x 30 cm | 100 | 01-03-2026 00:00:00 | 28 | Memenuhi | Tidak | NRC / SAYAP D POND 2 / K-350 NFA SL13 / 12:10 DIKI / TM 664 | C | 509.8 | 28.85 | 354.44 | 12.5 | 101.27
DOCKET/SBG/02-2026/00746 | SO/DIR2/DV2-1/01-2026/00116 | INFRASTRUKTUR SUBANG SMARTPOLITAN | PT. NUSA RAYA CIPTA TBK. | K-350 NFA | 3 | 01-03-2026 00:00:00 | 28 | Silinder 15 x 30 cm | 100 | 01-03-2026 00:00:00 | 28 | Memenuhi | Tidak | NRC / SAYAP D POND 2 / K-350 NFA SL13 / 14:50 DIKI / TM 664 | D | 574.7 | 32.52 | 399.56 | 12.5 | 114.16
DOCKET/SBG/02-2026/00746 | SO/DIR2/DV2-1/01-2026/00116 | INFRASTRUKTUR SUBANG SMARTPOLITAN | PT. NUSA RAYA CIPTA TBK. | K-350 NFA | 4 | 01-03-2026 00:00:00 | 28 | Silinder 15 x 30 cm | 100 | 01-03-2026 00:00:00 | 28 | Memenuhi | Tidak | NRC / SAYAP D POND 2 / K-350 NFA SL13 / 14:50 DIKI / TM 664 | C | 583.6 | 33.03 | 405.74 | 12.5 | 115.93
DOCKET/SBG/02-2026/00754 | SO/DIR2/DV2-1/01-2026/00116 | INFRASTRUKTUR SUBANG SMARTPOLITAN | PT. NUSA RAYA CIPTA TBK. | K-350 NFA | 3 | 01-03-2026 00:00:00 | 28 | Silinder 15 x 30 cm | 100 | 01-03-2026 00:00:00 | 28 | Memenuhi | Tidak | NRC / SAYAP D POND 2 / K-350 NFA SL12 / 18:50 DIKI / TM 811 | C | 516 | 29.2 | 358.75 | 12.4 | 102.5
DOCKET/SBG/02-2026/00754 | SO/DIR2/DV2-1/01-2026/00116 | INFRASTRUKTUR SUBANG SMARTPOLITAN | PT. NUSA RAYA CIPTA TBK. | K-350 NFA | 4 | 01-03-2026 00:00:00 | 28 | Silinder 15 x 30 cm | 100 | 01-03-2026 00:00:00 | 28 | Memenuhi | Tidak | NRC / SAYAP D POND 2 / K-350 NFA SL12 / 18:50 DIKI / TM 811 | C | 532.9 | 30.16 | 370.5 | 12.6 | 105.86
DOCKET/SBG/02-2026/00738 | SO/DIR2/DV2-1/01-2026/00334 | INFRASTRUKTUR SUBANG SMARTPOLITAN | PT. NUSA RAYA CIPTA TBK. | K-300 NFA | 3 | 01-03-2026 00:00:00 | 28 | Silinder 15 x 30 cm | 100 | 01-03-2026 00:00:00 | 28 | Memenuhi | Tidak | NRC / TOP SLAB / K-300 NFA SL12 / 10:35 DIKI / TM 902 | D | 441.3 | 24.97 | 306.81 | 12.5 | 102.27
DOCKET/SBG/02-2026/00738 | SO/DIR2/DV2-1/01-2026/00334 | INFRASTRUKTUR SUBANG SMARTPOLITAN | PT. NUSA RAYA CIPTA TBK. | K-300 NFA | 4 | 01-03-2026 00:00:00 | 28 | Silinder 15 x 30 cm | 100 | 01-03-2026 00:00:00 | 28 | Tidak_Memenuhi | Tidak | NRC / TOP SLAB / K-300 NFA SL12 / 10:35 DIKI / TM 902 | E | 430.6 | 24.37 | 299.37 | 12.4 | 99.79
DOCKET/SBG/02-2026/00758 | SO/DIR2/DV2-4/11-2025/3312 | PT. KIDS PLAY INDONESIA PROJECT 1-70 Phase One (CSCODS) | PT. CHINA STATE CONSTRUCTION OVERSEAS DEVELOPMENT SHANGHAI | K-350 FA | 3 | 01-03-2026 00:00:00 | 28 | Silinder 15 x 30 cm | 100 | 01-03-2026 00:00:00 | 28 | Memenuhi | Tidak | CSCODS - KPI / FACILITY / K-350 FA SL12 / 22:10 ERDI / TM 811 | C | 579.2 | 32.78 | 402.69 | 12.5 | 115.05
DOCKET/SBG/02-2026/00758 | SO/DIR2/DV2-4/11-2025/3312 | PT. KIDS PLAY INDONESIA PROJECT 1-70 Phase One (CSCODS) | PT. CHINA STATE CONSTRUCTION OVERSEAS DEVELOPMENT SHANGHAI | K-350 FA | 4 | 01-03-2026 00:00:00 | 28 | Silinder 15 x 30 cm | 100 | 01-03-2026 00:00:00 | 28 | Memenuhi | Tidak | CSCODS - KPI / FACILITY / K-350 FA SL12 / 22:10 ERDI / TM 811 | C | 592.5 | 33.53 | 411.93 | 12.4 | 117.69
DOCKET/SBG/02-2026/00757 | SO/DIR2/DV2-4/11-2025/3312 | PT. KIDS PLAY INDONESIA PROJECT 1-70 Phase One (CSCODS) | PT. CHINA STATE CONSTRUCTION OVERSEAS DEVELOPMENT SHANGHAI | K-200 FA | 3 | 01-03-2026 00:00:00 | 28 | Silinder 15 x 30 cm | 100 | 01-03-2026 00:00:00 | 28 | Memenuhi | Tidak | CSCODS - KPI / LC / K-200 FA SL12 / 20:45 ERDI / TM 664 | B | 356.7 | 20.19 | 247.99 | 12.3 | 124
DOCKET/SBG/02-2026/00757 | SO/DIR2/DV2-4/11-2025/3312 | PT. KIDS PLAY INDONESIA PROJECT 1-70 Phase One (CSCODS) | PT. CHINA STATE CONSTRUCTION OVERSEAS DEVELOPMENT SHANGHAI | K-200 FA | 4 | 01-03-2026 00:00:00 | 28 | Silinder 15 x 30 cm | 100 | 01-03-2026 00:00:00 | 28 | Memenuhi | Tidak | CSCODS - KPI / LC / K-200 FA SL12 / 20:45 ERDI / TM 664 | D | 330 | 18.67 | 229.43 | 12.3 | 114.72
DOCKET/SBG/02-2026/00747 | SO/DIR2/DV2-2/11-2025/5705 | Free View Pabrik Sepatu | PT. ANUGERAH LESTARI SUPINDO KONSTRUKSI | K-300 NFA | 3 | 01-03-2026 00:00:00 | 28 | Silinder 15 x 30 cm | 100 | 01-03-2026 00:00:00 | 28 | Memenuhi | Tidak | ALSK-PABRIK SEPATU / LANTAI / K-300 NFA SL12 / 16:15 RIPAL / TM 665 | A | 494.6 | 27.99 | 343.87 | 12.3 | 114.62
DOCKET/SBG/02-2026/00747 | SO/DIR2/DV2-2/11-2025/5705 | Free View Pabrik Sepatu | PT. ANUGERAH LESTARI SUPINDO KONSTRUKSI | K-300 NFA | 4 | 01-03-2026 00:00:00 | 28 | Silinder 15 x 30 cm | 100 | 01-03-2026 00:00:00 | 28 | Memenuhi | Tidak | ALSK-PABRIK SEPATU / LANTAI / K-300 NFA SL12 / 16:15 RIPAL / TM 665 | C | 500 | 28.29 | 347.62 | 12.5 | 115.87
DOCKET/SBG/02-2026/00749 | SO/DIR2/DV2-2/11-2025/5705 | Free View Pabrik Sepatu | PT. ANUGERAH LESTARI SUPINDO KONSTRUKSI | K-300 NFA | 3 | 01-03-2026 00:00:00 | 28 | Silinder 15 x 30 cm | 100 | 01-03-2026 00:00:00 | 28 | Memenuhi | Tidak | ALSK-PABRIK SEPATU / LANTAI / K-300 NFA SL12 / 17:00 RIPAL / TM 560 | C | 454.6 | 25.73 | 316.06 | 12.5 | 105.35
DOCKET/SBG/02-2026/00749 | SO/DIR2/DV2-2/11-2025/5705 | Free View Pabrik Sepatu | PT. ANUGERAH LESTARI SUPINDO KONSTRUKSI | K-300 NFA | 4 | 01-03-2026 00:00:00 | 28 | Silinder 15 x 30 cm | 100 | 01-03-2026 00:00:00 | 28 | Memenuhi | Tidak | ALSK-PABRIK SEPATU / LANTAI / K-300 NFA SL12 / 17:00 RIPAL / TM 560 | D | 438.6 | 24.82 | 304.93 | 12.3 | 101.64
DOCKET/SBG/02-2026/00753 | SO/DIR2/DV2-2/11-2025/5705 | Free View Pabrik Sepatu | PT. ANUGERAH LESTARI SUPINDO KONSTRUKSI | K-300 NFA | 3 | 01-03-2026 00:00:00 | 28 | Silinder 15 x 30 cm | 100 | 01-03-2026 00:00:00 | 28 | Memenuhi | Tidak | ALSK-PABRIK SEPATU / LANTAI / K-300 NFA SL12 / 18:40 RIPAL / TM 903 | C | 505.3 | 28.59 | 351.31 | 12.3 | 117.1
DOCKET/SBG/02-2026/00753 | SO/DIR2/DV2-2/11-2025/5705 | Free View Pabrik Sepatu | PT. ANUGERAH LESTARI SUPINDO KONSTRUKSI | K-300 NFA | 4 | 01-03-2026 00:00:00 | 28 | Silinder 15 x 30 cm | 100 | 01-03-2026 00:00:00 | 28 | Memenuhi | Tidak | ALSK-PABRIK SEPATU / LANTAI / K-300 NFA SL12 / 18:40 RIPAL / TM 903 | B | 536.5 | 30.36 | 373 | 12.6 | 124.33
DOCKET/SBG/02-2026/00763 | SO/UR/02-2026/02987 | VINFAST SUBANG | PT KARYA BAJATAMA RAYA | K-300 NFA | 3 | 02-03-2026 00:00:00 | 28 | Silinder 15 x 30 cm | 100 | 02-03-2026 00:00:00 | 28 | Memenuhi | Tidak | KARYA BAJATAMA / SLAB PARKIRAN / K-300 NFA SL12 / 15:00 DIKI / TM 560 | B | 454.6 | 25.73 | 316.06 | 12.3 | 105.35
DOCKET/SBG/02-2026/00763 | SO/UR/02-2026/02987 | VINFAST SUBANG | PT KARYA BAJATAMA RAYA | K-300 NFA | 4 | 02-03-2026 00:00:00 | 28 | Silinder 15 x 30 cm | 100 | 02-03-2026 00:00:00 | 28 | Memenuhi | Tidak | KARYA BAJATAMA / SLAB PARKIRAN / K-300 NFA SL12 / 15:00 DIKI / TM 560 | B | 488.4 | 27.64 | 339.56 | 12.3 | 113.19
DOCKET/SBG/02-2026/00765 | SO/UR/02-2026/02987 | VINFAST SUBANG | PT KARYA BAJATAMA RAYA | K-300 NFA | 3 | 02-03-2026 00:00:00 | 28 | Silinder 15 x 30 cm | 100 | 02-03-2026 00:00:00 | 28 | Memenuhi | Tidak | KARYA BAJATAMA / SLAB PARKIRAN / K-300 NFA SL12 / 15:10 DIKI / TM 664 | C | 501.7 | 28.39 | 348.8 | 12.3 | 116.27
DOCKET/SBG/02-2026/00765 | SO/UR/02-2026/02987 | VINFAST SUBANG | PT KARYA BAJATAMA RAYA | K-300 NFA | 4 | 02-03-2026 00:00:00 | 28 | Silinder 15 x 30 cm | 100 | 02-03-2026 00:00:00 | 28 | Memenuhi | Tidak | KARYA BAJATAMA / SLAB PARKIRAN / K-300 NFA SL12 / 15:10 DIKI / TM 664 | C | 522.2 | 29.55 | 363.06 | 12.4 | 121.02
DOCKET/SBG/02-2026/00769 | SO/UR/02-2026/02987 | VINFAST SUBANG | PT KARYA BAJATAMA RAYA | K-300 NFA | 3 | 02-03-2026 00:00:00 | 28 | Silinder 15 x 30 cm | 100 | 02-03-2026 00:00:00 | 28 | Memenuhi | Tidak | KARYA BAJATAMA / SLAB PARKIRAN / K-300 NFA SL12 / 17:30 DIKI / TM 825 | D | 459.9 | 26.03 | 319.74 | 12.5 | 106.58
DOCKET/SBG/02-2026/00769 | SO/UR/02-2026/02987 | VINFAST SUBANG | PT KARYA BAJATAMA RAYA | K-300 NFA | 4 | 02-03-2026 00:00:00 | 28 | Silinder 15 x 30 cm | 100 | 02-03-2026 00:00:00 | 28 | Memenuhi | Tidak | KARYA BAJATAMA / SLAB PARKIRAN / K-300 NFA SL12 / 17:30 DIKI / TM 825 | C | 441.2 | 24.97 | 306.74 | 12.6 | 102.25
DOCKET/SBG/02-2026/00778 | SO/DIR2/DV2-4/10-2025/3259 | JALAN TOL AKSES PATIMBAN | PT. PEMBANGUNAN PERUMAHAN (PERSERO) TBK | Fc-30 NFA | 3 | 02-03-2026 00:00:00 | 28 | Silinder 15 x 30 cm | 100 | 02-03-2026 00:00:00 | 28 | Memenuhi | Tidak | PP - PATIMBAN / / Fc-30 NFA SL12 / 21:50 RIYAM / TM 903 | B | 613.9 | 34.74 | 426.81 | 12.3 | 115.8
DOCKET/SBG/02-2026/00778 | SO/DIR2/DV2-4/10-2025/3259 | JALAN TOL AKSES PATIMBAN | PT. PEMBANGUNAN PERUMAHAN (PERSERO) TBK | Fc-30 NFA | 4 | 02-03-2026 00:00:00 | 28 | Silinder 15 x 30 cm | 100 | 02-03-2026 00:00:00 | 28 | Memenuhi | Tidak | PP - PATIMBAN / / Fc-30 NFA SL12 / 21:50 RIYAM / TM 903 | C | 594.3 | 33.63 | 413.18 | 12.5 | 112.1
DOCKET/SBG/02-2026/00772 | SO/DIR2/DV2-4/02-2026/00310 | VINFAST INDONESIA FACTORY (RC PHASE 2) | PT. TATAMULIA NUSANTARA INDAH | K-400 NFA | 3 | 02-03-2026 00:00:00 | 28 | Silinder 15 x 30 cm | 100 | 02-03-2026 00:00:00 | 28 | Memenuhi | Tidak | TATA - VIF / SLAB PARKIRAN / K-400 NFA SL12 / 20:50 RIPAL / TM 931 | D | 582.7 | 32.97 | 405.12 | 12.3 | 101.28
DOCKET/SBG/02-2026/00772 | SO/DIR2/DV2-4/02-2026/00310 | VINFAST INDONESIA FACTORY (RC PHASE 2) | PT. TATAMULIA NUSANTARA INDAH | K-400 NFA | 4 | 02-03-2026 00:00:00 | 28 | Silinder 15 x 30 cm | 100 | 02-03-2026 00:00:00 | 28 | Memenuhi | Tidak | TATA - VIF / SLAB PARKIRAN / K-400 NFA SL12 / 20:50 RIPAL / TM 931 | C | 593.4 | 33.58 | 412.56 | 12.5 | 103.14
DOCKET/SBG/02-2026/00774 | SO/DIR2/DV2-4/02-2026/00310 | VINFAST INDONESIA FACTORY (RC PHASE 2) | PT. TATAMULIA NUSANTARA INDAH | K-400 NFA | 3 | 02-03-2026 00:00:00 | 28 | Silinder 15 x 30 cm | 100 | 02-03-2026 00:00:00 | 28 | Memenuhi | Tidak | TATA - VIF / SLAB PARKIRAN / K-400 NFA SL12 / 21:00 RIPAL / TM 902 | B | 653.9 | 37 | 454.62 | 12.5 | 113.66
DOCKET/SBG/02-2026/00774 | SO/DIR2/DV2-4/02-2026/00310 | VINFAST INDONESIA FACTORY (RC PHASE 2) | PT. TATAMULIA NUSANTARA INDAH | K-400 NFA | 4 | 02-03-2026 00:00:00 | 28 | Silinder 15 x 30 cm | 100 | 02-03-2026 00:00:00 | 28 | Memenuhi | Tidak | TATA - VIF / SLAB PARKIRAN / K-400 NFA SL12 / 21:00 RIPAL / TM 902 | C | 645 | 36.5 | 448.43 | 12.4 | 112.11
DOCKET/SBG/02-2026/00790 | SO/UR/02-2026/02987 | VINFAST SUBANG | PT KARYA BAJATAMA RAYA | K-300 NFA | 3 | 02-03-2026 00:00:00 | 28 | Silinder 15 x 30 cm | 100 | 03-03-2026 00:00:00 | 28 | Memenuhi | Tidak | KARYA BAJATAMA / SLAB PARKIRAN / K-300 NFA SL12 / 08:30 LATIF / TM 931 | B | 548.9 | 31.06 | 381.62 | 12.3 | 127.21
DOCKET/SBG/02-2026/00790 | SO/UR/02-2026/02987 | VINFAST SUBANG | PT KARYA BAJATAMA RAYA | K-300 NFA | 4 | 02-03-2026 00:00:00 | 28 | Silinder 15 x 30 cm | 100 | 03-03-2026 00:00:00 | 28 | Memenuhi | Tidak | KARYA BAJATAMA / SLAB PARKIRAN / K-300 NFA SL12 / 08:30 LATIF / TM 931 | B | 524.9 | 29.7 | 364.93 | 12.5 | 121.64
DOCKET/SBG/02-2026/00802 | SO/UR/02-2026/02987 | VINFAST SUBANG | PT KARYA BAJATAMA RAYA | K-300 NFA | 3 | 03-03-2026 00:00:00 | 28 | Silinder 15 x 30 cm | 100 | 03-03-2026 00:00:00 | 28 | Memenuhi | Tidak | KARYA BAJATAMA / SLAB PARKIRAN / K-300 NFA SL12 / 15:10 LATIF / TM 664 | C | 453.7 | 25.67 | 315.43 | 12.5 | 105.14
DOCKET/SBG/02-2026/00802 | SO/UR/02-2026/02987 | VINFAST SUBANG | PT KARYA BAJATAMA RAYA | K-300 NFA | 4 | 03-03-2026 00:00:00 | 28 | Silinder 15 x 30 cm | 100 | 03-03-2026 00:00:00 | 28 | Memenuhi | Tidak | KARYA BAJATAMA / SLAB PARKIRAN / K-300 NFA SL12 / 15:10 LATIF / TM 664 | C | 463.5 | 26.23 | 322.25 | 12.4 | 107.42
DOCKET/SBG/02-2026/00812 | SO/UR/02-2026/02987 | VINFAST SUBANG | PT KARYA BAJATAMA RAYA | K-300 NFA | 3 | 03-03-2026 00:00:00 | 28 | Silinder 15 x 30 cm | 100 | 03-03-2026 00:00:00 | 28 | Memenuhi | Tidak | KARYA BAJATAMA / SLAB PARKIRAN / K-300 NFA SL12 / 19:50 LATIF / TM 903 | B | 520.4 | 29.45 | 361.81 | 12.5 | 120.6
DOCKET/SBG/02-2026/00812 | SO/UR/02-2026/02987 | VINFAST SUBANG | PT KARYA BAJATAMA RAYA | K-300 NFA | 4 | 03-03-2026 00:00:00 | 28 | Silinder 15 x 30 cm | 100 | 03-03-2026 00:00:00 | 28 | Memenuhi | Tidak | KARYA BAJATAMA / SLAB PARKIRAN / K-300 NFA SL12 / 19:50 LATIF / TM 903 | C | 511.5 | 28.95 | 355.62 | 12.6 | 118.54
DOCKET/SBG/02-2026/00808 | SO/DIR2/DV2-1/01-2026/00332 | INFRASTRUKTUR SUBANG SMARTPOLITAN | PT. NUSA RAYA CIPTA TBK. | K-350 NFA | 3 | 03-03-2026 00:00:00 | 28 | Silinder 15 x 30 cm | 100 | 03-03-2026 00:00:00 | 28 | Memenuhi | Tidak | NRC / SAYAP D POND 2 / K-350 NFA SL13 / 17:50 RIPAL / TM 903 | B | 532 | 30.11 | 369.87 | 12.4 | 105.68
DOCKET/SBG/02-2026/00808 | SO/DIR2/DV2-1/01-2026/00332 | INFRASTRUKTUR SUBANG SMARTPOLITAN | PT. NUSA RAYA CIPTA TBK. | K-350 NFA | 4 | 03-03-2026 00:00:00 | 28 | Silinder 15 x 30 cm | 100 | 03-03-2026 00:00:00 | 28 | Memenuhi | Tidak | NRC / SAYAP D POND 2 / K-350 NFA SL13 / 17:50 RIPAL / TM 903 | C | 516 | 29.2 | 358.75 | 12.3 | 102.5
DOCKET/SBG/02-2026/00816 | SO/DIR2/DV2-1/01-2026/00332 | INFRASTRUKTUR SUBANG SMARTPOLITAN | PT. NUSA RAYA CIPTA TBK. | K-350 NFA | 3 | 03-03-2026 00:00:00 | 28 | Silinder 15 x 30 cm | 100 | 03-03-2026 00:00:00 | 28 | Memenuhi | Tidak | NRC / SAYAP D POND 2 / K-350 NFA SL13 / 20:35 RIPAL / TM 931 | C | 597.8 | 33.83 | 415.62 | 12.5 | 118.75
DOCKET/SBG/02-2026/00816 | SO/DIR2/DV2-1/01-2026/00332 | INFRASTRUKTUR SUBANG SMARTPOLITAN | PT. NUSA RAYA CIPTA TBK. | K-350 NFA | 4 | 03-03-2026 00:00:00 | 28 | Silinder 15 x 30 cm | 100 | 03-03-2026 00:00:00 | 28 | Memenuhi | Tidak | NRC / SAYAP D POND 2 / K-350 NFA SL13 / 20:35 RIPAL / TM 931 | A | 602.3 | 34.08 | 418.75 | 12.6 | 119.64
DOCKET/SBG/02-2026/00810 | SO/DIR2/DV2-1/01-2026/00334 | INFRASTRUKTUR SUBANG SMARTPOLITAN | PT. NUSA RAYA CIPTA TBK. | K-300 NFA | 3 | 03-03-2026 00:00:00 | 28 | Silinder 15 x 30 cm | 100 | 03-03-2026 00:00:00 | 28 | Memenuhi | Tidak | NRC / BOX / K-300 NFA SL13 / 16:40 RIPAL / TM 758 | B | 506.2 | 28.65 | 351.93 | 12.4 | 117.31
DOCKET/SBG/02-2026/00810 | SO/DIR2/DV2-1/01-2026/00334 | INFRASTRUKTUR SUBANG SMARTPOLITAN | PT. NUSA RAYA CIPTA TBK. | K-300 NFA | 4 | 03-03-2026 00:00:00 | 28 | Silinder 15 x 30 cm | 100 | 03-03-2026 00:00:00 | 28 | Memenuhi | Tidak | NRC / BOX / K-300 NFA SL13 / 16:40 RIPAL / TM 758 | D | 435 | 24.62 | 302.43 | 12.5 | 100.81
DOCKET/SBG/02-2026/00817 | SO/DIR2/DV2-4/10-2025/3259 | JALAN TOL AKSES PATIMBAN | PT. PEMBANGUNAN PERUMAHAN (PERSERO) TBK | Fc-30 NFA | 3 | 03-03-2026 00:00:00 | 28 | Silinder 15 x 30 cm | 100 | 03-03-2026 00:00:00 | 28 | Memenuhi | Tidak | PP - PATIMBAN / / Fc-30 NFA SL12 / 21:40 ERDI / TM 758 | B | 623.6 | 35.29 | 433.55 | 12.5 | 117.63
DOCKET/SBG/02-2026/00817 | SO/DIR2/DV2-4/10-2025/3259 | JALAN TOL AKSES PATIMBAN | PT. PEMBANGUNAN PERUMAHAN (PERSERO) TBK | Fc-30 NFA | 4 | 03-03-2026 00:00:00 | 28 | Silinder 15 x 30 cm | 100 | 03-03-2026 00:00:00 | 28 | Memenuhi | Tidak | PP - PATIMBAN / / Fc-30 NFA SL12 / 21:40 ERDI / TM 758 | A | 619.2 | 35.04 | 430.5 | 12.6 | 116.8
DOCKET/SBG/02-2026/00819 | SO/DIR2/DV2-4/10-2025/3259 | JALAN TOL AKSES PATIMBAN | PT. PEMBANGUNAN PERUMAHAN (PERSERO) TBK | Fc-30 NFA | 3 | 03-03-2026 00:00:00 | 28 | Silinder 15 x 30 cm | 100 | 03-03-2026 00:00:00 | 28 | Memenuhi | Tidak | PP - PATIMBAN / / Fc-30 NFA SL12 / 23:20 ERDI / TM 903 | C | 594.3 | 33.63 | 413.18 | 12.4 | 112.1
DOCKET/SBG/02-2026/00819 | SO/DIR2/DV2-4/10-2025/3259 | JALAN TOL AKSES PATIMBAN | PT. PEMBANGUNAN PERUMAHAN (PERSERO) TBK | Fc-30 NFA | 4 | 03-03-2026 00:00:00 | 28 | Silinder 15 x 30 cm | 100 | 03-03-2026 00:00:00 | 28 | Memenuhi | Tidak | PP - PATIMBAN / / Fc-30 NFA SL12 / 23:20 ERDI / TM 903 | C | 585.4 | 33.13 | 407 | 12.4 | 110.43
DOCKET/SBG/02-2026/00782 | SO/DIR2/DV2-4/02-2026/00310 | VINFAST INDONESIA FACTORY (RC PHASE 2) | PT. TATAMULIA NUSANTARA INDAH | K-400 NFA | 3 | 02-03-2026 00:00:00 | 28 | Silinder 15 x 30 cm | 100 | 03-03-2026 00:00:00 | 28 | Memenuhi | Tidak | TATA - VIF / SLAB PARKIRAN / K-400 NFA SL12 / 01:25 KHAERUL / TM 931 | C | 588.1 | 33.28 | 408.87 | 12.5 | 102.22
DOCKET/SBG/02-2026/00782 | SO/DIR2/DV2-4/02-2026/00310 | VINFAST INDONESIA FACTORY (RC PHASE 2) | PT. TATAMULIA NUSANTARA INDAH | K-400 NFA | 4 | 02-03-2026 00:00:00 | 28 | Silinder 15 x 30 cm | 100 | 03-03-2026 00:00:00 | 28 | Memenuhi | Tidak | TATA - VIF / SLAB PARKIRAN / K-400 NFA SL12 / 01:25 KHAERUL / TM 931 | C | 603.2 | 34.14 | 419.37 | 12.4 | 104.84
DOCKET/SBG/02-2026/00785 | SO/DIR2/DV2-4/02-2026/00310 | VINFAST INDONESIA FACTORY (RC PHASE 2) | PT. TATAMULIA NUSANTARA INDAH | K-400 NFA | 3 | 02-03-2026 00:00:00 | 28 | Silinder 15 x 30 cm | 100 | 03-03-2026 00:00:00 | 28 | Memenuhi | Tidak | TATA - VIF / SLAB PARKIRAN / K-400 NFA SL12 / 03:00 KHAERUL / TM 758 | B | 670.8 | 37.96 | 466.37 | 12.3 | 116.59
DOCKET/SBG/02-2026/00785 | SO/DIR2/DV2-4/02-2026/00310 | VINFAST INDONESIA FACTORY (RC PHASE 2) | PT. TATAMULIA NUSANTARA INDAH | K-400 NFA | 4 | 02-03-2026 00:00:00 | 28 | Silinder 15 x 30 cm | 100 | 03-03-2026 00:00:00 | 28 | Memenuhi | Tidak | TATA - VIF / SLAB PARKIRAN / K-400 NFA SL12 / 03:00 KHAERUL / TM 758 | A | 656.6 | 37.16 | 456.5 | 12.5 | 114.13
DOCKET/SBG/02-2026/00788 | SO/DIR2/DV2-4/02-2026/00310 | VINFAST INDONESIA FACTORY (RC PHASE 2) | PT. TATAMULIA NUSANTARA INDAH | K-400 NFA | 3 | 02-03-2026 00:00:00 | 28 | Silinder 15 x 30 cm | 100 | 03-03-2026 00:00:00 | 28 | Memenuhi | Tidak | TATA - VIF / SLAB PARKIRAN / K-400 NFA SL12 / 04:40 KHAERUL / TM 799 | D | 578.3 | 32.73 | 402.06 | 12.4 | 100.52
DOCKET/SBG/02-2026/00788 | SO/DIR2/DV2-4/02-2026/00310 | VINFAST INDONESIA FACTORY (RC PHASE 2) | PT. TATAMULIA NUSANTARA INDAH | K-400 NFA | 4 | 02-03-2026 00:00:00 | 28 | Silinder 15 x 30 cm | 100 | 03-03-2026 00:00:00 | 28 | Memenuhi | Tidak | TATA - VIF / SLAB PARKIRAN / K-400 NFA SL12 / 04:40 KHAERUL / TM 799 | D | 605.8 | 34.28 | 421.18 | 12.5 | 105.3
DOCKET/SBG/02-2026/00792 | SO/DIR2/DV2-4/02-2026/00310 | VINFAST INDONESIA FACTORY (RC PHASE 2) | PT. TATAMULIA NUSANTARA INDAH | K-400 NFA | 3 | 03-03-2026 00:00:00 | 28 | Silinder 15 x 30 cm | 100 | 03-03-2026 00:00:00 | 28 | Memenuhi | Tidak | TATA - VIF / SLAB PARKIRAN / K-400 NFA SL12 / 08:40 RIYAN / TM 560 | B | 662.8 | 37.51 | 460.81 | 12.5 | 115.2
DOCKET/SBG/02-2026/00792 | SO/DIR2/DV2-4/02-2026/00310 | VINFAST INDONESIA FACTORY (RC PHASE 2) | PT. TATAMULIA NUSANTARA INDAH | K-400 NFA | 4 | 03-03-2026 00:00:00 | 28 | Silinder 15 x 30 cm | 100 | 03-03-2026 00:00:00 | 28 | Memenuhi | Tidak | TATA - VIF / SLAB PARKIRAN / K-400 NFA SL12 / 08:40 RIYAN / TM 560 | C | 647.7 | 36.65 | 450.31 | 12.5 | 112.58
DOCKET/SBG/02-2026/00795 | SO/DIR2/DV2-4/02-2026/00310 | VINFAST INDONESIA FACTORY (RC PHASE 2) | PT. TATAMULIA NUSANTARA INDAH | K-400 NFA | 3 | 03-03-2026 00:00:00 | 28 | Silinder 15 x 30 cm | 100 | 03-03-2026 00:00:00 | 28 | Memenuhi | Tidak | TATA - VIF / SLAB PARKIRAN / K-400 NFA SL12 / 09:55 RIYAN / TM 811 | B | 585.4 | 33.13 | 407 | 12.4 | 101.75
DOCKET/SBG/02-2026/00795 | SO/DIR2/DV2-4/02-2026/00310 | VINFAST INDONESIA FACTORY (RC PHASE 2) | PT. TATAMULIA NUSANTARA INDAH | K-400 NFA | 4 | 03-03-2026 00:00:00 | 28 | Silinder 15 x 30 cm | 100 | 03-03-2026 00:00:00 | 28 | Memenuhi | Tidak | TATA - VIF / SLAB PARKIRAN / K-400 NFA SL12 / 09:55 RIYAN / TM 811 | C | 596.9 | 33.78 | 414.99 | 12.3 | 103.75
DOCKET/SBG/02-2026/00821 | SO/DIR2/DV2-4/02-2026/00310 | VINFAST INDONESIA FACTORY (RC PHASE 2) | PT. TATAMULIA NUSANTARA INDAH | K-400 NFA | 3 | 03-03-2026 00:00:00 | 28 | Silinder 15 x 30 cm | 100 | 03-03-2026 00:00:00 | 28 | Memenuhi | Tidak | TATA - VIF / SLAB PARKIRAN / K-400 NFA SL12 / 23:45 LATIF / TM 664 | B | 653 | 36.95 | 453.99 | 12.3 | 113.5
DOCKET/SBG/02-2026/00821 | SO/DIR2/DV2-4/02-2026/00310 | VINFAST INDONESIA FACTORY (RC PHASE 2) | PT. TATAMULIA NUSANTARA INDAH | K-400 NFA | 4 | 03-03-2026 00:00:00 | 28 | Silinder 15 x 30 cm | 100 | 03-03-2026 00:00:00 | 28 | Memenuhi | Tidak | TATA - VIF / SLAB PARKIRAN / K-400 NFA SL12 / 23:45 LATIF / TM 664 | B | 677.9 | 38.36 | 471.31 | 12.6 | 117.83
DOCKET/SBG/02-2026/00805 | SO/DIR2/DV2-4/02-2026/00310 | VINFAST INDONESIA FACTORY (RC PHASE 2) | PT. TATAMULIA NUSANTARA INDAH | K-400 NFA | 3 | 03-03-2026 00:00:00 | 28 | Silinder 15 x 30 cm | 100 | 03-03-2026 00:00:00 | 28 | Tidak_Memenuhi | Tidak | TATA - VIF / SLAB PARKIRAN / K-400 NFA SL12 / 16:05 RIYAN / TM 811 | C | 571.2 | 32.32 | 397.12 | 12.4 | 99.28
DOCKET/SBG/02-2026/00805 | SO/DIR2/DV2-4/02-2026/00310 | VINFAST INDONESIA FACTORY (RC PHASE 2) | PT. TATAMULIA NUSANTARA INDAH | K-400 NFA | 4 | 03-03-2026 00:00:00 | 28 | Silinder 15 x 30 cm | 100 | 03-03-2026 00:00:00 | 28 | Memenuhi | Tidak | TATA - VIF / SLAB PARKIRAN / K-400 NFA SL12 / 16:05 RIYAN / TM 811 | B | 593.4 | 33.58 | 412.56 | 12.3 | 103.14
DOCKET/SBG/02-2026/00826 | SO/UR/02-2026/02987 | VINFAST SUBANG | PT KARYA BAJATAMA RAYA | K-300 NFA | 3 | 03-03-2026 00:00:00 | 28 | Silinder 15 x 30 cm | 100 | 03-03-2026 00:00:00 | 27 | Memenuhi | Tidak | KARYA BAJATAMA / SLAB / K-300 NFA SL12 / 04:10 DIKI / TM 744 | B | 540 | 30.56 | 375.43 | 12.4 | 125.14
DOCKET/SBG/02-2026/00826 | SO/UR/02-2026/02987 | VINFAST SUBANG | PT KARYA BAJATAMA RAYA | K-300 NFA | 4 | 03-03-2026 00:00:00 | 28 | Silinder 15 x 30 cm | 100 | 03-03-2026 00:00:00 | 27 | Memenuhi | Tidak | KARYA BAJATAMA / SLAB / K-300 NFA SL12 / 04:10 DIKI / TM 744 | C | 461.7 | 26.13 | 320.99 | 12.5 | 107
DOCKET/SBG/02-2026/00830 | SO/UR/02-2026/02987 | VINFAST SUBANG | PT KARYA BAJATAMA RAYA | K-300 NFA | 3 | 03-03-2026 00:00:00 | 28 | Silinder 15 x 30 cm | 100 | 03-03-2026 00:00:00 | 27 | Memenuhi | Tidak | KARYA BAJATAMA / SLAB / K-300 NFA SL13 / 05:45 DIKI / TM 903 | A | 481.3 | 27.24 | 334.62 | 12.3 | 111.54
DOCKET/SBG/02-2026/00830 | SO/UR/02-2026/02987 | VINFAST SUBANG | PT KARYA BAJATAMA RAYA | K-300 NFA | 4 | 03-03-2026 00:00:00 | 28 | Silinder 15 x 30 cm | 100 | 03-03-2026 00:00:00 | 27 | Memenuhi | Tidak | KARYA BAJATAMA / SLAB / K-300 NFA SL13 / 05:45 DIKI / TM 903 | C | 455.5 | 25.78 | 316.68 | 12.3 | 105.56
DOCKET/SBG/02-2026/00838 | SO/DIR2/DV2-1/01-2026/00332 | INFRASTRUKTUR SUBANG SMARTPOLITAN | PT. NUSA RAYA CIPTA TBK. | K-350 NFA | 3 | 04-03-2026 00:00:00 | 28 | Silinder 15 x 30 cm | 100 | 04-03-2026 00:00:00 | 28 | Memenuhi | Tidak | NRC / DINDING U-DITCCH / K-350 NFA SL12 / 16:35 RIPAL / TM 811 | B | 532.9 | 30.16 | 370.5 | 12.5 | 105.86
DOCKET/SBG/02-2026/00838 | SO/DIR2/DV2-1/01-2026/00332 | INFRASTRUKTUR SUBANG SMARTPOLITAN | PT. NUSA RAYA CIPTA TBK. | K-350 NFA | 4 | 04-03-2026 00:00:00 | 28 | Silinder 15 x 30 cm | 100 | 04-03-2026 00:00:00 | 28 | Memenuhi | Tidak | NRC / DINDING U-DITCCH / K-350 NFA SL12 / 16:35 RIPAL / TM 811 | C | 522.2 | 29.55 | 363.06 | 12.4 | 103.73
DOCKET/SBG/02-2026/00828 | SO/DIR2/DV2-4/10-2025/3259 | JALAN TOL AKSES PATIMBAN | PT. PEMBANGUNAN PERUMAHAN (PERSERO) TBK | Fc-30 NFA | 3 | 03-03-2026 00:00:00 | 28 | Silinder 15 x 30 cm | 100 | 03-03-2026 00:00:00 | 27 | Memenuhi | Tidak | PP - PATIMBAN / PILECAP / Fc-30 NFA SL12 / 05:20 DIKI / TM 664 | A | 636.1 | 36 | 442.24 | 12.4 | 120
DOCKET/SBG/02-2026/00828 | SO/DIR2/DV2-4/10-2025/3259 | JALAN TOL AKSES PATIMBAN | PT. PEMBANGUNAN PERUMAHAN (PERSERO) TBK | Fc-30 NFA | 4 | 03-03-2026 00:00:00 | 28 | Silinder 15 x 30 cm | 100 | 03-03-2026 00:00:00 | 27 | Memenuhi | Tidak | PP - PATIMBAN / PILECAP / Fc-30 NFA SL12 / 05:20 DIKI / TM 664 | B | 640.5 | 36.25 | 445.3 | 12.3 | 120.83
DOCKET/SBG/02-2026/00831 | SO/DIR2/DV2-4/10-2025/3259 | JALAN TOL AKSES PATIMBAN | PT. PEMBANGUNAN PERUMAHAN (PERSERO) TBK | Fc-30 NFA | 3 | 04-03-2026 00:00:00 | 28 | Silinder 15 x 30 cm | 100 | 04-03-2026 00:00:00 | 28 | Memenuhi | Tidak | PP - PATIMBAN / PILECAP / Fc-30 NFA SL12 / 09:45 RIPAL / TM 560 | C | 535.6 | 30.31 | 372.37 | 12.3 | 101.03
DOCKET/SBG/02-2026/00831 | SO/DIR2/DV2-4/10-2025/3259 | JALAN TOL AKSES PATIMBAN | PT. PEMBANGUNAN PERUMAHAN (PERSERO) TBK | Fc-30 NFA | 4 | 04-03-2026 00:00:00 | 28 | Silinder 15 x 30 cm | 100 | 04-03-2026 00:00:00 | 28 | Memenuhi | Tidak | PP - PATIMBAN / PILECAP / Fc-30 NFA SL12 / 09:45 RIPAL / TM 560 | B | 563.1 | 31.87 | 391.49 | 12.5 | 106.23
DOCKET/SBG/02-2026/00835 | SO/DIR2/DV2-4/10-2025/3259 | JALAN TOL AKSES PATIMBAN | PT. PEMBANGUNAN PERUMAHAN (PERSERO) TBK | Fc-30 NFA | 3 | 04-03-2026 00:00:00 | 28 | Silinder 15 x 30 cm | 100 | 04-03-2026 00:00:00 | 28 | Memenuhi | Tidak | PP - PATIMBAN / PILECAP / Fc-30 NFA SL13 / 11:50 RIPAL / TM 903 | C | 637 | 36.05 | 442.87 | 12.4 | 120.17
DOCKET/SBG/02-2026/00835 | SO/DIR2/DV2-4/10-2025/3259 | JALAN TOL AKSES PATIMBAN | PT. PEMBANGUNAN PERUMAHAN (PERSERO) TBK | Fc-30 NFA | 4 | 04-03-2026 00:00:00 | 28 | Silinder 15 x 30 cm | 100 | 04-03-2026 00:00:00 | 28 | Memenuhi | Tidak | PP - PATIMBAN / PILECAP / Fc-30 NFA SL13 / 11:50 RIPAL / TM 903 | C | 627.2 | 35.49 | 436.06 | 12.5 | 118.3
DOCKET/SBG/02-2026/00837 | SO/DIR2/DV2-4/10-2025/3259 | JALAN TOL AKSES PATIMBAN | PT. PEMBANGUNAN PERUMAHAN (PERSERO) TBK | Fc-30 NFA | 3 | 04-03-2026 00:00:00 | 28 | Silinder 15 x 30 cm | 100 | 04-03-2026 00:00:00 | 28 | Memenuhi | Tidak | PP - PATIMBAN / PILECAP / Fc-30 NFA SL12 / 13:15 RIPAL / TM 601 | C | 552.5 | 31.27 | 384.12 | 12.4 | 104.23
DOCKET/SBG/02-2026/00837 | SO/DIR2/DV2-4/10-2025/3259 | JALAN TOL AKSES PATIMBAN | PT. PEMBANGUNAN PERUMAHAN (PERSERO) TBK | Fc-30 NFA | 4 | 04-03-2026 00:00:00 | 28 | Silinder 15 x 30 cm | 100 | 04-03-2026 00:00:00 | 28 | Memenuhi | Tidak | PP - PATIMBAN / PILECAP / Fc-30 NFA SL12 / 13:15 RIPAL / TM 601 | C | 531.1 | 30.05 | 369.24 | 12.3 | 100.17
DOCKET/SBG/02-2026/00840 | SO/DIR2/DV2-4/10-2025/3259 | JALAN TOL AKSES PATIMBAN | PT. PEMBANGUNAN PERUMAHAN (PERSERO) TBK | Fc-30 NFA | 3 | 04-03-2026 00:00:00 | 28 | Silinder 15 x 30 cm | 100 | 04-03-2026 00:00:00 | 28 | Memenuhi | Tidak | PP - PATIMBAN / PILECAP / Fc-30 NFA SL13 / 19:05 RIPAL / TM 825 | C | 637 | 36.05 | 442.87 | 12.6 | 120.17
DOCKET/SBG/02-2026/00840 | SO/DIR2/DV2-4/10-2025/3259 | JALAN TOL AKSES PATIMBAN | PT. PEMBANGUNAN PERUMAHAN (PERSERO) TBK | Fc-30 NFA | 4 | 04-03-2026 00:00:00 | 28 | Silinder 15 x 30 cm | 100 | 04-03-2026 00:00:00 | 28 | Memenuhi | Tidak | PP - PATIMBAN / PILECAP / Fc-30 NFA SL13 / 19:05 RIPAL / TM 825 | B | 630.8 | 35.7 | 438.56 | 12.5 | 119
DOCKET/SBG/02-2026/00845 | SO/UR/02-2026/03417 | VINFAST SUBANG | PT KARYA BAJATAMA RAYA | K-300 NFA | 3 | 05-03-2026 00:00:00 | 28 | Silinder 15 x 30 cm | 100 | 05-03-2026 00:00:00 | 28 | Memenuhi | Tidak | KARYA BAJATAMA / SLAB PARKIRAN / K-300 NFA SL12.5 / 10:10 RIYAN / TM 825 | C | 531.1 | 30.05 | 369.24 | 12.5 | 123.08
DOCKET/SBG/02-2026/00845 | SO/UR/02-2026/03417 | VINFAST SUBANG | PT KARYA BAJATAMA RAYA | K-300 NFA | 4 | 05-03-2026 00:00:00 | 28 | Silinder 15 x 30 cm | 100 | 05-03-2026 00:00:00 | 28 | Memenuhi | Tidak | KARYA BAJATAMA / SLAB PARKIRAN / K-300 NFA SL12.5 / 10:10 RIYAN / TM 825 | B | 521.3 | 29.5 | 362.43 | 12.4 | 120.81
DOCKET/SBG/02-2026/00848 | SO/UR/02-2026/03417 | VINFAST SUBANG | PT KARYA BAJATAMA RAYA | K-300 NFA | 3 | 05-03-2026 00:00:00 | 28 | Silinder 15 x 30 cm | 100 | 05-03-2026 00:00:00 | 28 | Memenuhi | Tidak | KARYA BAJATAMA / SLAB PARKIRAN / K-300 NFA SL12 / 11:00 RIYAN / TM 560 | C | 458.2 | 25.93 | 318.56 | 12.4 | 106.19
DOCKET/SBG/02-2026/00848 | SO/UR/02-2026/03417 | VINFAST SUBANG | PT KARYA BAJATAMA RAYA | K-300 NFA | 4 | 05-03-2026 00:00:00 | 28 | Silinder 15 x 30 cm | 100 | 05-03-2026 00:00:00 | 28 | Memenuhi | Tidak | KARYA BAJATAMA / SLAB PARKIRAN / K-300 NFA SL12 / 11:00 RIYAN / TM 560 | C | 462.6 | 26.18 | 321.62 | 12.3 | 107.21
DOCKET/SBG/02-2026/00851 | SO/UR/02-2026/03417 | VINFAST SUBANG | PT KARYA BAJATAMA RAYA | K-300 NFA | 3 | 05-03-2026 00:00:00 | 28 | Silinder 15 x 30 cm | 100 | 05-03-2026 00:00:00 | 28 | Memenuhi | Tidak | KARYA BAJATAMA / SLAB PARKIRAN / K-300 NFA SL12 / 14:10 RIYAN / TM 825 | B | 556 | 31.46 | 386.56 | 12.3 | 128.85
DOCKET/SBG/02-2026/00851 | SO/UR/02-2026/03417 | VINFAST SUBANG | PT KARYA BAJATAMA RAYA | K-300 NFA | 4 | 05-03-2026 00:00:00 | 28 | Silinder 15 x 30 cm | 100 | 05-03-2026 00:00:00 | 28 | Memenuhi | Tidak | KARYA BAJATAMA / SLAB PARKIRAN / K-300 NFA SL12 / 14:10 RIYAN / TM 825 | B | 537.3 | 30.41 | 373.55 | 12.3 | 124.52
DOCKET/SBG/02-2026/00854 | SO/UR/02-2026/03417 | VINFAST SUBANG | PT KARYA BAJATAMA RAYA | K-300 NFA | 3 | 05-03-2026 00:00:00 | 28 | Silinder 15 x 30 cm | 100 | 05-03-2026 00:00:00 | 28 | Memenuhi | Tidak | KARYA BAJATAMA / SLAB PARKIRAN / K-300 NFA SL13 / 16:20 RIYAN / TM 903 | C | 479.5 | 27.13 | 333.37 | 12.4 | 111.12
DOCKET/SBG/02-2026/00854 | SO/UR/02-2026/03417 | VINFAST SUBANG | PT KARYA BAJATAMA RAYA | K-300 NFA | 4 | 05-03-2026 00:00:00 | 28 | Silinder 15 x 30 cm | 100 | 05-03-2026 00:00:00 | 28 | Memenuhi | Tidak | KARYA BAJATAMA / SLAB PARKIRAN / K-300 NFA SL13 / 16:20 RIYAN / TM 903 | C | 470.6 | 26.63 | 327.18 | 12.4 | 109.06
DOCKET/SBG/02-2026/00860 | SO/UR/02-2026/03417 | VINFAST SUBANG | PT KARYA BAJATAMA RAYA | K-300 NFA | 3 | 05-03-2026 00:00:00 | 28 | Silinder 15 x 30 cm | 100 | 05-03-2026 00:00:00 | 28 | Memenuhi | Tidak | KARYA BAJATAMA / SLAB PARKIRAN / K-300 NFA SL12 / 20:45 ABDUL / TM 601 | C | 539.1 | 30.51 | 374.81 | 12.4 | 124.94
DOCKET/SBG/02-2026/00860 | SO/UR/02-2026/03417 | VINFAST SUBANG | PT KARYA BAJATAMA RAYA | K-300 NFA | 4 | 05-03-2026 00:00:00 | 28 | Silinder 15 x 30 cm | 100 | 05-03-2026 00:00:00 | 28 | Memenuhi | Tidak | KARYA BAJATAMA / SLAB PARKIRAN / K-300 NFA SL12 / 20:45 ABDUL / TM 601 | C | 545.3 | 30.86 | 379.12 | 12.3 | 126.37
DOCKET/SBG/02-2026/00865 | SO/UR/02-2026/02987 | VINFAST SUBANG | PT KARYA BAJATAMA RAYA | K-300 NFA | 3 | 05-03-2026 00:00:00 | 28 | Silinder 15 x 30 cm | 100 | 05-03-2026 00:00:00 | 28 | Memenuhi | Tidak | KARYA BAJATAMA / SLAB PARKIRAN / K-300 NFA SL13 / 22:35 ABDUL / TM 902 | D | 496.4 | 28.09 | 345.12 | 12.6 | 115.04
DOCKET/SBG/02-2026/00865 | SO/UR/02-2026/02987 | VINFAST SUBANG | PT KARYA BAJATAMA RAYA | K-300 NFA | 4 | 05-03-2026 00:00:00 | 28 | Silinder 15 x 30 cm | 100 | 05-03-2026 00:00:00 | 28 | Memenuhi | Tidak | KARYA BAJATAMA / SLAB PARKIRAN / K-300 NFA SL13 / 22:35 ABDUL / TM 902 | B | 480.4 | 27.19 | 334 | 12.3 | 111.33
DOCKET/SBG/02-2026/00857 | SO/DIR2/DV2-1/01-2026/00334 | INFRASTRUKTUR SUBANG SMARTPOLITAN | PT. NUSA RAYA CIPTA TBK. | K-300 NFA | 3 | 05-03-2026 00:00:00 | 28 | Silinder 15 x 30 cm | 100 | 05-03-2026 00:00:00 | 28 | Memenuhi | Tidak | NRC / TOP SLAB / K-300 NFA SL13 / 15:50 ERDI / TM 560 | B | 527.6 | 29.86 | 366.81 | 12.5 | 122.27
DOCKET/SBG/02-2026/00857 | SO/DIR2/DV2-1/01-2026/00334 | INFRASTRUKTUR SUBANG SMARTPOLITAN | PT. NUSA RAYA CIPTA TBK. | K-300 NFA | 4 | 05-03-2026 00:00:00 | 28 | Silinder 15 x 30 cm | 100 | 05-03-2026 00:00:00 | 28 | Memenuhi | Tidak | NRC / TOP SLAB / K-300 NFA SL13 / 15:50 ERDI / TM 560 | C | 528.4 | 29.9 | 367.37 | 12.5 | 122.46
DOCKET/SBG/02-2026/00858 | SO/DIR2/DV2-1/02-2026/00474 | INFRASTRUKTUR SUBANG SMARTPOLITAN | PT. NUSA RAYA CIPTA TBK. | K-350 NFA | 3 | 05-03-2026 00:00:00 | 28 | Silinder 15 x 30 cm | 100 | 05-03-2026 00:00:00 | 28 | Memenuhi | Tidak | NRC / DINDING U-DITCH / K-350 NFA SL13 / 16:20 ERDI / TM 825 | B | 587.2 | 33.23 | 408.25 | 12.6 | 116.64
DOCKET/SBG/02-2026/00858 | SO/DIR2/DV2-1/02-2026/00474 | INFRASTRUKTUR SUBANG SMARTPOLITAN | PT. NUSA RAYA CIPTA TBK. | K-350 NFA | 4 | 05-03-2026 00:00:00 | 28 | Silinder 15 x 30 cm | 100 | 05-03-2026 00:00:00 | 28 | Memenuhi | Tidak | NRC / DINDING U-DITCH / K-350 NFA SL13 / 16:20 ERDI / TM 825 | B | 606.7 | 34.33 | 421.8 | 12.5 | 120.51
DOCKET/SBG/02-2026/00878 | SO/DIR2/DV2-1/02-2026/00474 | INFRASTRUKTUR SUBANG SMARTPOLITAN | PT. NUSA RAYA CIPTA TBK. | K-350 NFA | 3 | 06-03-2026 00:00:00 | 28 | Silinder 15 x 30 cm | 100 | 06-03-2026 00:00:00 | 28 | Memenuhi | Tidak | NRC / DINDING U-DITCH / K-350 NFA SL13 / 14:40 RIPAL / TM 811 | C | 541.8 | 30.66 | 376.68 | 12.5 | 107.62
DOCKET/SBG/02-2026/00878 | SO/DIR2/DV2-1/02-2026/00474 | INFRASTRUKTUR SUBANG SMARTPOLITAN | PT. NUSA RAYA CIPTA TBK. | K-350 NFA | 4 | 06-03-2026 00:00:00 | 28 | Silinder 15 x 30 cm | 100 | 06-03-2026 00:00:00 | 28 | Memenuhi | Tidak | NRC / DINDING U-DITCH / K-350 NFA SL13 / 14:40 RIPAL / TM 811 | B | 539.1 | 30.51 | 374.81 | 12.6 | 107.09
DOCKET/SBG/02-2026/00886 | SO/DIR2/DV2-1/02-2026/00474 | INFRASTRUKTUR SUBANG SMARTPOLITAN | PT. NUSA RAYA CIPTA TBK. | K-350 NFA | 3 | 06-03-2026 00:00:00 | 28 | Silinder 15 x 30 cm | 100 | 06-03-2026 00:00:00 | 28 | Memenuhi | Tidak | NRC / BOX VALVE / K-350 NFA SL12 / 17:05 RIPAL / TM 601 | B | 592.5 | 33.53 | 411.93 | 12.5 | 117.69
DOCKET/SBG/02-2026/00886 | SO/DIR2/DV2-1/02-2026/00474 | INFRASTRUKTUR SUBANG SMARTPOLITAN | PT. NUSA RAYA CIPTA TBK. | K-350 NFA | 4 | 06-03-2026 00:00:00 | 28 | Silinder 15 x 30 cm | 100 | 06-03-2026 00:00:00 | 28 | Memenuhi | Tidak | NRC / BOX VALVE / K-350 NFA SL12 / 17:05 RIPAL / TM 601 | C | 582.7 | 32.97 | 405.12 | 12.4 | 115.75
DOCKET/SBG/02-2026/00881 | SO/DIR2/DV2-4/10-2025/3259 | JALAN TOL AKSES PATIMBAN | PT. PEMBANGUNAN PERUMAHAN (PERSERO) TBK | Fc-30 NFA | 3 | 06-03-2026 00:00:00 | 28 | Silinder 15 x 30 cm | 100 | 06-03-2026 00:00:00 | 28 | Memenuhi | Tidak | PP - PATIMBAN / CAPPING BEAM / Fc-30 NFA SL12 / 17:20 ERDI / TM 783 | C | 541.8 | 30.66 | 376.68 | 12.3 | 102.2
DOCKET/SBG/02-2026/00881 | SO/DIR2/DV2-4/10-2025/3259 | JALAN TOL AKSES PATIMBAN | PT. PEMBANGUNAN PERUMAHAN (PERSERO) TBK | Fc-30 NFA | 4 | 06-03-2026 00:00:00 | 28 | Silinder 15 x 30 cm | 100 | 06-03-2026 00:00:00 | 28 | Memenuhi | Tidak | PP - PATIMBAN / CAPPING BEAM / Fc-30 NFA SL12 / 17:20 ERDI / TM 783 | B | 563.1 | 31.87 | 391.49 | 12.3 | 106.23
DOCKET/SBG/02-2026/00883 | SO/DIR2/DV2-4/10-2025/3259 | JALAN TOL AKSES PATIMBAN | PT. PEMBANGUNAN PERUMAHAN (PERSERO) TBK | Fc-30 NFA | 3 | 06-03-2026 00:00:00 | 28 | Silinder 15 x 30 cm | 100 | 06-03-2026 00:00:00 | 28 | Memenuhi | Tidak | PP - PATIMBAN / CAPPING BEAM / Fc-30 NFA SL12 / 17:30 ERDI / TM 903 | C | 649.5 | 36.76 | 451.56 | 12.3 | 122.53
DOCKET/SBG/02-2026/00883 | SO/DIR2/DV2-4/10-2025/3259 | JALAN TOL AKSES PATIMBAN | PT. PEMBANGUNAN PERUMAHAN (PERSERO) TBK | Fc-30 NFA | 4 | 06-03-2026 00:00:00 | 28 | Silinder 15 x 30 cm | 100 | 06-03-2026 00:00:00 | 28 | Memenuhi | Tidak | PP - PATIMBAN / CAPPING BEAM / Fc-30 NFA SL12 / 17:30 ERDI / TM 903 | C | 629.9 | 35.65 | 437.93 | 12.6 | 118.83
DOCKET/SBG/02-2026/00885 | SO/DIR2/DV2-4/10-2025/3259 | JALAN TOL AKSES PATIMBAN | PT. PEMBANGUNAN PERUMAHAN (PERSERO) TBK | Fc-30 NFA | 3 | 06-03-2026 00:00:00 | 28 | Silinder 15 x 30 cm | 100 | 06-03-2026 00:00:00 | 28 | Memenuhi | Tidak | PP - PATIMBAN / CAPPING BEAM / Fc-30 NFA SL12.5 / 18:20 ERDI / TM 902 | B | 564 | 31.92 | 392.12 | 12.3 | 106.4
DOCKET/SBG/02-2026/00885 | SO/DIR2/DV2-4/10-2025/3259 | JALAN TOL AKSES PATIMBAN | PT. PEMBANGUNAN PERUMAHAN (PERSERO) TBK | Fc-30 NFA | 4 | 06-03-2026 00:00:00 | 28 | Silinder 15 x 30 cm | 100 | 06-03-2026 00:00:00 | 28 | Memenuhi | Tidak | PP - PATIMBAN / CAPPING BEAM / Fc-30 NFA SL12.5 / 18:20 ERDI / TM 902 | C | 551.6 | 31.21 | 383.5 | 12.5 | 104.03
DOCKET/SBG/02-2026/00889 | SO/DIR2/DV2-4/10-2025/3259 | JALAN TOL AKSES PATIMBAN | PT. PEMBANGUNAN PERUMAHAN (PERSERO) TBK | Fc-30 NFA | 3 | 06-03-2026 00:00:00 | 28 | Silinder 15 x 30 cm | 100 | 06-03-2026 00:00:00 | 28 | Memenuhi | Tidak | PP - PATIMBAN / DINDING AW2 THP 1 / Fc-30 NFA SL12 / 23:40 ERDI / TM 811 | A | 645.9 | 36.55 | 449.06 | 12.4 | 121.83
DOCKET/SBG/02-2026/00889 | SO/DIR2/DV2-4/10-2025/3259 | JALAN TOL AKSES PATIMBAN | PT. PEMBANGUNAN PERUMAHAN (PERSERO) TBK | Fc-30 NFA | 4 | 06-03-2026 00:00:00 | 28 | Silinder 15 x 30 cm | 100 | 06-03-2026 00:00:00 | 28 | Memenuhi | Tidak | PP - PATIMBAN / DINDING AW2 THP 1 / Fc-30 NFA SL12 / 23:40 ERDI / TM 811 | C | 637.9 | 36.1 | 443.5 | 12.4 | 120.33
DOCKET/SBG/02-2026/00891 | SO/DIR2/DV2-4/10-2025/3259 | JALAN TOL AKSES PATIMBAN | PT. PEMBANGUNAN PERUMAHAN (PERSERO) TBK | Fc-30 NFA | 3 | 06-03-2026 00:00:00 | 28 | Silinder 15 x 30 cm | 100 | 06-03-2026 00:00:00 | 28 | Memenuhi | Tidak | PP - PATIMBAN / DINDING AW2 THP 1 / Fc-30 NFA SL12 / 23:55 ERDI / TM 783 | C | 554.2 | 31.36 | 385.3 | 12.3 | 104.53
DOCKET/SBG/02-2026/00891 | SO/DIR2/DV2-4/10-2025/3259 | JALAN TOL AKSES PATIMBAN | PT. PEMBANGUNAN PERUMAHAN (PERSERO) TBK | Fc-30 NFA | 4 | 06-03-2026 00:00:00 | 28 | Silinder 15 x 30 cm | 100 | 06-03-2026 00:00:00 | 28 | Memenuhi | Tidak | PP - PATIMBAN / DINDING AW2 THP 1 / Fc-30 NFA SL12 / 23:55 ERDI / TM 783 | D | 539.1 | 30.51 | 374.81 | 12.3 | 101.7
DOCKET/SBG/02-2026/00880 | SO/DIR2/DV2-4/01-2026/00276 | Patimban Access Toll Road P02 (JOI 60%) | WASKITA - ABIPRAYA JO | Class B-1 NFA | 3 | 06-03-2026 00:00:00 | 28 | Silinder 15 x 30 cm | 100 | 06-03-2026 00:00:00 | 28 | Memenuhi | Tidak | WASKITA - ABP / TIANG PAGAR / Class B-1 NFA SL13 / 16:40 RIYAN / TM 825 | B | 633.4 | 35.84 | 440.37 | 12.4 | 44037
DOCKET/SBG/02-2026/00880 | SO/DIR2/DV2-4/01-2026/00276 | Patimban Access Toll Road P02 (JOI 60%) | WASKITA - ABIPRAYA JO | Class B-1 NFA | 4 | 06-03-2026 00:00:00 | 28 | Silinder 15 x 30 cm | 100 | 06-03-2026 00:00:00 | 28 | Memenuhi | Tidak | WASKITA - ABP / TIANG PAGAR / Class B-1 NFA SL13 / 16:40 RIYAN / TM 825 | C | 618.3 | 34.99 | 429.87 | 12.6 | 42987
DOCKET/SBG/02-2026/00898 | SO/UR/02-2026/03677 | VINFAST SUBANG | PT KARYA BAJATAMA RAYA | K-300 NFA | 3 | 07-03-2026 00:00:00 | 28 | Silinder 15 x 30 cm | 100 | 07-03-2026 00:00:00 | 28 | Memenuhi | Tidak | KARYA BAJATAMA / SLAB PARKIRAN / K-300 NFA SL13 / 10:40 DIKI / TM 931 | C | 454.6 | 25.73 | 316.06 | 12.3 | 105.35
DOCKET/SBG/02-2026/00898 | SO/UR/02-2026/03677 | VINFAST SUBANG | PT KARYA BAJATAMA RAYA | K-300 NFA | 4 | 07-03-2026 00:00:00 | 28 | Silinder 15 x 30 cm | 100 | 07-03-2026 00:00:00 | 28 | Memenuhi | Tidak | KARYA BAJATAMA / SLAB PARKIRAN / K-300 NFA SL13 / 10:40 DIKI / TM 931 | D | 442.1 | 25.02 | 307.37 | 12.5 | 102.46
DOCKET/SBG/02-2026/00901 | SO/UR/02-2026/03677 | VINFAST SUBANG | PT KARYA BAJATAMA RAYA | K-300 NFA | 3 | 07-03-2026 00:00:00 | 28 | Silinder 15 x 30 cm | 100 | 07-03-2026 00:00:00 | 28 | Memenuhi | Tidak | KARYA BAJATAMA / SLAB PARKIRAN / K-300 NFA SL12 / 11:15 DIKI / TM 811 | C | 519.5 | 29.4 | 361.18 | 12.3 | 120.39
DOCKET/SBG/02-2026/00901 | SO/UR/02-2026/03677 | VINFAST SUBANG | PT KARYA BAJATAMA RAYA | K-300 NFA | 4 | 07-03-2026 00:00:00 | 28 | Silinder 15 x 30 cm | 100 | 07-03-2026 00:00:00 | 28 | Memenuhi | Tidak | KARYA BAJATAMA / SLAB PARKIRAN / K-300 NFA SL12 / 11:15 DIKI / TM 811 | C | 508 | 28.75 | 353.18 | 12.5 | 117.73
DOCKET/SBG/02-2026/00904 | SO/UR/02-2026/03677 | VINFAST SUBANG | PT KARYA BAJATAMA RAYA | K-300 NFA | 3 | 07-03-2026 00:00:00 | 28 | Silinder 15 x 30 cm | 100 | 07-03-2026 00:00:00 | 28 | Memenuhi | Tidak | KARYA BAJATAMA / SLAB PARKIRAN / K-300 NFA SL13 / 11:40 DIKI / TM 599 | D | 433.2 | 24.51 | 301.18 | 12.4 | 100.39
DOCKET/SBG/02-2026/00904 | SO/UR/02-2026/03677 | VINFAST SUBANG | PT KARYA BAJATAMA RAYA | K-300 NFA | 4 | 07-03-2026 00:00:00 | 28 | Silinder 15 x 30 cm | 100 | 07-03-2026 00:00:00 | 28 | Memenuhi | Tidak | KARYA BAJATAMA / SLAB PARKIRAN / K-300 NFA SL13 / 11:40 DIKI / TM 599 | C | 446.6 | 25.27 | 310.5 | 12.6 | 103.5
DOCKET/SBG/02-2026/00912 | SO/UR/02-2026/03677 | VINFAST SUBANG | PT KARYA BAJATAMA RAYA | K-300 NFA | 3 | 07-03-2026 00:00:00 | 28 | Silinder 15 x 30 cm | 100 | 07-03-2026 00:00:00 | 28 | Memenuhi | Tidak | KARYA BAJATAMA / SLAB PARKIRAN / K-300 NFA SL12 / 15:40 DIKI / TM 902 | B | 498.2 | 28.19 | 346.37 | 12.5 | 115.46
DOCKET/SBG/02-2026/00912 | SO/UR/02-2026/03677 | VINFAST SUBANG | PT KARYA BAJATAMA RAYA | K-300 NFA | 4 | 07-03-2026 00:00:00 | 28 | Silinder 15 x 30 cm | 100 | 07-03-2026 00:00:00 | 28 | Memenuhi | Tidak | KARYA BAJATAMA / SLAB PARKIRAN / K-300 NFA SL12 / 15:40 DIKI / TM 902 | C | 484.8 | 27.43 | 337.05 | 12.4 | 112.35
DOCKET/SBG/02-2026/00917 | SO/UR/02-2026/03677 | VINFAST SUBANG | PT KARYA BAJATAMA RAYA | K-300 NFA | 3 | 07-03-2026 00:00:00 | 28 | Silinder 15 x 30 cm | 100 | 07-03-2026 00:00:00 | 28 | Memenuhi | Tidak | KARYA BAJATAMA / SLAB PARKIRAN / K-300 NFA SL13 / 17:00 DIKI / TM 931 | C | 470.6 | 26.63 | 327.18 | 12.3 | 109.06
DOCKET/SBG/02-2026/00917 | SO/UR/02-2026/03677 | VINFAST SUBANG | PT KARYA BAJATAMA RAYA | K-300 NFA | 4 | 07-03-2026 00:00:00 | 28 | Silinder 15 x 30 cm | 100 | 07-03-2026 00:00:00 | 28 | Memenuhi | Tidak | KARYA BAJATAMA / SLAB PARKIRAN / K-300 NFA SL13 / 17:00 DIKI / TM 931 | C | 459 | 25.97 | 319.12 | 12.4 | 106.37
DOCKET/SBG/02-2026/00923 | SO/UR/02-2026/03677 | VINFAST SUBANG | PT KARYA BAJATAMA RAYA | K-300 NFA | 3 | 07-03-2026 00:00:00 | 28 | Silinder 15 x 30 cm | 100 | 07-03-2026 00:00:00 | 28 | Memenuhi | Tidak | KARYA BAJATAMA / SLAB PARKIRAN / K-300 NFA SL12 / 22:15 DIKI / TM 560 | A | 501.7 | 28.39 | 348.8 | 12.3 | 116.27
DOCKET/SBG/02-2026/00923 | SO/UR/02-2026/03677 | VINFAST SUBANG | PT KARYA BAJATAMA RAYA | K-300 NFA | 4 | 07-03-2026 00:00:00 | 28 | Silinder 15 x 30 cm | 100 | 07-03-2026 00:00:00 | 28 | Memenuhi | Tidak | KARYA BAJATAMA / SLAB PARKIRAN / K-300 NFA SL12 / 22:15 DIKI / TM 560 | B | 516.9 | 29.25 | 359.37 | 12.6 | 119.79
DOCKET/SBG/02-2026/00896 | SO/DIR2/DV2-4/10-2025/3259 | JALAN TOL AKSES PATIMBAN | PT. PEMBANGUNAN PERUMAHAN (PERSERO) TBK | Fc-30 NFA | 3 | 06-03-2026 00:00:00 | 28 | Silinder 15 x 30 cm | 100 | 06-03-2026 00:00:00 | 27 | Memenuhi | Tidak | PP - PATIMBAN / DINDING AW2 THP 1 / Fc-30 NFA SL12 / 02:20 ERDI / TM 601 | C | 604.1 | 34.19 | 420 | 12.6 | 113.97
DOCKET/SBG/02-2026/00896 | SO/DIR2/DV2-4/10-2025/3259 | JALAN TOL AKSES PATIMBAN | PT. PEMBANGUNAN PERUMAHAN (PERSERO) TBK | Fc-30 NFA | 4 | 06-03-2026 00:00:00 | 28 | Silinder 15 x 30 cm | 100 | 06-03-2026 00:00:00 | 27 | Memenuhi | Tidak | PP - PATIMBAN / DINDING AW2 THP 1 / Fc-30 NFA SL12 / 02:20 ERDI / TM 601 | D | 593.4 | 33.58 | 412.56 | 12.3 | 111.93
DOCKET/SBG/02-2026/00907 | SO/DIR2/DV2-4/02-2026/00310 | VINFAST INDONESIA FACTORY (RC PHASE 2) | PT. TATAMULIA NUSANTARA INDAH | K-400 NFA | 3 | 07-03-2026 00:00:00 | 28 | Silinder 15 x 30 cm | 100 | 07-03-2026 00:00:00 | 28 | Memenuhi | Tidak | TATA - VIF / PILECAP / K-400 NFA SL13 / 13:35 RIYAN / TM 560 | B | 642.3 | 36.35 | 446.56 | 12.4 | 111.64
DOCKET/SBG/02-2026/00907 | SO/DIR2/DV2-4/02-2026/00310 | VINFAST INDONESIA FACTORY (RC PHASE 2) | PT. TATAMULIA NUSANTARA INDAH | K-400 NFA | 4 | 07-03-2026 00:00:00 | 28 | Silinder 15 x 30 cm | 100 | 07-03-2026 00:00:00 | 28 | Memenuhi | Tidak | TATA - VIF / PILECAP / K-400 NFA SL13 / 13:35 RIYAN / TM 560 | B | 653.9 | 37 | 454.62 | 12.5 | 113.66
DOCKET/SBG/02-2026/00910 | SO/DIR2/DV2-4/02-2026/00310 | VINFAST INDONESIA FACTORY (RC PHASE 2) | PT. TATAMULIA NUSANTARA INDAH | K-400 NFA | 3 | 07-03-2026 00:00:00 | 28 | Silinder 15 x 30 cm | 100 | 07-03-2026 00:00:00 | 28 | Memenuhi | Tidak | TATA - VIF / PILECAP / K-400 NFA SL12 / 15:20 RIYAN / TM 811 | D | 584.5 | 33.08 | 406.37 | 12.4 | 101.59
DOCKET/SBG/02-2026/00910 | SO/DIR2/DV2-4/02-2026/00310 | VINFAST INDONESIA FACTORY (RC PHASE 2) | PT. TATAMULIA NUSANTARA INDAH | K-400 NFA | 4 | 07-03-2026 00:00:00 | 28 | Silinder 15 x 30 cm | 100 | 07-03-2026 00:00:00 | 28 | Memenuhi | Tidak | TATA - VIF / PILECAP / K-400 NFA SL12 / 15:20 RIYAN / TM 811 | C | 594.3 | 33.63 | 413.18 | 12.3 | 103.3
DOCKET/SBG/02-2026/00921 | SO/DIR2/DV2-4/02-2026/00310 | VINFAST INDONESIA FACTORY (RC PHASE 2) | PT. TATAMULIA NUSANTARA INDAH | K-400 NFA | 3 | 07-03-2026 00:00:00 | 28 | Silinder 15 x 30 cm | 100 | 07-03-2026 00:00:00 | 28 | Memenuhi | Tidak | TATA - VIF / PILECAP / K-400 NFA SL13 / 20:05 KHAERUL / TM 811 | C | 621.9 | 35.19 | 432.37 | 12.4 | 108.09
DOCKET/SBG/02-2026/00921 | SO/DIR2/DV2-4/02-2026/00310 | VINFAST INDONESIA FACTORY (RC PHASE 2) | PT. TATAMULIA NUSANTARA INDAH | K-400 NFA | 4 | 07-03-2026 00:00:00 | 28 | Silinder 15 x 30 cm | 100 | 07-03-2026 00:00:00 | 28 | Memenuhi | Tidak | TATA - VIF / PILECAP / K-400 NFA SL13 / 20:05 KHAERUL / TM 811 | B | 633.4 | 35.84 | 440.37 | 12.5 | 110.09
DOCKET/SBG/02-2026/00944 | SO/UR/02-2026/03523 | VINFAST SUBANG | PT KARYA BAJATAMA RAYA | K-300 NFA | 3 | 08-03-2026 00:00:00 | 28 | Silinder 15 x 30 cm | 100 | 08-03-2026 00:00:00 | 28 | Memenuhi | Tidak | KARYA BAJATAMA / SLAB PARKIRAN / K-300 NFA SL12 / 22:00 KHAERUL / TM 665 | D | 438.6 | 24.82 | 304.93 | 12.4 | 101.64
DOCKET/SBG/02-2026/00944 | SO/UR/02-2026/03523 | VINFAST SUBANG | PT KARYA BAJATAMA RAYA | K-300 NFA | 4 | 08-03-2026 00:00:00 | 28 | Silinder 15 x 30 cm | 100 | 08-03-2026 00:00:00 | 28 | Memenuhi | Tidak | KARYA BAJATAMA / SLAB PARKIRAN / K-300 NFA SL12 / 22:00 KHAERUL / TM 665 | C | 449.3 | 25.43 | 312.37 | 12.5 | 104.12
DOCKET/SBG/02-2026/00948 | SO/UR/02-2026/03773 | VINFAST SUBANG | PT KARYA BAJATAMA RAYA | K-300 NFA | 3 | 08-03-2026 00:00:00 | 28 | Silinder 15 x 30 cm | 100 | 08-03-2026 00:00:00 | 28 | Memenuhi | Tidak | KARYA BAJATAMA / SLAB PARKIRAN / K-300 NFA SL13 / 22:20 KHAERUL / TM 903 | B | 490.2 | 27.74 | 340.81 | 12.3 | 113.6
DOCKET/SBG/02-2026/00948 | SO/UR/02-2026/03773 | VINFAST SUBANG | PT KARYA BAJATAMA RAYA | K-300 NFA | 4 | 08-03-2026 00:00:00 | 28 | Silinder 15 x 30 cm | 100 | 08-03-2026 00:00:00 | 28 | Memenuhi | Tidak | KARYA BAJATAMA / SLAB PARKIRAN / K-300 NFA SL13 / 22:20 KHAERUL / TM 903 | C | 482.2 | 27.29 | 335.25 | 12.5 | 111.75
DOCKET/SBG/02-2026/00952 | SO/UR/02-2026/03773 | VINFAST SUBANG | PT KARYA BAJATAMA RAYA | K-300 NFA | 3 | 08-03-2026 00:00:00 | 28 | Silinder 15 x 30 cm | 100 | 08-03-2026 00:00:00 | 28 | Memenuhi | Tidak | KARYA BAJATAMA / SLAB PARKIRAN / K-300 NFA SL13 / 23:45 KHAERUL / TM 811 | C | 456.4 | 25.83 | 317.31 | 12.5 | 105.77
DOCKET/SBG/02-2026/00952 | SO/UR/02-2026/03773 | VINFAST SUBANG | PT KARYA BAJATAMA RAYA | K-300 NFA | 4 | 08-03-2026 00:00:00 | 28 | Silinder 15 x 30 cm | 100 | 08-03-2026 00:00:00 | 28 | Memenuhi | Tidak | KARYA BAJATAMA / SLAB PARKIRAN / K-300 NFA SL13 / 23:45 KHAERUL / TM 811 | C | 446.6 | 25.27 | 310.5 | 12.3 | 103.5
DOCKET/SBG/02-2026/00940 | SO/DIR2/DV2-1/02-2026/00474 | INFRASTRUKTUR SUBANG SMARTPOLITAN | PT. NUSA RAYA CIPTA TBK. | K-350 NFA | 3 | 08-03-2026 00:00:00 | 28 | Silinder 15 x 30 cm | 100 | 08-03-2026 00:00:00 | 28 | Memenuhi | Tidak | NRC / PENINGGIAN U-DITCH / K-350 NFA SL13 / 15:10 ERDI / TM 665 | C | 520.4 | 29.45 | 361.81 | 12.4 | 103.37
DOCKET/SBG/02-2026/00940 | SO/DIR2/DV2-1/02-2026/00474 | INFRASTRUKTUR SUBANG SMARTPOLITAN | PT. NUSA RAYA CIPTA TBK. | K-350 NFA | 4 | 08-03-2026 00:00:00 | 28 | Silinder 15 x 30 cm | 100 | 08-03-2026 00:00:00 | 28 | Memenuhi | Tidak | NRC / PENINGGIAN U-DITCH / K-350 NFA SL13 / 15:10 ERDI / TM 665 | B | 510.6 | 28.89 | 354.99 | 12.3 | 101.43
DOCKET/SBG/02-2026/00941 | SO/DIR2/DV2-4/10-2025/3259 | JALAN TOL AKSES PATIMBAN | PT. PEMBANGUNAN PERUMAHAN (PERSERO) TBK | Fc-30 NFA | 3 | 08-03-2026 00:00:00 | 28 | Silinder 15 x 30 cm | 100 | 08-03-2026 00:00:00 | 28 | Memenuhi | Tidak | PP - PATIMBAN / LC PILECAP / Fc-30 NFA SL12 / 17:20 ABDUL / TM 601 | D | 541.8 | 30.66 | 376.68 | 12.5 | 102.2
DOCKET/SBG/02-2026/00941 | SO/DIR2/DV2-4/10-2025/3259 | JALAN TOL AKSES PATIMBAN | PT. PEMBANGUNAN PERUMAHAN (PERSERO) TBK | Fc-30 NFA | 4 | 08-03-2026 00:00:00 | 28 | Silinder 15 x 30 cm | 100 | 08-03-2026 00:00:00 | 28 | Memenuhi | Tidak | PP - PATIMBAN / LC PILECAP / Fc-30 NFA SL12 / 17:20 ABDUL / TM 601 | B | 552.5 | 31.27 | 384.12 | 12.3 | 104.23
DOCKET/SBG/02-2026/00930 | SO/DIR2/DV2-4/02-2026/00310 | VINFAST INDONESIA FACTORY (RC PHASE 2) | PT. TATAMULIA NUSANTARA INDAH | K-400 NFA | 3 | 07-03-2026 00:00:00 | 28 | Silinder 15 x 30 cm | 100 | 07-03-2026 00:00:00 | 27 | Memenuhi | Tidak | TATA - VIF / SLAB / K-400 NFA SL12 / 02:45 KHAERUL / TM 560 | B | 604.1 | 34.19 | 420 | 12.2 | 105
DOCKET/SBG/02-2026/00930 | SO/DIR2/DV2-4/02-2026/00310 | VINFAST INDONESIA FACTORY (RC PHASE 2) | PT. TATAMULIA NUSANTARA INDAH | K-400 NFA | 4 | 07-03-2026 00:00:00 | 28 | Silinder 15 x 30 cm | 100 | 07-03-2026 00:00:00 | 27 | Memenuhi | Tidak | TATA - VIF / SLAB / K-400 NFA SL12 / 02:45 KHAERUL / TM 560 | B | 619.2 | 35.04 | 430.5 | 12.4 | 107.62
DOCKET/SBG/02-2026/00936 | SO/DIR2/DV2-4/02-2026/00310 | VINFAST INDONESIA FACTORY (RC PHASE 2) | PT. TATAMULIA NUSANTARA INDAH | K-400 NFA | 3 | 07-03-2026 00:00:00 | 28 | Silinder 15 x 30 cm | 100 | 07-03-2026 00:00:00 | 27 | Memenuhi | Tidak | TATA - VIF / SLAB / K-400 NFA SL13 / 04:40 KHAERUL / TM 811 | C | 652.1 | 36.9 | 453.37 | 12.3 | 113.34
DOCKET/SBG/02-2026/00936 | SO/DIR2/DV2-4/02-2026/00310 | VINFAST INDONESIA FACTORY (RC PHASE 2) | PT. TATAMULIA NUSANTARA INDAH | K-400 NFA | 4 | 07-03-2026 00:00:00 | 28 | Silinder 15 x 30 cm | 100 | 07-03-2026 00:00:00 | 27 | Memenuhi | Tidak | TATA - VIF / SLAB / K-400 NFA SL13 / 04:40 KHAERUL / TM 811 | C | 664.6 | 37.61 | 462.06 | 12.6 | 115.51
DOCKET/SBG/02-2026/00939 | SO/DIR2/DV2-4/01-2026/00276 | Patimban Access Toll Road P02 (JOI 60%) | WASKITA - ABIPRAYA JO | Class B-1 NFA | 3 | 08-03-2026 00:00:00 | 28 | Silinder 15 x 30 cm | 100 | 08-03-2026 00:00:00 | 28 | Memenuhi | Tidak | WASKITA - ABP / TIANG PAGAR / Class B-1 NFA SL14 / 11:30 RIPAL / TM 825 | C | 604.1 | 34.19 | 420 | 12.3 | 42000
DOCKET/SBG/02-2026/00939 | SO/DIR2/DV2-4/01-2026/00276 | Patimban Access Toll Road P02 (JOI 60%) | WASKITA - ABIPRAYA JO | Class B-1 NFA | 4 | 08-03-2026 00:00:00 | 28 | Silinder 15 x 30 cm | 100 | 08-03-2026 00:00:00 | 28 | Memenuhi | Tidak | WASKITA - ABP / TIANG PAGAR / Class B-1 NFA SL14 / 11:30 RIPAL / TM 825 | B | 630.8 | 35.7 | 438.56 | 12.5 | 43856
DOCKET/SBG/02-2026/00956 | SO/UR/02-2026/03773 | VINFAST SUBANG | PT KARYA BAJATAMA RAYA | K-300 NFA | 3 | 08-03-2026 00:00:00 | 28 | Silinder 15 x 30 cm | 100 | 08-03-2026 00:00:00 | 27 | Memenuhi | Tidak | KARYA BAJATAMA / SLAB PARKIRAN / K-300 NFA SL12 / 02:30 KHAERUL / TM 931 | C | 499.1 | 28.24 | 347 | 12.5 | 115.67
DOCKET/SBG/02-2026/00956 | SO/UR/02-2026/03773 | VINFAST SUBANG | PT KARYA BAJATAMA RAYA | K-300 NFA | 4 | 08-03-2026 00:00:00 | 28 | Silinder 15 x 30 cm | 100 | 08-03-2026 00:00:00 | 27 | Memenuhi | Tidak | KARYA BAJATAMA / SLAB PARKIRAN / K-300 NFA SL12 / 02:30 KHAERUL / TM 931 | B | 528.5 | 29.91 | 367.44 | 12.4 | 122.48
DOCKET/SBG/02-2026/00958 | SO/UR/02-2026/03773 | VINFAST SUBANG | PT KARYA BAJATAMA RAYA | K-300 NFA | 3 | 08-03-2026 00:00:00 | 28 | Silinder 15 x 30 cm | 100 | 08-03-2026 00:00:00 | 27 | Memenuhi | Tidak | KARYA BAJATAMA / SLAB PARKIRAN / K-300 NFA SL13 / 03:05 KHAERUL / TM 825 | D | 435.9 | 24.67 | 303.06 | 12.4 | 101.02
DOCKET/SBG/02-2026/00958 | SO/UR/02-2026/03773 | VINFAST SUBANG | PT KARYA BAJATAMA RAYA | K-300 NFA | 4 | 08-03-2026 00:00:00 | 28 | Silinder 15 x 30 cm | 100 | 08-03-2026 00:00:00 | 27 | Memenuhi | Tidak | KARYA BAJATAMA / SLAB PARKIRAN / K-300 NFA SL13 / 03:05 KHAERUL / TM 825 | B | 455.5 | 25.78 | 316.68 | 12.3 | 105.56
DOCKET/SBG/02-2026/00960 | SO/DIR2/DV2-4/02-2026/00348 | PT. UNILEVER INDONESIA SUBANG-BANGO | PT CITRA KARSA DINAMIKA | K-500 NFA | 3 | 09-03-2026 00:00:00 | 28 | Silinder 15 x 30 cm | 100 | 09-03-2026 00:00:00 | 28 | Memenuhi | Tidak | CKD - UNILEVER / KOLOM / K-500 NFA SL13 / 10:15 ERDI / TM 902 | B | 756.2 | 42.79 | 525.74 | 12.4 | 105.15
DOCKET/SBG/02-2026/00960 | SO/DIR2/DV2-4/02-2026/00348 | PT. UNILEVER INDONESIA SUBANG-BANGO | PT CITRA KARSA DINAMIKA | K-500 NFA | 4 | 09-03-2026 00:00:00 | 28 | Silinder 15 x 30 cm | 100 | 09-03-2026 00:00:00 | 28 | Memenuhi | Tidak | CKD - UNILEVER / KOLOM / K-500 NFA SL13 / 10:15 ERDI / TM 902 | B | 783.8 | 44.36 | 544.93 | 12.5 | 108.99
DOCKET/SBG/02-2026/00962 | SO/DIR2/DV2-4/01-2026/00276 | Patimban Access Toll Road P02 (JOI 60%) | WASKITA - ABIPRAYA JO | Class C-1 NFA | 3 | 09-03-2026 00:00:00 | 28 | Silinder 15 x 30 cm | 100 | 09-03-2026 00:00:00 | 28 | Memenuhi | Tidak | WASKITA - ABP / TIANG PAGAR / Class C-1 NFA SL13 / 20:05 DIKI / TM 903 | C | 383.4 | 21.7 | 266.56 | 12.5 | 26656
DOCKET/SBG/02-2026/00962 | SO/DIR2/DV2-4/01-2026/00276 | Patimban Access Toll Road P02 (JOI 60%) | WASKITA - ABIPRAYA JO | Class C-1 NFA | 4 | 09-03-2026 00:00:00 | 28 | Silinder 15 x 30 cm | 100 | 09-03-2026 00:00:00 | 28 | Memenuhi | Tidak | WASKITA - ABP / TIANG PAGAR / Class C-1 NFA SL13 / 20:05 DIKI / TM 903 | D | 371 | 20.99 | 257.94 | 12.4 | 25794
DOCKET/SBG/02-2026/00963 | SO/DIR2/DV2-4/01-2026/00276 | Patimban Access Toll Road P02 (JOI 60%) | WASKITA - ABIPRAYA JO | Class B-1 NFA | 3 | 09-03-2026 00:00:00 | 28 | Silinder 15 x 30 cm | 100 | 09-03-2026 00:00:00 | 28 | Memenuhi | Tidak | WASKITA - ABP / AKSES JALAN / Class B-1 NFA SL12 / 22:15 DIKI / TM 664 | C | 556.9 | 31.51 | 387.18 | 12.3 | 38718
DOCKET/SBG/02-2026/00963 | SO/DIR2/DV2-4/01-2026/00276 | Patimban Access Toll Road P02 (JOI 60%) | WASKITA - ABIPRAYA JO | Class B-1 NFA | 4 | 09-03-2026 00:00:00 | 28 | Silinder 15 x 30 cm | 100 | 09-03-2026 00:00:00 | 28 | Memenuhi | Tidak | WASKITA - ABP / AKSES JALAN / Class B-1 NFA SL12 / 22:15 DIKI / TM 664 | C | 570.3 | 32.27 | 396.5 | 12.4 | 39650
DOCKET/SBG/02-2026/00980 | SO/UR/02-2026/03773 | VINFAST SUBANG | PT KARYA BAJATAMA RAYA | K-300 NFA | 3 | 10-03-2026 00:00:00 | 28 | Silinder 15 x 30 cm | 100 | 10-03-2026 00:00:00 | 28 | Memenuhi | Tidak | KARYA BAJATAMA / PILECAP / K-300 NFA SL12 / 20:40 ERDI / TM 664 | C | 526.7 | 29.81 | 366.19 | 12.5 | 122.06
DOCKET/SBG/02-2026/00980 | SO/UR/02-2026/03773 | VINFAST SUBANG | PT KARYA BAJATAMA RAYA | K-300 NFA | 4 | 10-03-2026 00:00:00 | 28 | Silinder 15 x 30 cm | 100 | 10-03-2026 00:00:00 | 28 | Memenuhi | Tidak | KARYA BAJATAMA / PILECAP / K-300 NFA SL12 / 20:40 ERDI / TM 664 | D | 500 | 28.29 | 347.62 | 12.4 | 115.87
DOCKET/SBG/02-2026/00964 | SO/UR/02-2026/03889 | Perum Kalis Residence 2 | PT. BUKIT JAYA PROPERTI | K-300 NFA | 3 | 10-03-2026 00:00:00 | 28 | Silinder 15 x 30 cm | 100 | 10-03-2026 00:00:00 | 28 | Memenuhi | Tidak | BJP - KALIS / JALAN / K-300 NFA SL12 / 09:45 DIKI / TM 825 | C | 475.1 | 26.89 | 330.31 | 12.6 | 110.1
DOCKET/SBG/02-2026/00964 | SO/UR/02-2026/03889 | Perum Kalis Residence 2 | PT. BUKIT JAYA PROPERTI | K-300 NFA | 4 | 10-03-2026 00:00:00 | 28 | Silinder 15 x 30 cm | 100 | 10-03-2026 00:00:00 | 28 | Memenuhi | Tidak | BJP - KALIS / JALAN / K-300 NFA SL12 / 09:45 DIKI / TM 825 | C | 472.4 | 26.73 | 328.43 | 12.4 | 109.48
DOCKET/SBG/02-2026/00966 | SO/UR/02-2026/03889 | Perum Kalis Residence 2 | PT. BUKIT JAYA PROPERTI | K-300 NFA | 3 | 10-03-2026 00:00:00 | 28 | Silinder 15 x 30 cm | 100 | 10-03-2026 00:00:00 | 28 | Memenuhi | Tidak | BJP - KALIS / JALAN / K-300 NFA SL12 / 10:45 DIKI / TM 931 | A | 527.6 | 29.86 | 366.81 | 12.3 | 122.27
DOCKET/SBG/02-2026/00966 | SO/UR/02-2026/03889 | Perum Kalis Residence 2 | PT. BUKIT JAYA PROPERTI | K-300 NFA | 4 | 10-03-2026 00:00:00 | 28 | Silinder 15 x 30 cm | 100 | 10-03-2026 00:00:00 | 28 | Memenuhi | Tidak | BJP - KALIS / JALAN / K-300 NFA SL12 / 10:45 DIKI / TM 931 | C | 514.2 | 29.1 | 357.49 | 12.5 | 119.16
DOCKET/SBG/02-2026/00974 | SO/UR/02-2026/03889 | Perum Kalis Residence 2 | PT. BUKIT JAYA PROPERTI | K-300 NFA | 3 | 10-03-2026 00:00:00 | 28 | Silinder 15 x 30 cm | 100 | 10-03-2026 00:00:00 | 28 | Memenuhi | Tidak | BJP - KALIS / JALAN / K-300 NFA SL13 / 14:10 DIKI / TM 902 | D | 434.1 | 24.57 | 301.81 | 12.3 | 100.6
DOCKET/SBG/02-2026/00974 | SO/UR/02-2026/03889 | Perum Kalis Residence 2 | PT. BUKIT JAYA PROPERTI | K-300 NFA | 4 | 10-03-2026 00:00:00 | 28 | Silinder 15 x 30 cm | 100 | 10-03-2026 00:00:00 | 28 | Memenuhi | Tidak | BJP - KALIS / JALAN / K-300 NFA SL13 / 14:10 DIKI / TM 902 | C | 456.4 | 25.83 | 317.31 | 12.6 | 105.77
DOCKET/SBG/02-2026/00971 | SO/DIR2/DV2-1/01-2026/00334 | INFRASTRUKTUR SUBANG SMARTPOLITAN | PT. NUSA RAYA CIPTA TBK. | K-300 NFA | 3 | 10-03-2026 00:00:00 | 28 | Silinder 15 x 30 cm | 100 | 10-03-2026 00:00:00 | 28 | Memenuhi | Tidak | NRC / BOX VALVE / K-300 NFA SL13 / 10:40 KHAERUL / TM 811 | A | 504.4 | 28.54 | 350.68 | 12.5 | 116.89
DOCKET/SBG/02-2026/00971 | SO/DIR2/DV2-1/01-2026/00334 | INFRASTRUKTUR SUBANG SMARTPOLITAN | PT. NUSA RAYA CIPTA TBK. | K-300 NFA | 4 | 10-03-2026 00:00:00 | 28 | Silinder 15 x 30 cm | 100 | 10-03-2026 00:00:00 | 28 | Memenuhi | Tidak | NRC / BOX VALVE / K-300 NFA SL13 / 10:40 KHAERUL / TM 811 | B | 523.1 | 29.6 | 363.68 | 12.5 | 121.23
DOCKET/SBG/02-2026/00973 | SO/DIR2/DV2-1/02-2026/00474 | INFRASTRUKTUR SUBANG SMARTPOLITAN | PT. NUSA RAYA CIPTA TBK. | K-350 NFA | 3 | 10-03-2026 00:00:00 | 28 | Silinder 15 x 30 cm | 100 | 10-03-2026 00:00:00 | 28 | Memenuhi | Tidak | NRC / PENINGGIAN U-DITCH / K-350 NFA SL12 / 13:20 KHAERUL / TM 825 | A | 576.5 | 32.62 | 400.81 | 12.5 | 114.52
DOCKET/SBG/02-2026/00973 | SO/DIR2/DV2-1/02-2026/00474 | INFRASTRUKTUR SUBANG SMARTPOLITAN | PT. NUSA RAYA CIPTA TBK. | K-350 NFA | 4 | 10-03-2026 00:00:00 | 28 | Silinder 15 x 30 cm | 100 | 10-03-2026 00:00:00 | 28 | Memenuhi | Tidak | NRC / PENINGGIAN U-DITCH / K-350 NFA SL12 / 13:20 KHAERUL / TM 825 | C | 559.6 | 31.67 | 389.06 | 12.4 | 111.16
DOCKET/SBG/02-2026/00977 | SO/DIR2/DV2-4/10-2025/3259 | JALAN TOL AKSES PATIMBAN | PT. PEMBANGUNAN PERUMAHAN (PERSERO) TBK | Fc-30 NFA | 3 | 10-03-2026 00:00:00 | 28 | Silinder 15 x 30 cm | 100 | 10-03-2026 00:00:00 | 28 | Memenuhi | Tidak | PP - PATIMBAN / PARAPET / Fc-30 NFA SL14 / 17:40 KHAERUL / TM 903 | C | 609.4 | 34.49 | 423.68 | 12.3 | 114.97
DOCKET/SBG/02-2026/00977 | SO/DIR2/DV2-4/10-2025/3259 | JALAN TOL AKSES PATIMBAN | PT. PEMBANGUNAN PERUMAHAN (PERSERO) TBK | Fc-30 NFA | 4 | 10-03-2026 00:00:00 | 28 | Silinder 15 x 30 cm | 100 | 10-03-2026 00:00:00 | 28 | Memenuhi | Tidak | PP - PATIMBAN / PARAPET / Fc-30 NFA SL14 / 17:40 KHAERUL / TM 903 | B | 619.2 | 35.04 | 430.5 | 12.4 | 116.8
DOCKET/SBG/02-2026/00979 | SO/DIR2/DV2-4/10-2025/3259 | JALAN TOL AKSES PATIMBAN | PT. PEMBANGUNAN PERUMAHAN (PERSERO) TBK | Fc-30 NFA | 3 | 10-03-2026 00:00:00 | 28 | Silinder 15 x 30 cm | 100 | 10-03-2026 00:00:00 | 28 | Memenuhi | Tidak | PP - PATMBAN / PARAPET / Fc-30 NFA SL12 / 18:50 KHAERUL / TM 665 | C | 564.1 | 31.92 | 392.19 | 12.6 | 106.4
DOCKET/SBG/02-2026/00979 | SO/DIR2/DV2-4/10-2025/3259 | JALAN TOL AKSES PATIMBAN | PT. PEMBANGUNAN PERUMAHAN (PERSERO) TBK | Fc-30 NFA | 4 | 10-03-2026 00:00:00 | 28 | Silinder 15 x 30 cm | 100 | 10-03-2026 00:00:00 | 28 | Memenuhi | Tidak | PP - PATMBAN / PARAPET / Fc-30 NFA SL12 / 18:50 KHAERUL / TM 665 | C | 558.7 | 31.62 | 388.43 | 12.5 | 105.4
DOCKET/SBG/02-2026/00986 | SO/UR/02-2026/03773 | VINFAST SUBANG | PT KARYA BAJATAMA RAYA | K-300 NFA | 3 | 11-03-2026 00:00:00 | 28 | Silinder 15 x 30 cm | 100 |  | 0 | Belum_Test | Tidak | KARYA BAJATAMA / SLAB PARKIRAN / K-300 NFA SL12 / 21:10 RIYAN / TM 931 | FALSE | 0 | 0 | 0 | 0 | 0
DOCKET/SBG/02-2026/00986 | SO/UR/02-2026/03773 | VINFAST SUBANG | PT KARYA BAJATAMA RAYA | K-300 NFA | 4 | 11-03-2026 00:00:00 | 28 | Silinder 15 x 30 cm | 100 |  | 0 | Belum_Test | Tidak | KARYA BAJATAMA / SLAB PARKIRAN / K-300 NFA SL12 / 21:10 RIYAN / TM 931 | FALSE | 0 | 0 | 0 | 0 | 0
DOCKET/SBG/02-2026/00988 | SO/UR/02-2026/03773 | VINFAST SUBANG | PT KARYA BAJATAMA RAYA | K-300 NFA | 3 | 11-03-2026 00:00:00 | 28 | Silinder 15 x 30 cm | 100 |  | 0 | Belum_Test | Tidak | KARYA BAJATAMA / SLAB PARKIRAN / K-300 NFA SL13 / 20:50 RIYAN / TM 903 | FALSE | 0 | 0 | 0 | 0 | 0
DOCKET/SBG/02-2026/00988 | SO/UR/02-2026/03773 | VINFAST SUBANG | PT KARYA BAJATAMA RAYA | K-300 NFA | 4 | 11-03-2026 00:00:00 | 28 | Silinder 15 x 30 cm | 100 |  | 0 | Belum_Test | Tidak | KARYA BAJATAMA / SLAB PARKIRAN / K-300 NFA SL13 / 20:50 RIYAN / TM 903 | FALSE | 0 | 0 | 0 | 0 | 0
DOCKET/SBG/02-2026/00993 | SO/UR/02-2026/04159 | VINFAST SUBANG | PT KARYA BAJATAMA RAYA | K-300 NFA | 3 | 11-03-2026 00:00:00 | 28 | Silinder 15 x 30 cm | 100 |  | 0 | Belum_Test | Tidak | KARYA BAJATAMA / SLAB PARKIRAN / K-300 NFA SL12 / 21:15 RIYAN / TM 902 | FALSE | 0 | 0 | 0 | 0 | 0
DOCKET/SBG/02-2026/00993 | SO/UR/02-2026/04159 | VINFAST SUBANG | PT KARYA BAJATAMA RAYA | K-300 NFA | 4 | 11-03-2026 00:00:00 | 28 | Silinder 15 x 30 cm | 100 |  | 0 | Belum_Test | Tidak | KARYA BAJATAMA / SLAB PARKIRAN / K-300 NFA SL12 / 21:15 RIYAN / TM 902 | FALSE | 0 | 0 | 0 | 0 | 0
DOCKET/SBG/02-2026/00995 | SO/UR/02-2026/04159 | VINFAST SUBANG | PT KARYA BAJATAMA RAYA | K-300 NFA | 3 | 11-03-2026 00:00:00 | 28 | Silinder 15 x 30 cm | 100 |  | 0 | Belum_Test | Tidak | KARYA BAJATAMA / SLAB PARKIRAN / K-300 NFA SL13 / 23:50 RIYAN / TM665 | FALSE | 0 | 0 | 0 | 0 | 0
DOCKET/SBG/02-2026/00995 | SO/UR/02-2026/04159 | VINFAST SUBANG | PT KARYA BAJATAMA RAYA | K-300 NFA | 4 | 11-03-2026 00:00:00 | 28 | Silinder 15 x 30 cm | 100 |  | 0 | Belum_Test | Tidak | KARYA BAJATAMA / SLAB PARKIRAN / K-300 NFA SL13 / 23:50 RIYAN / TM665 | FALSE | 0 | 0 | 0 | 0 | 0
DOCKET/SBG/02-2026/00984 | SO/DIR2/DV2-1/02-2026/00474 | INFRASTRUKTUR SUBANG SMARTPOLITAN | PT. NUSA RAYA CIPTA TBK. | K-350 NFA | 3 | 11-03-2026 00:00:00 | 28 | Silinder 15 x 30 cm | 100 |  | 0 | Belum_Test | Tidak | NRC / PENINGGIAN U-DITCH / K-350 NFA SL12 / 16:20 RIPAL / TM 811 | FALSE | 0 | 0 | 0 | 0 | 0
DOCKET/SBG/02-2026/00984 | SO/DIR2/DV2-1/02-2026/00474 | INFRASTRUKTUR SUBANG SMARTPOLITAN | PT. NUSA RAYA CIPTA TBK. | K-350 NFA | 4 | 11-03-2026 00:00:00 | 28 | Silinder 15 x 30 cm | 100 |  | 0 | Belum_Test | Tidak | NRC / PENINGGIAN U-DITCH / K-350 NFA SL12 / 16:20 RIPAL / TM 811 | FALSE | 0 | 0 | 0 | 0 | 0
DOCKET/SBG/02-2026/00985 | SO/DIR2/DV2-1/02-2026/00474 | INFRASTRUKTUR SUBANG SMARTPOLITAN | PT. NUSA RAYA CIPTA TBK. | K-350 NFA | 3 | 11-03-2026 00:00:00 | 28 | Silinder 15 x 30 cm | 100 |  | 0 | Belum_Test | Tidak | NRC / INTERSECTION 3 / K-350 NFA SL13 / 18:00 RIPAL / TM 902 | FALSE | 0 | 0 | 0 | 0 | 0
DOCKET/SBG/02-2026/00985 | SO/DIR2/DV2-1/02-2026/00474 | INFRASTRUKTUR SUBANG SMARTPOLITAN | PT. NUSA RAYA CIPTA TBK. | K-350 NFA | 4 | 11-03-2026 00:00:00 | 28 | Silinder 15 x 30 cm | 100 |  | 0 | Belum_Test | Tidak | NRC / INTERSECTION 3 / K-350 NFA SL13 / 18:00 RIPAL / TM 902 | FALSE | 0 | 0 | 0 | 0 | 0
DOCKET/SBG/02-2026/00983 | SO/UR/02-2026/04055 | BEKA | Suparno Bin Suhar Bp | K-250 FA | 3 | 11-03-2026 00:00:00 | 28 | Silinder 15 x 30 cm | 100 |  | 0 | Belum_Test | Tidak | SUPARNO - BEKA / LANNTAI / K-250 FA SL14 / 12:05 RIPAL / TM 931 | FALSE | 0 | 0 | 0 | 0 | 0
DOCKET/SBG/02-2026/00983 | SO/UR/02-2026/04055 | BEKA | Suparno Bin Suhar Bp | K-250 FA | 4 | 11-03-2026 00:00:00 | 28 | Silinder 15 x 30 cm | 100 |  | 0 | Belum_Test | Tidak | SUPARNO - BEKA / LANNTAI / K-250 FA SL14 / 12:05 RIPAL / TM 931 | FALSE | 0 | 0 | 0 | 0 | 0
DOCKET/SBG/02-2026/01005 | SO/UR/02-2026/04159 | VINFAST SUBANG | PT KARYA BAJATAMA RAYA | K-300 NFA | 3 | 12-03-2026 00:00:00 | 28 | Silinder 15 x 30 cm | 100 |  | 0 | Belum_Test | Tidak | KARYA BAJATAMA / SLAB PARKIRAN / K-300 NFA SL13 / 11:25 ABDUL / TM 931 | FALSE | 0 | 0 | 0 | 0 | 0
DOCKET/SBG/02-2026/01005 | SO/UR/02-2026/04159 | VINFAST SUBANG | PT KARYA BAJATAMA RAYA | K-300 NFA | 4 | 12-03-2026 00:00:00 | 28 | Silinder 15 x 30 cm | 100 |  | 0 | Belum_Test | Tidak | KARYA BAJATAMA / SLAB PARKIRAN / K-300 NFA SL13 / 11:25 ABDUL / TM 931 | FALSE | 0 | 0 | 0 | 0 | 0
DOCKET/SBG/02-2026/01007 | SO/UR/02-2026/04159 | VINFAST SUBANG | PT KARYA BAJATAMA RAYA | K-300 NFA | 3 | 12-03-2026 00:00:00 | 28 | Silinder 15 x 30 cm | 100 |  | 0 | Belum_Test | Tidak | KARYA BAJATAMA / SLAB PARKIRAN / K-300 NFA SL12 / 11:40 ABDUL / TM 664 | FALSE | 0 | 0 | 0 | 0 | 0
DOCKET/SBG/02-2026/01007 | SO/UR/02-2026/04159 | VINFAST SUBANG | PT KARYA BAJATAMA RAYA | K-300 NFA | 4 | 12-03-2026 00:00:00 | 28 | Silinder 15 x 30 cm | 100 |  | 0 | Belum_Test | Tidak | KARYA BAJATAMA / SLAB PARKIRAN / K-300 NFA SL12 / 11:40 ABDUL / TM 664 | FALSE | 0 | 0 | 0 | 0 | 0
DOCKET/SBG/02-2026/01018 | SO/UR/02-2026/04159 | VINFAST SUBANG | PT KARYA BAJATAMA RAYA | K-300 NFA | 3 | 12-03-2026 00:00:00 | 28 | Silinder 15 x 30 cm | 100 |  | 0 | Belum_Test | Tidak | KARYA BAJATAMA / SLAB PARKIRAN / K-300 NFA SL12 / 18:05 ERDI / TM 601 | FALSE | 0 | 0 | 0 | 0 | 0
DOCKET/SBG/02-2026/01018 | SO/UR/02-2026/04159 | VINFAST SUBANG | PT KARYA BAJATAMA RAYA | K-300 NFA | 4 | 12-03-2026 00:00:00 | 28 | Silinder 15 x 30 cm | 100 |  | 0 | Belum_Test | Tidak | KARYA BAJATAMA / SLAB PARKIRAN / K-300 NFA SL12 / 18:05 ERDI / TM 601 | FALSE | 0 | 0 | 0 | 0 | 0
DOCKET/SBG/02-2026/01012 | SO/DIR2/DV2-1/01-2026/00334 | INFRASTRUKTUR SUBANG SMARTPOLITAN | PT. NUSA RAYA CIPTA TBK. | K-300 NFA | 3 | 12-03-2026 00:00:00 | 28 | Silinder 15 x 30 cm | 100 |  | 0 | Belum_Test | Tidak | NRC / BOX VALVE / K-300 NFA SL12 / 11:30 KHAERUL / TM 456 | FALSE | 0 | 0 | 0 | 0 | 0
DOCKET/SBG/02-2026/01012 | SO/DIR2/DV2-1/01-2026/00334 | INFRASTRUKTUR SUBANG SMARTPOLITAN | PT. NUSA RAYA CIPTA TBK. | K-300 NFA | 4 | 12-03-2026 00:00:00 | 28 | Silinder 15 x 30 cm | 100 |  | 0 | Belum_Test | Tidak | NRC / BOX VALVE / K-300 NFA SL12 / 11:30 KHAERUL / TM 456 | FALSE | 0 | 0 | 0 | 0 | 0
DOCKET/SBG/02-2026/01017 | SO/DIR2/DV2-1/02-2026/00474 | INFRASTRUKTUR SUBANG SMARTPOLITAN | PT. NUSA RAYA CIPTA TBK. | K-350 NFA | 3 | 12-03-2026 00:00:00 | 28 | Silinder 15 x 30 cm | 100 |  | 0 | Belum_Test | Tidak | NRC / PENINGGIAN U-DITCH / K-350 NFA SL13 / 14:40 KHAERUL / TM 456 | FALSE | 0 | 0 | 0 | 0 | 0
DOCKET/SBG/02-2026/01017 | SO/DIR2/DV2-1/02-2026/00474 | INFRASTRUKTUR SUBANG SMARTPOLITAN | PT. NUSA RAYA CIPTA TBK. | K-350 NFA | 4 | 12-03-2026 00:00:00 | 28 | Silinder 15 x 30 cm | 100 |  | 0 | Belum_Test | Tidak | NRC / PENINGGIAN U-DITCH / K-350 NFA SL13 / 14:40 KHAERUL / TM 456 | FALSE | 0 | 0 | 0 | 0 | 0
DOCKET/SBG/02-2026/01021 | SO/DIR2/DV2-4/02-2026/00310 | VINFAST INDONESIA FACTORY (RC PHASE 2) | PT. TATAMULIA NUSANTARA INDAH | K-400 NFA | 3 | 12-03-2026 00:00:00 | 28 | Silinder 15 x 30 cm | 100 |  | 0 | Belum_Test | Tidak | TATA - VIF / SLAB / K-400 NFA SL13 / 20:20 ERDI / TM 665 | FALSE | 0 | 0 | 0 | 0 | 0
DOCKET/SBG/02-2026/01021 | SO/DIR2/DV2-4/02-2026/00310 | VINFAST INDONESIA FACTORY (RC PHASE 2) | PT. TATAMULIA NUSANTARA INDAH | K-400 NFA | 4 | 12-03-2026 00:00:00 | 28 | Silinder 15 x 30 cm | 100 |  | 0 | Belum_Test | Tidak | TATA - VIF / SLAB / K-400 NFA SL13 / 20:20 ERDI / TM 665 | FALSE | 0 | 0 | 0 | 0 | 0
DOCKET/SBG/02-2026/01023 | SO/DIR2/DV2-4/02-2026/00310 | VINFAST INDONESIA FACTORY (RC PHASE 2) | PT. TATAMULIA NUSANTARA INDAH | K-400 NFA | 3 | 12-03-2026 00:00:00 | 28 | Silinder 15 x 30 cm | 100 |  | 0 | Belum_Test | Tidak | TATA - VIF / SLAB / K-400 NFA SL12 / 21:10 ERDI / TM 811 | FALSE | 0 | 0 | 0 | 0 | 0
DOCKET/SBG/02-2026/01023 | SO/DIR2/DV2-4/02-2026/00310 | VINFAST INDONESIA FACTORY (RC PHASE 2) | PT. TATAMULIA NUSANTARA INDAH | K-400 NFA | 4 | 12-03-2026 00:00:00 | 28 | Silinder 15 x 30 cm | 100 |  | 0 | Belum_Test | Tidak | TATA - VIF / SLAB / K-400 NFA SL12 / 21:10 ERDI / TM 811 | FALSE | 0 | 0 | 0 | 0 | 0
DOCKET/SBG/02-2026/01026 | SO/DIR2/DV2-4/02-2026/00310 | VINFAST INDONESIA FACTORY (RC PHASE 2) | PT. TATAMULIA NUSANTARA INDAH | K-400 NFA | 3 | 12-03-2026 00:00:00 | 28 | Silinder 15 x 30 cm | 100 |  | 0 | Belum_Test | Tidak | TATA - VIF / SLAB / K-400 NFA SL13 / 23:05 ERDI / TM 601 | FALSE | 0 | 0 | 0 | 0 | 0
DOCKET/SBG/02-2026/01026 | SO/DIR2/DV2-4/02-2026/00310 | VINFAST INDONESIA FACTORY (RC PHASE 2) | PT. TATAMULIA NUSANTARA INDAH | K-400 NFA | 4 | 12-03-2026 00:00:00 | 28 | Silinder 15 x 30 cm | 100 |  | 0 | Belum_Test | Tidak | TATA - VIF / SLAB / K-400 NFA SL13 / 23:05 ERDI / TM 601 | FALSE | 0 | 0 | 0 | 0 | 0
DOCKET/SBG/02-2026/01010 | SO/DIR2/DV2-4/01-2026/00276 | Patimban Access Toll Road P02 (JOI 60%) | WASKITA - ABIPRAYA JO | Class B-1 NFA | 3 | 12-03-2026 00:00:00 | 28 | Silinder 15 x 30 cm | 100 |  | 0 | Belum_Test | Tidak | WASKITA - ABP / SLAB OP KRANJAT / Class B-1 NFA SL12 / 12:40 KHAERUL / TM 825 | FALSE | 0 | 0 | 0 | 0 | 0
DOCKET/SBG/02-2026/01010 | SO/DIR2/DV2-4/01-2026/00276 | Patimban Access Toll Road P02 (JOI 60%) | WASKITA - ABIPRAYA JO | Class B-1 NFA | 4 | 12-03-2026 00:00:00 | 28 | Silinder 15 x 30 cm | 100 |  | 0 | Belum_Test | Tidak | WASKITA - ABP / SLAB OP KRANJAT / Class B-1 NFA SL12 / 12:40 KHAERUL / TM 825 | FALSE | 0 | 0 | 0 | 0 | 0
DOCKET/SBG/02-2026/01013 | SO/DIR2/DV2-4/01-2026/00276 | Patimban Access Toll Road P02 (JOI 60%) | WASKITA - ABIPRAYA JO | Class B-1 NFA | 3 | 12-03-2026 00:00:00 | 28 | Silinder 15 x 30 cm | 100 |  | 0 | Belum_Test | Tidak | WASKITA - ABP / SLAB OP KRANJAT / Class B-1 NFA SL12 / 13:35 KHAERUL / TM 903 | FALSE | 0 | 0 | 0 | 0 | 0
DOCKET/SBG/02-2026/01013 | SO/DIR2/DV2-4/01-2026/00276 | Patimban Access Toll Road P02 (JOI 60%) | WASKITA - ABIPRAYA JO | Class B-1 NFA | 4 | 12-03-2026 00:00:00 | 28 | Silinder 15 x 30 cm | 100 |  | 0 | Belum_Test | Tidak | WASKITA - ABP / SLAB OP KRANJAT / Class B-1 NFA SL12 / 13:35 KHAERUL / TM 903 | FALSE | 0 | 0 | 0 | 0 | 0
DOCKET/SBG/02-2026/01015 | SO/DIR2/DV2-4/01-2026/00276 | Patimban Access Toll Road P02 (JOI 60%) | WASKITA - ABIPRAYA JO | Class B-1 NFA | 3 | 12-03-2026 00:00:00 | 28 | Silinder 15 x 30 cm | 100 |  | 0 | Belum_Test | Tidak | WASKITA - ABP / SLAB OP KRANJAT / Class B-1 NFA SL13 / 16:25 KHAERUL / TM 811 | FALSE | 0 | 0 | 0 | 0 | 0
DOCKET/SBG/02-2026/01015 | SO/DIR2/DV2-4/01-2026/00276 | Patimban Access Toll Road P02 (JOI 60%) | WASKITA - ABIPRAYA JO | Class B-1 NFA | 4 | 12-03-2026 00:00:00 | 28 | Silinder 15 x 30 cm | 100 |  | 0 | Belum_Test | Tidak | WASKITA - ABP / SLAB OP KRANJAT / Class B-1 NFA SL13 / 16:25 KHAERUL / TM 811 | FALSE | 0 | 0 | 0 | 0 | 0
DOCKET/SBG/02-2026/01020 | SO/DIR2/DV2-4/01-2026/00276 | Patimban Access Toll Road P02 (JOI 60%) | WASKITA - ABIPRAYA JO | Class B-1 NFA | 3 | 12-03-2026 00:00:00 | 28 | Silinder 15 x 30 cm | 100 |  | 0 | Belum_Test | Tidak | WASKITA - ABP / SLAB OP KRANJAT / Class B-1 NFA SL13 / 20:20 KHAERUL / TM 931 | FALSE | 0 | 0 | 0 | 0 | 0
DOCKET/SBG/02-2026/01020 | SO/DIR2/DV2-4/01-2026/00276 | Patimban Access Toll Road P02 (JOI 60%) | WASKITA - ABIPRAYA JO | Class B-1 NFA | 4 | 12-03-2026 00:00:00 | 28 | Silinder 15 x 30 cm | 100 |  | 0 | Belum_Test | Tidak | WASKITA - ABP / SLAB OP KRANJAT / Class B-1 NFA SL13 / 20:20 KHAERUL / TM 931 | FALSE | 0 | 0 | 0 | 0 | 0
DOCKET/SBG/02-2026/01044 | SO/DIR2/DV2-2/11-2025/5705 | Free View Pabrik Sepatu | PT. ANUGERAH LESTARI SUPINDO KONSTRUKSI | K-300 NFA | 3 | 13-03-2026 00:00:00 | 28 | Silinder 15 x 30 cm | 100 |  | 0 | Belum_Test | Tidak | ALSK / RIGID / K-300 NFA SL12 / 11:40 DIKI / TM 811 | FALSE | 0 | 0 | 0 | 0 | 0
DOCKET/SBG/02-2026/01044 | SO/DIR2/DV2-2/11-2025/5705 | Free View Pabrik Sepatu | PT. ANUGERAH LESTARI SUPINDO KONSTRUKSI | K-300 NFA | 4 | 13-03-2026 00:00:00 | 28 | Silinder 15 x 30 cm | 100 |  | 0 | Belum_Test | Tidak | ALSK / RIGID / K-300 NFA SL12 / 11:40 DIKI / TM 811 | FALSE | 0 | 0 | 0 | 0 | 0
DOCKET/SBG/02-2026/01046 | SO/DIR2/DV2-2/11-2025/5705 | Free View Pabrik Sepatu | PT. ANUGERAH LESTARI SUPINDO KONSTRUKSI | K-300 NFA | 3 | 13-03-2026 00:00:00 | 28 | Silinder 15 x 30 cm | 100 |  | 0 | Belum_Test | Tidak | ALSK / RIGID / K-300 NFA SL12 / 12:10 DIKI / TM 456 | FALSE | 0 | 0 | 0 | 0 | 0
DOCKET/SBG/02-2026/01046 | SO/DIR2/DV2-2/11-2025/5705 | Free View Pabrik Sepatu | PT. ANUGERAH LESTARI SUPINDO KONSTRUKSI | K-300 NFA | 4 | 13-03-2026 00:00:00 | 28 | Silinder 15 x 30 cm | 100 |  | 0 | Belum_Test | Tidak | ALSK / RIGID / K-300 NFA SL12 / 12:10 DIKI / TM 456 | FALSE | 0 | 0 | 0 | 0 | 0
DOCKET/SBG/02-2026/01048 | SO/DIR2/DV2-2/11-2025/5705 | Free View Pabrik Sepatu | PT. ANUGERAH LESTARI SUPINDO KONSTRUKSI | K-300 NFA | 3 | 13-03-2026 00:00:00 | 28 | Silinder 15 x 30 cm | 100 |  | 0 | Belum_Test | Tidak | ALSK / RIGID / K-300 NFA SL10 / 13:00 DIKI / TM 560 | FALSE | 0 | 0 | 0 | 0 | 0
DOCKET/SBG/02-2026/01048 | SO/DIR2/DV2-2/11-2025/5705 | Free View Pabrik Sepatu | PT. ANUGERAH LESTARI SUPINDO KONSTRUKSI | K-300 NFA | 4 | 13-03-2026 00:00:00 | 28 | Silinder 15 x 30 cm | 100 |  | 0 | Belum_Test | Tidak | ALSK / RIGID / K-300 NFA SL10 / 13:00 DIKI / TM 560 | FALSE | 0 | 0 | 0 | 0 | 0
DOCKET/SBG/02-2026/01050 | SO/DIR2/DV2-2/11-2025/5705 | Free View Pabrik Sepatu | PT. ANUGERAH LESTARI SUPINDO KONSTRUKSI | K-300 NFA | 3 | 13-03-2026 00:00:00 | 28 | Silinder 15 x 30 cm | 100 |  | 0 | Belum_Test | Tidak | ALSK / RIGID / K-300 NFA SL11 / 14:15 DIKI / TM 825 | FALSE | 0 | 0 | 0 | 0 | 0
DOCKET/SBG/02-2026/01050 | SO/DIR2/DV2-2/11-2025/5705 | Free View Pabrik Sepatu | PT. ANUGERAH LESTARI SUPINDO KONSTRUKSI | K-300 NFA | 4 | 13-03-2026 00:00:00 | 28 | Silinder 15 x 30 cm | 100 |  | 0 | Belum_Test | Tidak | ALSK / RIGID / K-300 NFA SL11 / 14:15 DIKI / TM 825 | FALSE | 0 | 0 | 0 | 0 | 0
DOCKET/SBG/02-2026/01031 | SO/DIR2/DV2-4/02-2026/00310 | VINFAST INDONESIA FACTORY (RC PHASE 2) | PT. TATAMULIA NUSANTARA INDAH | K-400 NFA | 3 | 12-03-2026 00:00:00 | 28 | Silinder 15 x 30 cm | 100 |  | 0 | Belum_Test | Tidak | TATA - VIF / SLAB / K-400 NFA SL12 / 02:40 ERDI / TM 902 | FALSE | 0 | 0 | 0 | 0 | 0
DOCKET/SBG/02-2026/01031 | SO/DIR2/DV2-4/02-2026/00310 | VINFAST INDONESIA FACTORY (RC PHASE 2) | PT. TATAMULIA NUSANTARA INDAH | K-400 NFA | 4 | 12-03-2026 00:00:00 | 28 | Silinder 15 x 30 cm | 100 |  | 0 | Belum_Test | Tidak | TATA - VIF / SLAB / K-400 NFA SL12 / 02:40 ERDI / TM 902 | FALSE | 0 | 0 | 0 | 0 | 0
DOCKET/SBG/02-2026/01034 | SO/DIR2/DV2-4/02-2026/00310 | VINFAST INDONESIA FACTORY (RC PHASE 2) | PT. TATAMULIA NUSANTARA INDAH | K-400 NFA | 3 | 12-03-2026 00:00:00 | 28 | Silinder 15 x 30 cm | 100 |  | 0 | Belum_Test | Tidak | TATA -VIF / SLAB / K-400 NFA SL13 / 03:05 ERDI / TM 560 | FALSE | 0 | 0 | 0 | 0 | 0
DOCKET/SBG/02-2026/01034 | SO/DIR2/DV2-4/02-2026/00310 | VINFAST INDONESIA FACTORY (RC PHASE 2) | PT. TATAMULIA NUSANTARA INDAH | K-400 NFA | 4 | 12-03-2026 00:00:00 | 28 | Silinder 15 x 30 cm | 100 |  | 0 | Belum_Test | Tidak | TATA -VIF / SLAB / K-400 NFA SL13 / 03:05 ERDI / TM 560 | FALSE | 0 | 0 | 0 | 0 | 0
DOCKET/SBG/02-2026/01037 | SO/DIR2/DV2-4/02-2026/00310 | VINFAST INDONESIA FACTORY (RC PHASE 2) | PT. TATAMULIA NUSANTARA INDAH | K-400 NFA | 3 | 12-03-2026 00:00:00 | 28 | Silinder 15 x 30 cm | 100 |  | 0 | Belum_Test | Tidak | TATA - VIF / SLAB / K-400 NFA SL12 / 04:35 ERDI / TM 903 | FALSE | 0 | 0 | 0 | 0 | 0
DOCKET/SBG/02-2026/01037 | SO/DIR2/DV2-4/02-2026/00310 | VINFAST INDONESIA FACTORY (RC PHASE 2) | PT. TATAMULIA NUSANTARA INDAH | K-400 NFA | 4 | 12-03-2026 00:00:00 | 28 | Silinder 15 x 30 cm | 100 |  | 0 | Belum_Test | Tidak | TATA - VIF / SLAB / K-400 NFA SL12 / 04:35 ERDI / TM 903 | FALSE | 0 | 0 | 0 | 0 | 0
DOCKET/SBG/02-2026/01040 | SO/DIR2/DV2-4/02-2026/00310 | VINFAST INDONESIA FACTORY (RC PHASE 2) | PT. TATAMULIA NUSANTARA INDAH | K-400 NFA | 3 | 12-03-2026 00:00:00 | 28 | Silinder 15 x 30 cm | 100 |  | 0 | Belum_Test | Tidak | TATA - VIF / SLAB / K-400 NFA SL12 / 07:50 ABDUL / TM 902 | FALSE | 0 | 0 | 0 | 0 | 0
DOCKET/SBG/02-2026/01040 | SO/DIR2/DV2-4/02-2026/00310 | VINFAST INDONESIA FACTORY (RC PHASE 2) | PT. TATAMULIA NUSANTARA INDAH | K-400 NFA | 4 | 12-03-2026 00:00:00 | 28 | Silinder 15 x 30 cm | 100 |  | 0 | Belum_Test | Tidak | TATA - VIF / SLAB / K-400 NFA SL12 / 07:50 ABDUL / TM 902 | FALSE | 0 | 0 | 0 | 0 | 0
DOCKET/SBG/02-2026/01042 | SO/DIR2/DV2-4/02-2026/00310 | VINFAST INDONESIA FACTORY (RC PHASE 2) | PT. TATAMULIA NUSANTARA INDAH | K-400 NFA | 3 | 13-03-2026 00:00:00 | 28 | Silinder 15 x 30 cm | 100 |  | 0 | Belum_Test | Tidak | TATA - VIF / SLAB / K-400 NFA SL13 / 09:20 ABDUL / TM 931 | FALSE | 0 | 0 | 0 | 0 | 0
DOCKET/SBG/02-2026/01042 | SO/DIR2/DV2-4/02-2026/00310 | VINFAST INDONESIA FACTORY (RC PHASE 2) | PT. TATAMULIA NUSANTARA INDAH | K-400 NFA | 4 | 13-03-2026 00:00:00 | 28 | Silinder 15 x 30 cm | 100 |  | 0 | Belum_Test | Tidak | TATA - VIF / SLAB / K-400 NFA SL13 / 09:20 ABDUL / TM 931 | FALSE | 0 | 0 | 0 | 0 | 0
DOCKET/SBG/02-2026/01069 | SO/UR/02-2026/04521 | VINFAST SUBANG | PT KARYA BAJATAMA RAYA | K-300 NFA | 3 | 14-03-2026 00:00:00 | 28 | Silinder 15 x 30 cm | 100 |  | 0 | Belum_Test | Tidak | KARYA BAJATAMA / SLAB LT DASAR / K-300 NFA SL12 / 21:40 DIKI / TM 825 | FALSE | 0 | 0 | 0 | 0 | 0
DOCKET/SBG/02-2026/01069 | SO/UR/02-2026/04521 | VINFAST SUBANG | PT KARYA BAJATAMA RAYA | K-300 NFA | 4 | 14-03-2026 00:00:00 | 28 | Silinder 15 x 30 cm | 100 |  | 0 | Belum_Test | Tidak | KARYA BAJATAMA / SLAB LT DASAR / K-300 NFA SL12 / 21:40 DIKI / TM 825 | FALSE | 0 | 0 | 0 | 0 | 0
DOCKET/SBG/02-2026/01070 | SO/UR/02-2026/04521 | VINFAST SUBANG | PT KARYA BAJATAMA RAYA | K-300 NFA | 3 | 14-03-2026 00:00:00 | 28 | Silinder 15 x 30 cm | 100 |  | 0 | Belum_Test | Tidak | KARYA BAJATAMA / SLAB LT DASAR / K-300 NFA SL13 / 23:05 DIKI / TM 903 | FALSE | 0 | 0 | 0 | 0 | 0
DOCKET/SBG/02-2026/01070 | SO/UR/02-2026/04521 | VINFAST SUBANG | PT KARYA BAJATAMA RAYA | K-300 NFA | 4 | 14-03-2026 00:00:00 | 28 | Silinder 15 x 30 cm | 100 |  | 0 | Belum_Test | Tidak | KARYA BAJATAMA / SLAB LT DASAR / K-300 NFA SL13 / 23:05 DIKI / TM 903 | FALSE | 0 | 0 | 0 | 0 | 0
DOCKET/SBG/02-2026/01055 | SO/DIR2/DV2-1/01-2026/00334 | INFRASTRUKTUR SUBANG SMARTPOLITAN | PT. NUSA RAYA CIPTA TBK. | K-300 NFA | 3 | 14-03-2026 00:00:00 | 28 | Silinder 15 x 30 cm | 100 |  | 0 | Belum_Test | Tidak | NRC / COVER U-DITCH / K-300 NFA SL12 / 09:50 DIKI / TM 902 | FALSE | 0 | 0 | 0 | 0 | 0
DOCKET/SBG/02-2026/01055 | SO/DIR2/DV2-1/01-2026/00334 | INFRASTRUKTUR SUBANG SMARTPOLITAN | PT. NUSA RAYA CIPTA TBK. | K-300 NFA | 4 | 14-03-2026 00:00:00 | 28 | Silinder 15 x 30 cm | 100 |  | 0 | Belum_Test | Tidak | NRC / COVER U-DITCH / K-300 NFA SL12 / 09:50 DIKI / TM 902 | FALSE | 0 | 0 | 0 | 0 | 0
DOCKET/SBG/02-2026/01053 | SO/DIR2/DV2-4/10-2025/3259 | JALAN TOL AKSES PATIMBAN | PT. PEMBANGUNAN PERUMAHAN (PERSERO) TBK | Fc-30 NFA | 3 | 14-03-2026 00:00:00 | 28 | Silinder 15 x 30 cm | 100 |  | 0 | Belum_Test | Tidak | PP - PATIMBAN / PILECAP STA 21+745 / Fc-30 NFA SL12 / 11:15 KHAERUL / TM 931 | FALSE | 0 | 0 | 0 | 0 | 0
DOCKET/SBG/02-2026/01053 | SO/DIR2/DV2-4/10-2025/3259 | JALAN TOL AKSES PATIMBAN | PT. PEMBANGUNAN PERUMAHAN (PERSERO) TBK | Fc-30 NFA | 4 | 14-03-2026 00:00:00 | 28 | Silinder 15 x 30 cm | 100 |  | 0 | Belum_Test | Tidak | PP - PATIMBAN / PILECAP STA 21+745 / Fc-30 NFA SL12 / 11:15 KHAERUL / TM 931 | FALSE | 0 | 0 | 0 | 0 | 0
DOCKET/SBG/02-2026/01056 | SO/DIR2/DV2-4/10-2025/3259 | JALAN TOL AKSES PATIMBAN | PT. PEMBANGUNAN PERUMAHAN (PERSERO) TBK | Fc-30 NFA | 3 | 14-03-2026 00:00:00 | 28 | Silinder 15 x 30 cm | 100 |  | 0 | Belum_Test | Tidak | PP - PATIMBAN / PILECAP STA 21+745 / Fc-30 NFA SL12 / 11:30 KHAERUL / TM 601 | FALSE | 0 | 0 | 0 | 0 | 0
DOCKET/SBG/02-2026/01056 | SO/DIR2/DV2-4/10-2025/3259 | JALAN TOL AKSES PATIMBAN | PT. PEMBANGUNAN PERUMAHAN (PERSERO) TBK | Fc-30 NFA | 4 | 14-03-2026 00:00:00 | 28 | Silinder 15 x 30 cm | 100 |  | 0 | Belum_Test | Tidak | PP - PATIMBAN / PILECAP STA 21+745 / Fc-30 NFA SL12 / 11:30 KHAERUL / TM 601 | FALSE | 0 | 0 | 0 | 0 | 0
DOCKET/SBG/02-2026/01059 | SO/DIR2/DV2-4/10-2025/3259 | JALAN TOL AKSES PATIMBAN | PT. PEMBANGUNAN PERUMAHAN (PERSERO) TBK | Fc-30 NFA | 3 | 14-03-2026 00:00:00 | 28 | Silinder 15 x 30 cm | 100 |  | 0 | Belum_Test | Tidak | PP - PATIMBAN / PILECAP STA 21+745 / Fc-30 NFA SL13 / 11:45 KHAERUL / TM 665 | FALSE | 0 | 0 | 0 | 0 | 0
DOCKET/SBG/02-2026/01059 | SO/DIR2/DV2-4/10-2025/3259 | JALAN TOL AKSES PATIMBAN | PT. PEMBANGUNAN PERUMAHAN (PERSERO) TBK | Fc-30 NFA | 4 | 14-03-2026 00:00:00 | 28 | Silinder 15 x 30 cm | 100 |  | 0 | Belum_Test | Tidak | PP - PATIMBAN / PILECAP STA 21+745 / Fc-30 NFA SL13 / 11:45 KHAERUL / TM 665 | FALSE | 0 | 0 | 0 | 0 | 0
DOCKET/SBG/02-2026/01061 | SO/DIR2/DV2-4/10-2025/3259 | JALAN TOL AKSES PATIMBAN | PT. PEMBANGUNAN PERUMAHAN (PERSERO) TBK | Fc-30 NFA | 3 | 14-03-2026 00:00:00 | 28 | Silinder 15 x 30 cm | 100 |  | 0 | Belum_Test | Tidak | PP - PATIMBAN / PILECAP STA 21+745 / Fc-30 NFA SL12 / 12:25 KHAERUL / TM 903 | FALSE | 0 | 0 | 0 | 0 | 0
DOCKET/SBG/02-2026/01061 | SO/DIR2/DV2-4/10-2025/3259 | JALAN TOL AKSES PATIMBAN | PT. PEMBANGUNAN PERUMAHAN (PERSERO) TBK | Fc-30 NFA | 4 | 14-03-2026 00:00:00 | 28 | Silinder 15 x 30 cm | 100 |  | 0 | Belum_Test | Tidak | PP - PATIMBAN / PILECAP STA 21+745 / Fc-30 NFA SL12 / 12:25 KHAERUL / TM 903 | FALSE | 0 | 0 | 0 | 0 | 0
DOCKET/SBG/02-2026/01064 | SO/DIR2/DV2-4/10-2025/3259 | JALAN TOL AKSES PATIMBAN | PT. PEMBANGUNAN PERUMAHAN (PERSERO) TBK | Fc-30 NFA | 3 | 14-03-2026 00:00:00 | 28 | Silinder 15 x 30 cm | 100 |  | 0 | Belum_Test | Tidak | PP - PATIMBAN / PILECAP STA 21+745 / Fc-30 NFA SL12 / 17:50 KHAERUL / TM 811 | FALSE | 0 | 0 | 0 | 0 | 0
DOCKET/SBG/02-2026/01064 | SO/DIR2/DV2-4/10-2025/3259 | JALAN TOL AKSES PATIMBAN | PT. PEMBANGUNAN PERUMAHAN (PERSERO) TBK | Fc-30 NFA | 4 | 14-03-2026 00:00:00 | 28 | Silinder 15 x 30 cm | 100 |  | 0 | Belum_Test | Tidak | PP - PATIMBAN / PILECAP STA 21+745 / Fc-30 NFA SL12 / 17:50 KHAERUL / TM 811 | FALSE | 0 | 0 | 0 | 0 | 0
DOCKET/SBG/02-2026/01066 | SO/DIR2/DV2-4/10-2025/3259 | JALAN TOL AKSES PATIMBAN | PT. PEMBANGUNAN PERUMAHAN (PERSERO) TBK | Fc-30 NFA | 3 | 14-03-2026 00:00:00 | 28 | Silinder 15 x 30 cm | 100 |  | 0 | Belum_Test | Tidak | PP - PATIMBAN / PILECAP STA 21+745 / Fc-30 NFA SL13 / 19:30 KHAERUL / TM 560 | FALSE | 0 | 0 | 0 | 0 | 0
DOCKET/SBG/02-2026/01066 | SO/DIR2/DV2-4/10-2025/3259 | JALAN TOL AKSES PATIMBAN | PT. PEMBANGUNAN PERUMAHAN (PERSERO) TBK | Fc-30 NFA | 4 | 14-03-2026 00:00:00 | 28 | Silinder 15 x 30 cm | 100 |  | 0 | Belum_Test | Tidak | PP - PATIMBAN / PILECAP STA 21+745 / Fc-30 NFA SL13 / 19:30 KHAERUL / TM 560 | FALSE | 0 | 0 | 0 | 0 | 0
DOCKET/SBG/02-2026/01071 | SO/DIR2/DV2-4/10-2025/3259 | JALAN TOL AKSES PATIMBAN | PT. PEMBANGUNAN PERUMAHAN (PERSERO) TBK | Fc-30 NFA | 3 | 14-03-2026 00:00:00 | 28 | Silinder 15 x 30 cm | 100 |  | 0 | Belum_Test | Tidak | PP - PATIMBAN / PILECAP STA 21+745 / Fc-30 NFA SL14 / 22:30 KHAERUL / TM 902 | FALSE | 0 | 0 | 0 | 0 | 0
DOCKET/SBG/02-2026/01071 | SO/DIR2/DV2-4/10-2025/3259 | JALAN TOL AKSES PATIMBAN | PT. PEMBANGUNAN PERUMAHAN (PERSERO) TBK | Fc-30 NFA | 4 | 14-03-2026 00:00:00 | 28 | Silinder 15 x 30 cm | 100 |  | 0 | Belum_Test | Tidak | PP - PATIMBAN / PILECAP STA 21+745 / Fc-30 NFA SL14 / 22:30 KHAERUL / TM 902 | FALSE | 0 | 0 | 0 | 0 | 0
DOCKET/SBG/02-2026/01074 | SO/UR/02-2026/04521 | VINFAST SUBANG | PT KARYA BAJATAMA RAYA | K-300 NFA | 3 | 14-03-2026 00:00:00 | 28 | Silinder 15 x 30 cm | 100 |  | 0 | Belum_Test | Tidak | KARYA BAJATAMA / SLAB PARKIRAN / K-300 NFA SL12 / 02:25 KHAERUL / TM 825 | FALSE | 0 | 0 | 0 | 0 | 0
DOCKET/SBG/02-2026/01074 | SO/UR/02-2026/04521 | VINFAST SUBANG | PT KARYA BAJATAMA RAYA | K-300 NFA | 4 | 14-03-2026 00:00:00 | 28 | Silinder 15 x 30 cm | 100 |  | 0 | Belum_Test | Tidak | KARYA BAJATAMA / SLAB PARKIRAN / K-300 NFA SL12 / 02:25 KHAERUL / TM 825 | FALSE | 0 | 0 | 0 | 0 | 0
DOCKET/SBG/02-2026/01076 | SO/UR/02-2026/04521 | VINFAST SUBANG | PT KARYA BAJATAMA RAYA | K-300 NFA | 3 | 14-03-2026 00:00:00 | 28 | Silinder 15 x 30 cm | 100 |  | 0 | Belum_Test | Tidak | KARYA BAJATAMA / SLAB PARKIRAN / K-300 NFA SL13 / 04:35 KHAERUL / TM 902 | FALSE | 0 | 0 | 0 | 0 | 0
DOCKET/SBG/02-2026/01076 | SO/UR/02-2026/04521 | VINFAST SUBANG | PT KARYA BAJATAMA RAYA | K-300 NFA | 4 | 14-03-2026 00:00:00 | 28 | Silinder 15 x 30 cm | 100 |  | 0 | Belum_Test | Tidak | KARYA BAJATAMA / SLAB PARKIRAN / K-300 NFA SL13 / 04:35 KHAERUL / TM 902 | FALSE | 0 | 0 | 0 | 0 | 0
DOCKET/SBG/02-2026/01078 | SO/UR/02-2026/04521 | VINFAST SUBANG | PT KARYA BAJATAMA RAYA | K-300 NFA | 3 | 14-03-2026 00:00:00 | 28 | Silinder 15 x 30 cm | 100 |  | 0 | Belum_Test | Tidak | KARYA BAJATAMA / SLAB PARKIRAN / K-300 NFA SL14 / 04:45 KHAERUL / TM 664 | FALSE | 0 | 0 | 0 | 0 | 0
DOCKET/SBG/02-2026/01078 | SO/UR/02-2026/04521 | VINFAST SUBANG | PT KARYA BAJATAMA RAYA | K-300 NFA | 4 | 14-03-2026 00:00:00 | 28 | Silinder 15 x 30 cm | 100 |  | 0 | Belum_Test | Tidak | KARYA BAJATAMA / SLAB PARKIRAN / K-300 NFA SL14 / 04:45 KHAERUL / TM 664 | FALSE | 0 | 0 | 0 | 0 | 0
DOCKET/SBG/02-2026/01083 | SO/UR/02-2026/04521 | VINFAST SUBANG | PT KARYA BAJATAMA RAYA | K-300 NFA | 3 | 15-03-2026 00:00:00 | 28 | Silinder 15 x 30 cm | 100 |  | 0 | Belum_Test | Tidak | KARYA BAJATAMA / SLAB PARKIRAN / K-300 NFA SL12 / 09:40 RIPAL / TM 903 | FALSE | 0 | 0 | 0 | 0 | 0
DOCKET/SBG/02-2026/01083 | SO/UR/02-2026/04521 | VINFAST SUBANG | PT KARYA BAJATAMA RAYA | K-300 NFA | 4 | 15-03-2026 00:00:00 | 28 | Silinder 15 x 30 cm | 100 |  | 0 | Belum_Test | Tidak | KARYA BAJATAMA / SLAB PARKIRAN / K-300 NFA SL12 / 09:40 RIPAL / TM 903 | FALSE | 0 | 0 | 0 | 0 | 0
DOCKET/SBG/02-2026/01085 | SO/UR/02-2026/04521 | VINFAST SUBANG | PT KARYA BAJATAMA RAYA | K-300 NFA | 3 | 15-03-2026 00:00:00 | 28 | Silinder 15 x 30 cm | 100 |  | 0 | Belum_Test | Tidak | KARYA BAJATAMA / SLAB PARKIRAN / K-300 NFA SL13 / 09:50 RIPAL / TM 601 | FALSE | 0 | 0 | 0 | 0 | 0
DOCKET/SBG/02-2026/01085 | SO/UR/02-2026/04521 | VINFAST SUBANG | PT KARYA BAJATAMA RAYA | K-300 NFA | 4 | 15-03-2026 00:00:00 | 28 | Silinder 15 x 30 cm | 100 |  | 0 | Belum_Test | Tidak | KARYA BAJATAMA / SLAB PARKIRAN / K-300 NFA SL13 / 09:50 RIPAL / TM 601 | FALSE | 0 | 0 | 0 | 0 | 0
DOCKET/SBG/02-2026/01088 | SO/UR/02-2026/04521 | VINFAST SUBANG | PT KARYA BAJATAMA RAYA | K-300 NFA | 3 | 15-03-2026 00:00:00 | 28 | Silinder 15 x 30 cm | 100 |  | 0 | Belum_Test | Tidak | KARYA BAJATAMA / SLAB PARKIRAN / K-300 NFA SL12 / 10:15 RIPAL / TM 665 | FALSE | 0 | 0 | 0 | 0 | 0
DOCKET/SBG/02-2026/01088 | SO/UR/02-2026/04521 | VINFAST SUBANG | PT KARYA BAJATAMA RAYA | K-300 NFA | 4 | 15-03-2026 00:00:00 | 28 | Silinder 15 x 30 cm | 100 |  | 0 | Belum_Test | Tidak | KARYA BAJATAMA / SLAB PARKIRAN / K-300 NFA SL12 / 10:15 RIPAL / TM 665 | FALSE | 0 | 0 | 0 | 0 | 0
DOCKET/SBG/02-2026/01100 | SO/DIR2/DV2-4/02-2026/00310 | VINFAST INDONESIA FACTORY (RC PHASE 2) | PT. TATAMULIA NUSANTARA INDAH | K-400 NFA | 3 | 15-03-2026 00:00:00 | 28 | Silinder 15 x 30 cm | 100 |  | 0 | Belum_Test | Tidak | TATA - VIF / PILECAP / K-400 NFA SL12 / 21:05 DIKI / TM 825 | FALSE | 0 | 0 | 0 | 0 | 0
DOCKET/SBG/02-2026/01100 | SO/DIR2/DV2-4/02-2026/00310 | VINFAST INDONESIA FACTORY (RC PHASE 2) | PT. TATAMULIA NUSANTARA INDAH | K-400 NFA | 4 | 15-03-2026 00:00:00 | 28 | Silinder 15 x 30 cm | 100 |  | 0 | Belum_Test | Tidak | TATA - VIF / PILECAP / K-400 NFA SL12 / 21:05 DIKI / TM 825 | FALSE | 0 | 0 | 0 | 0 | 0
DOCKET/SBG/02-2026/01102 | SO/DIR2/DV2-4/02-2026/00310 | VINFAST INDONESIA FACTORY (RC PHASE 2) | PT. TATAMULIA NUSANTARA INDAH | K-400 NFA | 3 | 15-03-2026 00:00:00 | 28 | Silinder 15 x 30 cm | 100 |  | 0 | Belum_Test | Tidak | TATA - VIF / PILECAP / K-400 NFA SL13 / 23:40 DIKI / TM 811 | FALSE | 0 | 0 | 0 | 0 | 0
DOCKET/SBG/02-2026/01102 | SO/DIR2/DV2-4/02-2026/00310 | VINFAST INDONESIA FACTORY (RC PHASE 2) | PT. TATAMULIA NUSANTARA INDAH | K-400 NFA | 4 | 15-03-2026 00:00:00 | 28 | Silinder 15 x 30 cm | 100 |  | 0 | Belum_Test | Tidak | TATA - VIF / PILECAP / K-400 NFA SL13 / 23:40 DIKI / TM 811 | FALSE | 0 | 0 | 0 | 0 | 0
DOCKET/SBG/02-2026/01090 | SO/DIR2/DV2-4/01-2026/00276 | Patimban Access Toll Road P02 (JOI 60%) | WASKITA - ABIPRAYA JO | Class B-1 NFA | 3 | 15-03-2026 00:00:00 | 28 | Silinder 15 x 30 cm | 100 |  | 0 | Belum_Test | Tidak | WASKITA - ABP / SLAB OP KRANJAT / Class B-1 NFA SL12.5 / 14:45 RIYAN / TM 560 | FALSE | 0 | 0 | 0 | 0 | 0
DOCKET/SBG/02-2026/01090 | SO/DIR2/DV2-4/01-2026/00276 | Patimban Access Toll Road P02 (JOI 60%) | WASKITA - ABIPRAYA JO | Class B-1 NFA | 4 | 15-03-2026 00:00:00 | 28 | Silinder 15 x 30 cm | 100 |  | 0 | Belum_Test | Tidak | WASKITA - ABP / SLAB OP KRANJAT / Class B-1 NFA SL12.5 / 14:45 RIYAN / TM 560 | FALSE | 0 | 0 | 0 | 0 | 0
DOCKET/SBG/02-2026/01093 | SO/DIR2/DV2-4/01-2026/00276 | Patimban Access Toll Road P02 (JOI 60%) | WASKITA - ABIPRAYA JO | Class B-1 NFA | 3 | 15-03-2026 00:00:00 | 28 | Silinder 15 x 30 cm | 100 |  | 0 | Belum_Test | Tidak | WASKITA - ABP / SLAB OP KRANJAT / Class B-1 NFA SL12 / 15:30 RIYAN / TM 825 | FALSE | 0 | 0 | 0 | 0 | 0
DOCKET/SBG/02-2026/01093 | SO/DIR2/DV2-4/01-2026/00276 | Patimban Access Toll Road P02 (JOI 60%) | WASKITA - ABIPRAYA JO | Class B-1 NFA | 4 | 15-03-2026 00:00:00 | 28 | Silinder 15 x 30 cm | 100 |  | 0 | Belum_Test | Tidak | WASKITA - ABP / SLAB OP KRANJAT / Class B-1 NFA SL12 / 15:30 RIYAN / TM 825 | FALSE | 0 | 0 | 0 | 0 | 0
DOCKET/SBG/02-2026/01096 | SO/DIR2/DV2-4/01-2026/00276 | Patimban Access Toll Road P02 (JOI 60%) | WASKITA - ABIPRAYA JO | Class B-1 NFA | 3 | 15-03-2026 00:00:00 | 28 | Silinder 15 x 30 cm | 100 |  | 0 | Belum_Test | Tidak | WASKITA - ABP / SLAB OP KRANJAT / Class B-1 NFA SL12 / 16:20 RIYAN / TM 931 | FALSE | 0 | 0 | 0 | 0 | 0
DOCKET/SBG/02-2026/01096 | SO/DIR2/DV2-4/01-2026/00276 | Patimban Access Toll Road P02 (JOI 60%) | WASKITA - ABIPRAYA JO | Class B-1 NFA | 4 | 15-03-2026 00:00:00 | 28 | Silinder 15 x 30 cm | 100 |  | 0 | Belum_Test | Tidak | WASKITA - ABP / SLAB OP KRANJAT / Class B-1 NFA SL12 / 16:20 RIYAN / TM 931 | FALSE | 0 | 0 | 0 | 0 | 0
DOCKET/SBG/02-2026/01099 | SO/DIR2/DV2-4/01-2026/00276 | Patimban Access Toll Road P02 (JOI 60%) | WASKITA - ABIPRAYA JO | Class B-1 NFA | 3 | 15-03-2026 00:00:00 | 28 | Silinder 15 x 30 cm | 100 |  | 0 | Belum_Test | Tidak | WASKITA - ABP / SLAB OP KRANJAT / Class B-1 NFA SL13 / 21:50 RIYAN / TM 664 | FALSE | 0 | 0 | 0 | 0 | 0
DOCKET/SBG/02-2026/01099 | SO/DIR2/DV2-4/01-2026/00276 | Patimban Access Toll Road P02 (JOI 60%) | WASKITA - ABIPRAYA JO | Class B-1 NFA | 4 | 15-03-2026 00:00:00 | 28 | Silinder 15 x 30 cm | 100 |  | 0 | Belum_Test | Tidak | WASKITA - ABP / SLAB OP KRANJAT / Class B-1 NFA SL13 / 21:50 RIYAN / TM 664 | FALSE | 0 | 0 | 0 | 0 | 0
DOCKET/SBG/02-2026/01107 | SO/UR/02-2026/04630 | VINFAST SUBANG | PT KARYA BAJATAMA RAYA | K-300 NFA | 3 | 15-03-2026 00:00:00 | 28 | Silinder 15 x 30 cm | 100 |  | 0 | Belum_Test | Tidak | KARYA BAJATAMA / SLAB PARKIRAN / K-300 NFA SL13 / 02:15 KHAERUL / TM 456 | FALSE | 0 | 0 | 0 | 0 | 0
DOCKET/SBG/02-2026/01107 | SO/UR/02-2026/04630 | VINFAST SUBANG | PT KARYA BAJATAMA RAYA | K-300 NFA | 4 | 15-03-2026 00:00:00 | 28 | Silinder 15 x 30 cm | 100 |  | 0 | Belum_Test | Tidak | KARYA BAJATAMA / SLAB PARKIRAN / K-300 NFA SL13 / 02:15 KHAERUL / TM 456 | FALSE | 0 | 0 | 0 | 0 | 0
DOCKET/SBG/02-2026/01119 | SO/UR/02-2026/04630 | VINFAST SUBANG | PT KARYA BAJATAMA RAYA | K-300 NFA | 3 | 16-03-2026 00:00:00 | 28 | Silinder 15 x 30 cm | 100 |  | 0 | Belum_Test | Tidak | KARYA BAJATAMA / SLAB PARKIRAN / K-300 NFA SL12 / 10:20 ERDI / TM 811 | FALSE | 0 | 0 | 0 | 0 | 0
DOCKET/SBG/02-2026/01119 | SO/UR/02-2026/04630 | VINFAST SUBANG | PT KARYA BAJATAMA RAYA | K-300 NFA | 4 | 16-03-2026 00:00:00 | 28 | Silinder 15 x 30 cm | 100 |  | 0 | Belum_Test | Tidak | KARYA BAJATAMA / SLAB PARKIRAN / K-300 NFA SL12 / 10:20 ERDI / TM 811 | FALSE | 0 | 0 | 0 | 0 | 0
DOCKET/SBG/02-2026/01135 | SO/UR/02-2026/04630 | VINFAST SUBANG | PT KARYA BAJATAMA RAYA | K-300 NFA | 3 | 16-03-2026 00:00:00 | 28 | Silinder 15 x 30 cm | 100 |  | 0 | Belum_Test | Tidak | KARYA BAJATAMA / TIE BEAM / K-300 NFA SL12 / 18:20 ABDUL / TM 811 | FALSE | 0 | 0 | 0 | 0 | 0
DOCKET/SBG/02-2026/01135 | SO/UR/02-2026/04630 | VINFAST SUBANG | PT KARYA BAJATAMA RAYA | K-300 NFA | 4 | 16-03-2026 00:00:00 | 28 | Silinder 15 x 30 cm | 100 |  | 0 | Belum_Test | Tidak | KARYA BAJATAMA / TIE BEAM / K-300 NFA SL12 / 18:20 ABDUL / TM 811 | FALSE | 0 | 0 | 0 | 0 | 0
DOCKET/SBG/02-2026/01127 | SO/DIR2/DV2-1/02-2026/00474 | INFRASTRUKTUR SUBANG SMARTPOLITAN | PT. NUSA RAYA CIPTA TBK. | K-350 NFA | 3 | 16-03-2026 00:00:00 | 28 | Silinder 15 x 30 cm | 100 |  | 0 | Belum_Test | Tidak | NRC / PENINGGIAN U-DITCH / K-350 NFA SL12 / 13:05 RIPAL / TM 811 | FALSE | 0 | 0 | 0 | 0 | 0
DOCKET/SBG/02-2026/01127 | SO/DIR2/DV2-1/02-2026/00474 | INFRASTRUKTUR SUBANG SMARTPOLITAN | PT. NUSA RAYA CIPTA TBK. | K-350 NFA | 4 | 16-03-2026 00:00:00 | 28 | Silinder 15 x 30 cm | 100 |  | 0 | Belum_Test | Tidak | NRC / PENINGGIAN U-DITCH / K-350 NFA SL12 / 13:05 RIPAL / TM 811 | FALSE | 0 | 0 | 0 | 0 | 0
DOCKET/SBG/02-2026/01126 | SO/DIR2/DV2-4/10-2025/3259 | JALAN TOL AKSES PATIMBAN | PT. PEMBANGUNAN PERUMAHAN (PERSERO) TBK | Fc-30 NFA | 3 | 16-03-2026 00:00:00 | 28 | Silinder 15 x 30 cm | 100 |  | 0 | Belum_Test | Tidak | PP - PATIMBAN / PLAT INJAK BC / Fc-30 NFA SL12 / 13:50 ABDUL / TM 903 | FALSE | 0 | 0 | 0 | 0 | 0
DOCKET/SBG/02-2026/01126 | SO/DIR2/DV2-4/10-2025/3259 | JALAN TOL AKSES PATIMBAN | PT. PEMBANGUNAN PERUMAHAN (PERSERO) TBK | Fc-30 NFA | 4 | 16-03-2026 00:00:00 | 28 | Silinder 15 x 30 cm | 100 |  | 0 | Belum_Test | Tidak | PP - PATIMBAN / PLAT INJAK BC / Fc-30 NFA SL12 / 13:50 ABDUL / TM 903 | FALSE | 0 | 0 | 0 | 0 | 0
DOCKET/SBG/02-2026/01110 | SO/DIR2/DV2-4/02-2026/00310 | VINFAST INDONESIA FACTORY (RC PHASE 2) | PT. TATAMULIA NUSANTARA INDAH | K-400 NFA | 3 | 15-03-2026 00:00:00 | 28 | Silinder 15 x 30 cm | 100 |  | 0 | Belum_Test | Tidak | TATA - VIF / SLAB / K-400 NFA SL12 / 03:40 DIKI / TM 825 | FALSE | 0 | 0 | 0 | 0 | 0
DOCKET/SBG/02-2026/01110 | SO/DIR2/DV2-4/02-2026/00310 | VINFAST INDONESIA FACTORY (RC PHASE 2) | PT. TATAMULIA NUSANTARA INDAH | K-400 NFA | 4 | 15-03-2026 00:00:00 | 28 | Silinder 15 x 30 cm | 100 |  | 0 | Belum_Test | Tidak | TATA - VIF / SLAB / K-400 NFA SL12 / 03:40 DIKI / TM 825 | FALSE | 0 | 0 | 0 | 0 | 0
DOCKET/SBG/02-2026/01114 | SO/DIR2/DV2-4/02-2026/00310 | VINFAST INDONESIA FACTORY (RC PHASE 2) | PT. TATAMULIA NUSANTARA INDAH | K-400 NFA | 3 | 15-03-2026 00:00:00 | 28 | Silinder 15 x 30 cm | 100 |  | 0 | Belum_Test | Tidak | TATA - VIF / SLAB / K-400 NFA SL13 / 07:25 DIKI / TM 902 | FALSE | 0 | 0 | 0 | 0 | 0
DOCKET/SBG/02-2026/01114 | SO/DIR2/DV2-4/02-2026/00310 | VINFAST INDONESIA FACTORY (RC PHASE 2) | PT. TATAMULIA NUSANTARA INDAH | K-400 NFA | 4 | 15-03-2026 00:00:00 | 28 | Silinder 15 x 30 cm | 100 |  | 0 | Belum_Test | Tidak | TATA - VIF / SLAB / K-400 NFA SL13 / 07:25 DIKI / TM 902 | FALSE | 0 | 0 | 0 | 0 | 0
DOCKET/SBG/02-2026/01117 | SO/DIR2/DV2-4/02-2026/00310 | VINFAST INDONESIA FACTORY (RC PHASE 2) | PT. TATAMULIA NUSANTARA INDAH | K-400 NFA | 3 | 16-03-2026 00:00:00 | 28 | Silinder 15 x 30 cm | 100 |  | 0 | Belum_Test | Tidak | TATA - VIF / SLAB / K-400 NFA SL12 / 10:05 ERDI / TM 903 | FALSE | 0 | 0 | 0 | 0 | 0
DOCKET/SBG/02-2026/01117 | SO/DIR2/DV2-4/02-2026/00310 | VINFAST INDONESIA FACTORY (RC PHASE 2) | PT. TATAMULIA NUSANTARA INDAH | K-400 NFA | 4 | 16-03-2026 00:00:00 | 28 | Silinder 15 x 30 cm | 100 |  | 0 | Belum_Test | Tidak | TATA - VIF / SLAB / K-400 NFA SL12 / 10:05 ERDI / TM 903 | FALSE | 0 | 0 | 0 | 0 | 0
DOCKET/SBG/02-2026/01123 | SO/DIR2/DV2-4/02-2026/00310 | VINFAST INDONESIA FACTORY (RC PHASE 2) | PT. TATAMULIA NUSANTARA INDAH | K-400 NFA | 3 | 16-03-2026 00:00:00 | 28 | Silinder 15 x 30 cm | 100 |  | 0 | Belum_Test | Tidak | TATA - VIF / TIE BEAM / K-400 NFA SL13 / 12:10 ERDI / TM 902 | FALSE | 0 | 0 | 0 | 0 | 0
DOCKET/SBG/02-2026/01123 | SO/DIR2/DV2-4/02-2026/00310 | VINFAST INDONESIA FACTORY (RC PHASE 2) | PT. TATAMULIA NUSANTARA INDAH | K-400 NFA | 4 | 16-03-2026 00:00:00 | 28 | Silinder 15 x 30 cm | 100 |  | 0 | Belum_Test | Tidak | TATA - VIF / TIE BEAM / K-400 NFA SL13 / 12:10 ERDI / TM 902 | FALSE | 0 | 0 | 0 | 0 | 0
DOCKET/SBG/02-2026/01130 | SO/DIR2/DV2-4/02-2026/00310 | VINFAST INDONESIA FACTORY (RC PHASE 2) | PT. TATAMULIA NUSANTARA INDAH | K-400 NFA | 3 | 16-03-2026 00:00:00 | 28 | Silinder 15 x 30 cm | 100 |  | 0 | Belum_Test | Tidak | TATA - VIF / TIE BEAM / K-400 NFA SL12 / 15:25 ERDI / TM 931 | FALSE | 0 | 0 | 0 | 0 | 0
DOCKET/SBG/02-2026/01130 | SO/DIR2/DV2-4/02-2026/00310 | VINFAST INDONESIA FACTORY (RC PHASE 2) | PT. TATAMULIA NUSANTARA INDAH | K-400 NFA | 4 | 16-03-2026 00:00:00 | 28 | Silinder 15 x 30 cm | 100 |  | 0 | Belum_Test | Tidak | TATA - VIF / TIE BEAM / K-400 NFA SL12 / 15:25 ERDI / TM 931 | FALSE | 0 | 0 | 0 | 0 | 0
DOCKET/SBG/02-2026/01132 | SO/DIR2/DV2-4/02-2026/00310 | VINFAST INDONESIA FACTORY (RC PHASE 2) | PT. TATAMULIA NUSANTARA INDAH | K-400 NFA | 3 | 16-03-2026 00:00:00 | 28 | Silinder 15 x 30 cm | 100 |  | 0 | Belum_Test | Tidak | TATA - VIF / TIE BEAM / K-400 NFA SL13 / 16:15 ERDI / TM 665 | FALSE | 0 | 0 | 0 | 0 | 0
DOCKET/SBG/02-2026/01132 | SO/DIR2/DV2-4/02-2026/00310 | VINFAST INDONESIA FACTORY (RC PHASE 2) | PT. TATAMULIA NUSANTARA INDAH | K-400 NFA | 4 | 16-03-2026 00:00:00 | 28 | Silinder 15 x 30 cm | 100 |  | 0 | Belum_Test | Tidak | TATA - VIF / TIE BEAM / K-400 NFA SL13 / 16:15 ERDI / TM 665 | FALSE | 0 | 0 | 0 | 0 | 0
DOCKET/SBG/02-2026/01137 | SO/DIR2/DV2-4/02-2026/00310 | VINFAST INDONESIA FACTORY (RC PHASE 2) | PT. TATAMULIA NUSANTARA INDAH | K-400 NFA | 3 | 16-03-2026 00:00:00 | 28 | Silinder 15 x 30 cm | 100 |  | 0 | Belum_Test | Tidak | TATA - VIF / PILECAP / K-400 NFA SL12 / 20:25 DIKI / TM 902 | FALSE | 0 | 0 | 0 | 0 | 0
DOCKET/SBG/02-2026/01137 | SO/DIR2/DV2-4/02-2026/00310 | VINFAST INDONESIA FACTORY (RC PHASE 2) | PT. TATAMULIA NUSANTARA INDAH | K-400 NFA | 4 | 16-03-2026 00:00:00 | 28 | Silinder 15 x 30 cm | 100 |  | 0 | Belum_Test | Tidak | TATA - VIF / PILECAP / K-400 NFA SL12 / 20:25 DIKI / TM 902 | FALSE | 0 | 0 | 0 | 0 | 0
DOCKET/SBG/02-2026/01142 | SO/DIR2/DV2-4/02-2026/00310 | VINFAST INDONESIA FACTORY (RC PHASE 2) | PT. TATAMULIA NUSANTARA INDAH | K-400 NFA | 3 | 17-03-2026 00:00:00 | 28 | Silinder 15 x 30 cm | 100 |  | 0 | Belum_Test | Tidak | TATA - VIF / PILECAP / K-400 NFA SL12 / 20:50 KHAERUL / TM 664 | FALSE | 0 | 0 | 0 | 0 | 0
DOCKET/SBG/02-2026/01142 | SO/DIR2/DV2-4/02-2026/00310 | VINFAST INDONESIA FACTORY (RC PHASE 2) | PT. TATAMULIA NUSANTARA INDAH | K-400 NFA | 4 | 17-03-2026 00:00:00 | 28 | Silinder 15 x 30 cm | 100 |  | 0 | Belum_Test | Tidak | TATA - VIF / PILECAP / K-400 NFA SL12 / 20:50 KHAERUL / TM 664 | FALSE | 0 | 0 | 0 | 0 | 0
DOCKET/SBG/02-2026/01143 | SO/DIR2/DV2-4/02-2026/00310 | VINFAST INDONESIA FACTORY (RC PHASE 2) | PT. TATAMULIA NUSANTARA INDAH | K-400 NFA | 3 | 17-03-2026 00:00:00 | 28 | Silinder 15 x 30 cm | 100 |  | 0 | Belum_Test | Tidak | TATA - VIF / SLAB / K-400 NFA SL13 / 22:05 KHAERUL / TM 560 | FALSE | 0 | 0 | 0 | 0 | 0
DOCKET/SBG/02-2026/01143 | SO/DIR2/DV2-4/02-2026/00310 | VINFAST INDONESIA FACTORY (RC PHASE 2) | PT. TATAMULIA NUSANTARA INDAH | K-400 NFA | 4 | 17-03-2026 00:00:00 | 28 | Silinder 15 x 30 cm | 100 |  | 0 | Belum_Test | Tidak | TATA - VIF / SLAB / K-400 NFA SL13 / 22:05 KHAERUL / TM 560 | FALSE | 0 | 0 | 0 | 0 | 0
DOCKET/SBG/02-2026/01145 | SO/DIR2/DV2-4/02-2026/00310 | VINFAST INDONESIA FACTORY (RC PHASE 2) | PT. TATAMULIA NUSANTARA INDAH | K-400 NFA | 3 | 17-03-2026 00:00:00 | 28 | Silinder 15 x 30 cm | 100 |  | 0 | Belum_Test | Tidak | TATA - VIF / SLAB / K-400 NFA SL12 / 23:10 KHAERUL / TM 665 | FALSE | 0 | 0 | 0 | 0 | 0
DOCKET/SBG/02-2026/01145 | SO/DIR2/DV2-4/02-2026/00310 | VINFAST INDONESIA FACTORY (RC PHASE 2) | PT. TATAMULIA NUSANTARA INDAH | K-400 NFA | 4 | 17-03-2026 00:00:00 | 28 | Silinder 15 x 30 cm | 100 |  | 0 | Belum_Test | Tidak | TATA - VIF / SLAB / K-400 NFA SL12 / 23:10 KHAERUL / TM 665 | FALSE | 0 | 0 | 0 | 0 | 0
DOCKET/SBG/02-2026/01147 | SO/DIR2/DV2-4/02-2026/00310 | VINFAST INDONESIA FACTORY (RC PHASE 2) | PT. TATAMULIA NUSANTARA INDAH | K-400 NFA | 3 | 17-03-2026 00:00:00 | 28 | Silinder 15 x 30 cm | 100 |  | 0 | Belum_Test | Tidak | TATA - VIF / SLAB / K-400 NFA SL13 / 23:20 KHAERUL / TM 902 | FALSE | 0 | 0 | 0 | 0 | 0
DOCKET/SBG/02-2026/01147 | SO/DIR2/DV2-4/02-2026/00310 | VINFAST INDONESIA FACTORY (RC PHASE 2) | PT. TATAMULIA NUSANTARA INDAH | K-400 NFA | 4 | 17-03-2026 00:00:00 | 28 | Silinder 15 x 30 cm | 100 |  | 0 | Belum_Test | Tidak | TATA - VIF / SLAB / K-400 NFA SL13 / 23:20 KHAERUL / TM 902 | FALSE | 0 | 0 | 0 | 0 | 0
DOCKET/SBG/02-2026/01155 | SO/DIR2/DV2-2/11-2025/5705 | Free View Pabrik Sepatu | PT. ANUGERAH LESTARI SUPINDO KONSTRUKSI | K-300 NFA | 3 | 18-03-2026 00:00:00 | 28 | Silinder 15 x 30 cm | 100 |  | 0 | Belum_Test | Tidak | ALSK / JALAN / K-300 NFA SL12 / 17:30 RIYAN / TM 825 | FALSE | 0 | 0 | 0 | 0 | 0
DOCKET/SBG/02-2026/01155 | SO/DIR2/DV2-2/11-2025/5705 | Free View Pabrik Sepatu | PT. ANUGERAH LESTARI SUPINDO KONSTRUKSI | K-300 NFA | 4 | 18-03-2026 00:00:00 | 28 | Silinder 15 x 30 cm | 100 |  | 0 | Belum_Test | Tidak | ALSK / JALAN / K-300 NFA SL12 / 17:30 RIYAN / TM 825 | FALSE | 0 | 0 | 0 | 0 | 0
DOCKET/SBG/02-2026/01157 | SO/DIR2/DV2-2/11-2025/5705 | Free View Pabrik Sepatu | PT. ANUGERAH LESTARI SUPINDO KONSTRUKSI | K-300 NFA | 3 | 18-03-2026 00:00:00 | 28 | Silinder 15 x 30 cm | 100 |  | 0 | Belum_Test | Tidak | ALSK / JALAN / K-300 NFA SL13 / 17:50 RIYAN / TM 811 | FALSE | 0 | 0 | 0 | 0 | 0
DOCKET/SBG/02-2026/01157 | SO/DIR2/DV2-2/11-2025/5705 | Free View Pabrik Sepatu | PT. ANUGERAH LESTARI SUPINDO KONSTRUKSI | K-300 NFA | 4 | 18-03-2026 00:00:00 | 28 | Silinder 15 x 30 cm | 100 |  | 0 | Belum_Test | Tidak | ALSK / JALAN / K-300 NFA SL13 / 17:50 RIYAN / TM 811 | FALSE | 0 | 0 | 0 | 0 | 0
DOCKET/SBG/02-2026/01160 | SO/DIR2/DV2-2/11-2025/5705 | Free View Pabrik Sepatu | PT. ANUGERAH LESTARI SUPINDO KONSTRUKSI | K-300 NFA | 3 | 18-03-2026 00:00:00 | 28 | Silinder 15 x 30 cm | 100 |  | 0 | Belum_Test | Tidak | ALSK / JALAN / K-300 NFA SL12 / 18:45 KHAERUL / TM 903 | FALSE | 0 | 0 | 0 | 0 | 0
DOCKET/SBG/02-2026/01160 | SO/DIR2/DV2-2/11-2025/5705 | Free View Pabrik Sepatu | PT. ANUGERAH LESTARI SUPINDO KONSTRUKSI | K-300 NFA | 4 | 18-03-2026 00:00:00 | 28 | Silinder 15 x 30 cm | 100 |  | 0 | Belum_Test | Tidak | ALSK / JALAN / K-300 NFA SL12 / 18:45 KHAERUL / TM 903 | FALSE | 0 | 0 | 0 | 0 | 0
DOCKET/SBG/02-2026/01163 | SO/DIR2/DV2-2/11-2025/5705 | Free View Pabrik Sepatu | PT. ANUGERAH LESTARI SUPINDO KONSTRUKSI | K-300 NFA | 3 | 18-03-2026 00:00:00 | 28 | Silinder 15 x 30 cm | 100 |  | 0 | Belum_Test | Tidak | ALSK / JALAN / K-300 NFA SL13 / 19:30 KHAERUL / TM 902 | FALSE | 0 | 0 | 0 | 0 | 0
DOCKET/SBG/02-2026/01163 | SO/DIR2/DV2-2/11-2025/5705 | Free View Pabrik Sepatu | PT. ANUGERAH LESTARI SUPINDO KONSTRUKSI | K-300 NFA | 4 | 18-03-2026 00:00:00 | 28 | Silinder 15 x 30 cm | 100 |  | 0 | Belum_Test | Tidak | ALSK / JALAN / K-300 NFA SL13 / 19:30 KHAERUL / TM 902 | FALSE | 0 | 0 | 0 | 0 | 0
DOCKET/SBG/02-2026/01164 | SO/DIR2/DV2-4/02-2026/00428 | CV. Sehar Putra Mandiri | PT. BHATARA GLOBAL SEJAHTERA | K-250 FA | 3 | 18-03-2026 00:00:00 | 28 | Silinder 15 x 30 cm | 100 |  | 0 | Belum_Test | Tidak | PT. BGS / JALAN / K-250 FA SL12 / 19:50 DIKI / TM 825 | FALSE | 0 | 0 | 0 | 0 | 0
DOCKET/SBG/02-2026/01164 | SO/DIR2/DV2-4/02-2026/00428 | CV. Sehar Putra Mandiri | PT. BHATARA GLOBAL SEJAHTERA | K-250 FA | 4 | 18-03-2026 00:00:00 | 28 | Silinder 15 x 30 cm | 100 |  | 0 | Belum_Test | Tidak | PT. BGS / JALAN / K-250 FA SL12 / 19:50 DIKI / TM 825 | FALSE | 0 | 0 | 0 | 0 | 0
DOCKET/SBG/02-2026/01154 | SO/DIR2/DV2-1/02-2026/00474 | INFRASTRUKTUR SUBANG SMARTPOLITAN | PT. NUSA RAYA CIPTA TBK. | K-350 NFA | 3 | 18-03-2026 00:00:00 | 28 | Silinder 15 x 30 cm | 100 |  | 0 | Belum_Test | Tidak | NRC / PENINGGIAN U-DITCH / K-350 NFA SL12 / 11:40 RIPAL / TM 560 | FALSE | 0 | 0 | 0 | 0 | 0
DOCKET/SBG/02-2026/01154 | SO/DIR2/DV2-1/02-2026/00474 | INFRASTRUKTUR SUBANG SMARTPOLITAN | PT. NUSA RAYA CIPTA TBK. | K-350 NFA | 4 | 18-03-2026 00:00:00 | 28 | Silinder 15 x 30 cm | 100 |  | 0 | Belum_Test | Tidak | NRC / PENINGGIAN U-DITCH / K-350 NFA SL12 / 11:40 RIPAL / TM 560 | FALSE | 0 | 0 | 0 | 0 | 0
DOCKET/SBG/02-2026/01149 | SO/DIR2/DV2-4/02-2026/00310 | VINFAST INDONESIA FACTORY (RC PHASE 2) | PT. TATAMULIA NUSANTARA INDAH | K-400 NFA | 3 | 17-03-2026 00:00:00 | 28 | Silinder 15 x 30 cm | 100 |  | 0 | Belum_Test | Tidak | TATA - VIF / SLAB / K-400 NFA SL13 / 01:45 KHAERUL / TM 664 | FALSE | 0 | 0 | 0 | 0 | 0
DOCKET/SBG/02-2026/01149 | SO/DIR2/DV2-4/02-2026/00310 | VINFAST INDONESIA FACTORY (RC PHASE 2) | PT. TATAMULIA NUSANTARA INDAH | K-400 NFA | 4 | 17-03-2026 00:00:00 | 28 | Silinder 15 x 30 cm | 100 |  | 0 | Belum_Test | Tidak | TATA - VIF / SLAB / K-400 NFA SL13 / 01:45 KHAERUL / TM 664 | FALSE | 0 | 0 | 0 | 0 | 0
DOCKET/SBG/02-2026/01151 | SO/DIR2/DV2-4/02-2026/00310 | VINFAST INDONESIA FACTORY (RC PHASE 2) | PT. TATAMULIA NUSANTARA INDAH | K-400 NFA | 3 | 17-03-2026 00:00:00 | 28 | Silinder 15 x 30 cm | 100 |  | 0 | Belum_Test | Tidak | TATA - VIF / SLAB / K-400 NFA SL12 / 02:40 KHAERUL / TM 903 | FALSE | 0 | 0 | 0 | 0 | 0
DOCKET/SBG/02-2026/01151 | SO/DIR2/DV2-4/02-2026/00310 | VINFAST INDONESIA FACTORY (RC PHASE 2) | PT. TATAMULIA NUSANTARA INDAH | K-400 NFA | 4 | 17-03-2026 00:00:00 | 28 | Silinder 15 x 30 cm | 100 |  | 0 | Belum_Test | Tidak | TATA - VIF / SLAB / K-400 NFA SL12 / 02:40 KHAERUL / TM 903 | FALSE | 0 | 0 | 0 | 0 | 0
DOCKET/SBG/02-2026/01153 | SO/DIR2/DV2-4/02-2026/00310 | VINFAST INDONESIA FACTORY (RC PHASE 2) | PT. TATAMULIA NUSANTARA INDAH | K-400 NFA | 3 | 17-03-2026 00:00:00 | 28 | Silinder 15 x 30 cm | 100 |  | 0 | Belum_Test | Tidak | TATA - VIF / SLAB / K-400 NFA SL13 / 03:10 KHAERUL / TM 825 | FALSE | 0 | 0 | 0 | 0 | 0
DOCKET/SBG/02-2026/01153 | SO/DIR2/DV2-4/02-2026/00310 | VINFAST INDONESIA FACTORY (RC PHASE 2) | PT. TATAMULIA NUSANTARA INDAH | K-400 NFA | 4 | 17-03-2026 00:00:00 | 28 | Silinder 15 x 30 cm | 100 |  | 0 | Belum_Test | Tidak | TATA - VIF / SLAB / K-400 NFA SL13 / 03:10 KHAERUL / TM 825 | FALSE | 0 | 0 | 0 | 0 | 0
DOCKET/SBG/02-2026/01167 | SO/DIR2/DV2-2/11-2025/5705 | Free View Pabrik Sepatu | PT. ANUGERAH LESTARI SUPINDO KONSTRUKSI | K-300 NFA | 1 | 26-02-2026 00:00:00 | 7 | Silinder 15 x 30 cm | 65 | 26-02-2026 00:00:00 | 7 | Tidak_Memenuhi | Tidak | ALSK / LANTAI / K-300 NFA SL12 / 11:35 ERDI / TM 825 | D | 279.3 | 15.81 | 194.18 | 12.3 | 64.73
DOCKET/SBG/02-2026/01167 | SO/DIR2/DV2-2/11-2025/5705 | Free View Pabrik Sepatu | PT. ANUGERAH LESTARI SUPINDO KONSTRUKSI | K-300 NFA | 2 | 26-02-2026 00:00:00 | 7 | Silinder 15 x 30 cm | 65 | 26-02-2026 00:00:00 | 7 | Memenuhi | Tidak | ALSK / LANTAI / K-300 NFA SL12 / 11:35 ERDI / TM 825 | D | 283.8 | 16.06 | 197.31 | 12.4 | 65.77
DOCKET/SBG/02-2026/01167 | SO/DIR2/DV2-2/11-2025/5705 | Free View Pabrik Sepatu | PT. ANUGERAH LESTARI SUPINDO KONSTRUKSI | K-300 NFA | 3 | 19-03-2026 00:00:00 | 28 | Silinder 15 x 30 cm | 100 |  | 0 | Belum_Test | Tidak | ALSK / LANTAI / K-300 NFA SL12 / 11:35 ERDI / TM 825 | FALSE | 0 | 0 | 0 | 0 | 0
DOCKET/SBG/02-2026/01167 | SO/DIR2/DV2-2/11-2025/5705 | Free View Pabrik Sepatu | PT. ANUGERAH LESTARI SUPINDO KONSTRUKSI | K-300 NFA | 4 | 19-03-2026 00:00:00 | 28 | Silinder 15 x 30 cm | 100 |  | 0 | Belum_Test | Tidak | ALSK / LANTAI / K-300 NFA SL12 / 11:35 ERDI / TM 825 | FALSE | 0 | 0 | 0 | 0 | 0
DOCKET/SBG/02-2026/01169 | SO/DIR2/DV2-2/11-2025/5705 | Free View Pabrik Sepatu | PT. ANUGERAH LESTARI SUPINDO KONSTRUKSI | K-300 NFA | 1 | 26-02-2026 00:00:00 | 7 | Silinder 15 x 30 cm | 65 | 26-02-2026 00:00:00 | 7 | Memenuhi | Tidak | ALSK / LANTAI / K-300 NFA SL13 / 11:50 ERDI / TM 902 | B | 313.1 | 17.72 | 217.68 | 12.4 | 72.56
DOCKET/SBG/02-2026/01169 | SO/DIR2/DV2-2/11-2025/5705 | Free View Pabrik Sepatu | PT. ANUGERAH LESTARI SUPINDO KONSTRUKSI | K-300 NFA | 2 | 26-02-2026 00:00:00 | 7 | Silinder 15 x 30 cm | 65 | 26-02-2026 00:00:00 | 7 | Memenuhi | Tidak | ALSK / LANTAI / K-300 NFA SL13 / 11:50 ERDI / TM 902 | C | 346.1 | 19.59 | 240.62 | 12.3 | 80.21
DOCKET/SBG/02-2026/01169 | SO/DIR2/DV2-2/11-2025/5705 | Free View Pabrik Sepatu | PT. ANUGERAH LESTARI SUPINDO KONSTRUKSI | K-300 NFA | 3 | 19-03-2026 00:00:00 | 28 | Silinder 15 x 30 cm | 100 |  | 0 | Belum_Test | Tidak | ALSK / LANTAI / K-300 NFA SL13 / 11:50 ERDI / TM 902 | FALSE | 0 | 0 | 0 | 0 | 0
DOCKET/SBG/02-2026/01169 | SO/DIR2/DV2-2/11-2025/5705 | Free View Pabrik Sepatu | PT. ANUGERAH LESTARI SUPINDO KONSTRUKSI | K-300 NFA | 4 | 19-03-2026 00:00:00 | 28 | Silinder 15 x 30 cm | 100 |  | 0 | Belum_Test | Tidak | ALSK / LANTAI / K-300 NFA SL13 / 11:50 ERDI / TM 902 | FALSE | 0 | 0 | 0 | 0 | 0
DOCKET/SBG/02-2026/01171 | SO/DIR2/DV2-2/11-2025/5705 | Free View Pabrik Sepatu | PT. ANUGERAH LESTARI SUPINDO KONSTRUKSI | K-300 NFA | 1 | 26-02-2026 00:00:00 | 7 | Silinder 15 x 30 cm | 65 | 26-02-2026 00:00:00 | 7 | Memenuhi | Tidak | ALSK / LANTAI / K-300 NFA SL12 / 12:15 ERDI / TM 931 | C | 294.4 | 16.66 | 204.68 | 12.3 | 68.23
DOCKET/SBG/02-2026/01171 | SO/DIR2/DV2-2/11-2025/5705 | Free View Pabrik Sepatu | PT. ANUGERAH LESTARI SUPINDO KONSTRUKSI | K-300 NFA | 2 | 26-02-2026 00:00:00 | 7 | Silinder 15 x 30 cm | 65 | 26-02-2026 00:00:00 | 7 | Memenuhi | Tidak | ALSK / LANTAI / K-300 NFA SL12 / 12:15 ERDI / TM 931 | C | 307.8 | 17.42 | 214 | 12.6 | 71.33
DOCKET/SBG/02-2026/01171 | SO/DIR2/DV2-2/11-2025/5705 | Free View Pabrik Sepatu | PT. ANUGERAH LESTARI SUPINDO KONSTRUKSI | K-300 NFA | 3 | 19-03-2026 00:00:00 | 28 | Silinder 15 x 30 cm | 100 |  | 0 | Belum_Test | Tidak | ALSK / LANTAI / K-300 NFA SL12 / 12:15 ERDI / TM 931 | FALSE | 0 | 0 | 0 | 0 | 0
DOCKET/SBG/02-2026/01171 | SO/DIR2/DV2-2/11-2025/5705 | Free View Pabrik Sepatu | PT. ANUGERAH LESTARI SUPINDO KONSTRUKSI | K-300 NFA | 4 | 19-03-2026 00:00:00 | 28 | Silinder 15 x 30 cm | 100 |  | 0 | Belum_Test | Tidak | ALSK / LANTAI / K-300 NFA SL12 / 12:15 ERDI / TM 931 | FALSE | 0 | 0 | 0 | 0 | 0
DOCKET/SBG/02-2026/01172 | SO/DIR2/DV2-2/11-2025/5705 | Free View Pabrik Sepatu | PT. ANUGERAH LESTARI SUPINDO KONSTRUKSI | K-300 NFA | 1 | 27-02-2026 00:00:00 | 7 | Silinder 15 x 30 cm | 65 | 27-02-2026 00:00:00 | 7 | Memenuhi | Tidak | ALSK / LANTAI BS / K-300 NFA SL13 / 10:05 DIKI / TM 560 | B | 293.6 | 16.61 | 204.12 | 12.3 | 68.04
DOCKET/SBG/02-2026/01172 | SO/DIR2/DV2-2/11-2025/5705 | Free View Pabrik Sepatu | PT. ANUGERAH LESTARI SUPINDO KONSTRUKSI | K-300 NFA | 2 | 27-02-2026 00:00:00 | 7 | Silinder 15 x 30 cm | 65 | 27-02-2026 00:00:00 | 7 | Memenuhi | Tidak | ALSK / LANTAI BS / K-300 NFA SL13 / 10:05 DIKI / TM 560 | A | 283.8 | 16.06 | 197.31 | 12.5 | 65.77
DOCKET/SBG/02-2026/01172 | SO/DIR2/DV2-2/11-2025/5705 | Free View Pabrik Sepatu | PT. ANUGERAH LESTARI SUPINDO KONSTRUKSI | K-300 NFA | 3 | 20-03-2026 00:00:00 | 28 | Silinder 15 x 30 cm | 100 |  | 0 | Belum_Test | Tidak | ALSK / LANTAI BS / K-300 NFA SL13 / 10:05 DIKI / TM 560 | FALSE | 0 | 0 | 0 | 0 | 0
DOCKET/SBG/02-2026/01172 | SO/DIR2/DV2-2/11-2025/5705 | Free View Pabrik Sepatu | PT. ANUGERAH LESTARI SUPINDO KONSTRUKSI | K-300 NFA | 4 | 20-03-2026 00:00:00 | 28 | Silinder 15 x 30 cm | 100 |  | 0 | Belum_Test | Tidak | ALSK / LANTAI BS / K-300 NFA SL13 / 10:05 DIKI / TM 560 | FALSE | 0 | 0 | 0 | 0 | 0
DOCKET/SBG/02-2026/01174 | SO/DIR2/DV2-2/11-2025/5705 | Free View Pabrik Sepatu | PT. ANUGERAH LESTARI SUPINDO KONSTRUKSI | K-300 NFA | 1 | 27-02-2026 00:00:00 | 7 | Silinder 15 x 30 cm | 65 | 27-02-2026 00:00:00 | 7 | Memenuhi | Tidak | ALSK / LANTAI BS / K-300 NFA SL12 / 11:35 DIKI / TM 664 | B | 326.5 | 18.48 | 227 | 12.3 | 75.67
DOCKET/SBG/02-2026/01174 | SO/DIR2/DV2-2/11-2025/5705 | Free View Pabrik Sepatu | PT. ANUGERAH LESTARI SUPINDO KONSTRUKSI | K-300 NFA | 2 | 27-02-2026 00:00:00 | 7 | Silinder 15 x 30 cm | 65 | 27-02-2026 00:00:00 | 7 | Memenuhi | Tidak | ALSK / LANTAI BS / K-300 NFA SL12 / 11:35 DIKI / TM 664 | C | 334.5 | 18.93 | 232.56 | 12.6 | 77.52
DOCKET/SBG/02-2026/01174 | SO/DIR2/DV2-2/11-2025/5705 | Free View Pabrik Sepatu | PT. ANUGERAH LESTARI SUPINDO KONSTRUKSI | K-300 NFA | 3 | 20-03-2026 00:00:00 | 28 | Silinder 15 x 30 cm | 100 |  | 0 | Belum_Test | Tidak | ALSK / LANTAI BS / K-300 NFA SL12 / 11:35 DIKI / TM 664 | FALSE | 0 | 0 | 0 | 0 | 0
DOCKET/SBG/02-2026/01174 | SO/DIR2/DV2-2/11-2025/5705 | Free View Pabrik Sepatu | PT. ANUGERAH LESTARI SUPINDO KONSTRUKSI | K-300 NFA | 4 | 20-03-2026 00:00:00 | 28 | Silinder 15 x 30 cm | 100 |  | 0 | Belum_Test | Tidak | ALSK / LANTAI BS / K-300 NFA SL12 / 11:35 DIKI / TM 664 | FALSE | 0 | 0 | 0 | 0 | 0
DOCKET/SBG/02-2026/01176 | SO/UR/02-2026/04998 | Samator Subang | PT. MAKMUR KONSTRUKSI STEELINDO | K-300 FA | 1 | 28-02-2026 00:00:00 | 7 | Silinder 15 x 30 cm | 65 | 28-02-2026 00:00:00 | 7 | Memenuhi | Tidak | MKS - SAMATOR / AKSES JALAN / K-300 FA SL13 / 10:30 DIKI / TM 931 | C | 286.4 | 16.21 | 199.12 | 12.3 | 66.37
DOCKET/SBG/02-2026/01176 | SO/UR/02-2026/04998 | Samator Subang | PT. MAKMUR KONSTRUKSI STEELINDO | K-300 FA | 2 | 28-02-2026 00:00:00 | 7 | Silinder 15 x 30 cm | 65 | 28-02-2026 00:00:00 | 7 | Memenuhi | Tidak | MKS - SAMATOR / AKSES JALAN / K-300 FA SL13 / 10:30 DIKI / TM 931 | D | 304.2 | 17.21 | 211.49 | 12.4 | 70.5
DOCKET/SBG/02-2026/01176 | SO/UR/02-2026/04998 | Samator Subang | PT. MAKMUR KONSTRUKSI STEELINDO | K-300 FA | 3 | 21-03-2026 00:00:00 | 28 | Silinder 15 x 30 cm | 100 |  | 0 | Belum_Test | Tidak | MKS - SAMATOR / AKSES JALAN / K-300 FA SL13 / 10:30 DIKI / TM 931 | FALSE | 0 | 0 | 0 | 0 | 0
DOCKET/SBG/02-2026/01176 | SO/UR/02-2026/04998 | Samator Subang | PT. MAKMUR KONSTRUKSI STEELINDO | K-300 FA | 4 | 21-03-2026 00:00:00 | 28 | Silinder 15 x 30 cm | 100 |  | 0 | Belum_Test | Tidak | MKS - SAMATOR / AKSES JALAN / K-300 FA SL13 / 10:30 DIKI / TM 931 | FALSE | 0 | 0 | 0 | 0 | 0
DOCKET/SBG/02-2026/01181 | SO/DIR2/DV2-1/02-2026/00672 | INFRASTRUKTUR SUBANG SMARTPOLITAN | PT. NUSA RAYA CIPTA TBK. | K-350 NFA | 1 | 28-02-2026 00:00:00 | 7 | Silinder 15 x 30 cm | 65 | 28-02-2026 00:00:00 | 7 | Memenuhi | Tidak | NRC / PENINGGIAN U-DITCH / K-350 NFA SL12 / 16:30 DIKI / TM 560 | B | 340.7 | 19.28 | 236.87 | 12.5 | 67.68
DOCKET/SBG/02-2026/01181 | SO/DIR2/DV2-1/02-2026/00672 | INFRASTRUKTUR SUBANG SMARTPOLITAN | PT. NUSA RAYA CIPTA TBK. | K-350 NFA | 2 | 28-02-2026 00:00:00 | 7 | Silinder 15 x 30 cm | 65 | 28-02-2026 00:00:00 | 7 | Memenuhi | Tidak | NRC / PENINGGIAN U-DITCH / K-350 NFA SL12 / 16:30 DIKI / TM 560 | A | 354.9 | 20.08 | 246.74 | 12.4 | 70.5
DOCKET/SBG/02-2026/01181 | SO/DIR2/DV2-1/02-2026/00672 | INFRASTRUKTUR SUBANG SMARTPOLITAN | PT. NUSA RAYA CIPTA TBK. | K-350 NFA | 3 | 21-03-2026 00:00:00 | 28 | Silinder 15 x 30 cm | 100 |  | 0 | Belum_Test | Tidak | NRC / PENINGGIAN U-DITCH / K-350 NFA SL12 / 16:30 DIKI / TM 560 | FALSE | 0 | 0 | 0 | 0 | 0
DOCKET/SBG/02-2026/01181 | SO/DIR2/DV2-1/02-2026/00672 | INFRASTRUKTUR SUBANG SMARTPOLITAN | PT. NUSA RAYA CIPTA TBK. | K-350 NFA | 4 | 21-03-2026 00:00:00 | 28 | Silinder 15 x 30 cm | 100 |  | 0 | Belum_Test | Tidak | NRC / PENINGGIAN U-DITCH / K-350 NFA SL12 / 16:30 DIKI / TM 560 | FALSE | 0 | 0 | 0 | 0 | 0
DOCKET/SBG/02-2026/01178 | SO/DIR2/DV2-4/02-2026/00310 | VINFAST INDONESIA FACTORY (RC PHASE 2) | PT. TATAMULIA NUSANTARA INDAH | K-400 NFA | 1 | 28-02-2026 00:00:00 | 7 | Silinder 15 x 30 cm | 65 | 28-02-2026 00:00:00 | 7 | Tidak_Memenuhi | Tidak | TATA - VIF / SLAB PHASE 2 / K-400 NFA SL13 / 15:15 KHAERUL / TM 601 | E | 368.3 | 20.84 | 256.06 | 12.6 | 64.02
DOCKET/SBG/02-2026/01178 | SO/DIR2/DV2-4/02-2026/00310 | VINFAST INDONESIA FACTORY (RC PHASE 2) | PT. TATAMULIA NUSANTARA INDAH | K-400 NFA | 2 | 28-02-2026 00:00:00 | 7 | Silinder 15 x 30 cm | 65 | 28-02-2026 00:00:00 | 7 | Memenuhi | Tidak | TATA - VIF / SLAB PHASE 2 / K-400 NFA SL13 / 15:15 KHAERUL / TM 601 | B | 410.1 | 23.21 | 285.12 | 12.3 | 71.28
DOCKET/SBG/02-2026/01178 | SO/DIR2/DV2-4/02-2026/00310 | VINFAST INDONESIA FACTORY (RC PHASE 2) | PT. TATAMULIA NUSANTARA INDAH | K-400 NFA | 3 | 21-03-2026 00:00:00 | 28 | Silinder 15 x 30 cm | 100 |  | 0 | Belum_Test | Tidak | TATA - VIF / SLAB PHASE 2 / K-400 NFA SL13 / 15:15 KHAERUL / TM 601 | FALSE | 0 | 0 | 0 | 0 | 0
DOCKET/SBG/02-2026/01178 | SO/DIR2/DV2-4/02-2026/00310 | VINFAST INDONESIA FACTORY (RC PHASE 2) | PT. TATAMULIA NUSANTARA INDAH | K-400 NFA | 4 | 21-03-2026 00:00:00 | 28 | Silinder 15 x 30 cm | 100 |  | 0 | Belum_Test | Tidak | TATA - VIF / SLAB PHASE 2 / K-400 NFA SL13 / 15:15 KHAERUL / TM 601 | FALSE | 0 | 0 | 0 | 0 | 0
DOCKET/SBG/02-2026/01180 | SO/DIR2/DV2-4/02-2026/00310 | VINFAST INDONESIA FACTORY (RC PHASE 2) | PT. TATAMULIA NUSANTARA INDAH | K-400 NFA | 1 | 28-02-2026 00:00:00 | 7 | Silinder 15 x 30 cm | 65 | 28-02-2026 00:00:00 | 7 | Memenuhi | Tidak | TATA - VIF / SLAB PHASE 2 / K-400 NFA SL12 / 15:35 KHAERUL / TM 665 | B | 411.9 | 23.31 | 286.37 | 12.3 | 71.59
DOCKET/SBG/02-2026/01180 | SO/DIR2/DV2-4/02-2026/00310 | VINFAST INDONESIA FACTORY (RC PHASE 2) | PT. TATAMULIA NUSANTARA INDAH | K-400 NFA | 2 | 28-02-2026 00:00:00 | 7 | Silinder 15 x 30 cm | 65 | 28-02-2026 00:00:00 | 7 | Memenuhi | Tidak | TATA - VIF / SLAB PHASE 2 / K-400 NFA SL12 / 15:35 KHAERUL / TM 665 | C | 419.9 | 23.76 | 291.93 | 12.5 | 72.98
DOCKET/SBG/02-2026/01180 | SO/DIR2/DV2-4/02-2026/00310 | VINFAST INDONESIA FACTORY (RC PHASE 2) | PT. TATAMULIA NUSANTARA INDAH | K-400 NFA | 3 | 21-03-2026 00:00:00 | 28 | Silinder 15 x 30 cm | 100 |  | 0 | Belum_Test | Tidak | TATA - VIF / SLAB PHASE 2 / K-400 NFA SL12 / 15:35 KHAERUL / TM 665 | FALSE | 0 | 0 | 0 | 0 | 0
DOCKET/SBG/02-2026/01180 | SO/DIR2/DV2-4/02-2026/00310 | VINFAST INDONESIA FACTORY (RC PHASE 2) | PT. TATAMULIA NUSANTARA INDAH | K-400 NFA | 4 | 21-03-2026 00:00:00 | 28 | Silinder 15 x 30 cm | 100 |  | 0 | Belum_Test | Tidak | TATA - VIF / SLAB PHASE 2 / K-400 NFA SL12 / 15:35 KHAERUL / TM 665 | FALSE | 0 | 0 | 0 | 0 | 0
DOCKET/SBG/02-2026/01185 | SO/DIR2/DV2-4/02-2026/00310 | VINFAST INDONESIA FACTORY (RC PHASE 2) | PT. TATAMULIA NUSANTARA INDAH | K-400 NFA | 1 | 28-02-2026 00:00:00 | 7 | Silinder 15 x 30 cm | 65 | 28-02-2026 00:00:00 | 7 | Memenuhi | Tidak | TATA - VIF / SLAB PHASE 2 / K-400 NFA SL13 / 19:10 RIYAN / TM 931 | C | 378.1 | 21.4 | 262.87 | 12.3 | 65.72
DOCKET/SBG/02-2026/01185 | SO/DIR2/DV2-4/02-2026/00310 | VINFAST INDONESIA FACTORY (RC PHASE 2) | PT. TATAMULIA NUSANTARA INDAH | K-400 NFA | 2 | 28-02-2026 00:00:00 | 7 | Silinder 15 x 30 cm | 65 | 28-02-2026 00:00:00 | 7 | Memenuhi | Tidak | TATA - VIF / SLAB PHASE 2 / K-400 NFA SL13 / 19:10 RIYAN / TM 931 | B | 389.7 | 22.05 | 270.94 | 12.4 | 67.73
DOCKET/SBG/02-2026/01185 | SO/DIR2/DV2-4/02-2026/00310 | VINFAST INDONESIA FACTORY (RC PHASE 2) | PT. TATAMULIA NUSANTARA INDAH | K-400 NFA | 3 | 21-03-2026 00:00:00 | 28 | Silinder 15 x 30 cm | 100 |  | 0 | Belum_Test | Tidak | TATA - VIF / SLAB PHASE 2 / K-400 NFA SL13 / 19:10 RIYAN / TM 931 | FALSE | 0 | 0 | 0 | 0 | 0
DOCKET/SBG/02-2026/01185 | SO/DIR2/DV2-4/02-2026/00310 | VINFAST INDONESIA FACTORY (RC PHASE 2) | PT. TATAMULIA NUSANTARA INDAH | K-400 NFA | 4 | 21-03-2026 00:00:00 | 28 | Silinder 15 x 30 cm | 100 |  | 0 | Belum_Test | Tidak | TATA - VIF / SLAB PHASE 2 / K-400 NFA SL13 / 19:10 RIYAN / TM 931 | FALSE | 0 | 0 | 0 | 0 | 0
DOCKET/SBG/02-2026/01188 | SO/DIR2/DV2-4/02-2026/00310 | VINFAST INDONESIA FACTORY (RC PHASE 2) | PT. TATAMULIA NUSANTARA INDAH | K-400 NFA | 1 | 28-02-2026 00:00:00 | 7 | Silinder 15 x 30 cm | 65 | 28-02-2026 00:00:00 | 7 | Memenuhi | Tidak | TATA - VIF / SLAB PHASE 2 / K-400 NFA SL12 / 21:40 RIYAN / TM 903 | C | 432.4 | 24.47 | 300.62 | 12.4 | 75.16
DOCKET/SBG/02-2026/01188 | SO/DIR2/DV2-4/02-2026/00310 | VINFAST INDONESIA FACTORY (RC PHASE 2) | PT. TATAMULIA NUSANTARA INDAH | K-400 NFA | 2 | 28-02-2026 00:00:00 | 7 | Silinder 15 x 30 cm | 65 | 28-02-2026 00:00:00 | 7 | Memenuhi | Tidak | TATA - VIF / SLAB PHASE 2 / K-400 NFA SL12 / 21:40 RIYAN / TM 903 | B | 413.7 | 23.41 | 287.62 | 12.3 | 71.91
DOCKET/SBG/02-2026/01188 | SO/DIR2/DV2-4/02-2026/00310 | VINFAST INDONESIA FACTORY (RC PHASE 2) | PT. TATAMULIA NUSANTARA INDAH | K-400 NFA | 3 | 21-03-2026 00:00:00 | 28 | Silinder 15 x 30 cm | 100 |  | 0 | Belum_Test | Tidak | TATA - VIF / SLAB PHASE 2 / K-400 NFA SL12 / 21:40 RIYAN / TM 903 | FALSE | 0 | 0 | 0 | 0 | 0
DOCKET/SBG/02-2026/01188 | SO/DIR2/DV2-4/02-2026/00310 | VINFAST INDONESIA FACTORY (RC PHASE 2) | PT. TATAMULIA NUSANTARA INDAH | K-400 NFA | 4 | 21-03-2026 00:00:00 | 28 | Silinder 15 x 30 cm | 100 |  | 0 | Belum_Test | Tidak | TATA - VIF / SLAB PHASE 2 / K-400 NFA SL12 / 21:40 RIYAN / TM 903 | FALSE | 0 | 0 | 0 | 0 | 0
DOCKET/SBG/02-2026/01190 | SO/DIR2/DV2-4/02-2026/00310 | VINFAST INDONESIA FACTORY (RC PHASE 2) | PT. TATAMULIA NUSANTARA INDAH | K-400 NFA | 1 | 28-02-2026 00:00:00 | 7 | Silinder 15 x 30 cm | 65 | 28-02-2026 00:00:00 | 7 | Memenuhi | Tidak | TATA - VIF / SLAB PHASE 2 / K-400 NFA SL13 / 23:30 RIYAN / TM 825 | B | 388.8 | 22 | 270.31 | 12.4 | 67.58
DOCKET/SBG/02-2026/01190 | SO/DIR2/DV2-4/02-2026/00310 | VINFAST INDONESIA FACTORY (RC PHASE 2) | PT. TATAMULIA NUSANTARA INDAH | K-400 NFA | 2 | 28-02-2026 00:00:00 | 7 | Silinder 15 x 30 cm | 65 | 28-02-2026 00:00:00 | 7 | Memenuhi | Tidak | TATA - VIF / SLAB PHASE 2 / K-400 NFA SL13 / 23:30 RIYAN / TM 825 | C | 411 | 23.26 | 285.75 | 12.4 | 71.44
DOCKET/SBG/02-2026/01190 | SO/DIR2/DV2-4/02-2026/00310 | VINFAST INDONESIA FACTORY (RC PHASE 2) | PT. TATAMULIA NUSANTARA INDAH | K-400 NFA | 3 | 21-03-2026 00:00:00 | 28 | Silinder 15 x 30 cm | 100 |  | 0 | Belum_Test | Tidak | TATA - VIF / SLAB PHASE 2 / K-400 NFA SL13 / 23:30 RIYAN / TM 825 | FALSE | 0 | 0 | 0 | 0 | 0
DOCKET/SBG/02-2026/01190 | SO/DIR2/DV2-4/02-2026/00310 | VINFAST INDONESIA FACTORY (RC PHASE 2) | PT. TATAMULIA NUSANTARA INDAH | K-400 NFA | 4 | 21-03-2026 00:00:00 | 28 | Silinder 15 x 30 cm | 100 |  | 0 | Belum_Test | Tidak | TATA - VIF / SLAB PHASE 2 / K-400 NFA SL13 / 23:30 RIYAN / TM 825 | FALSE | 0 | 0 | 0 | 0 | 0
DOCKET/SBG/02-2026/01191 | SO/DIR2/DV2-4/02-2026/00310 | VINFAST INDONESIA FACTORY (RC PHASE 2) | PT. TATAMULIA NUSANTARA INDAH | K-400 NFA | 1 | 28-02-2026 00:00:00 | 7 | Silinder 15 x 30 cm | 65 | 28-02-2026 00:00:00 | 7 | Memenuhi | Tidak | TATA - VIF / PILECAP PHASE 2 / K-400 NFA SL13 / 23:55 RIYAN / TM664 | D | 428.8 | 24.27 | 298.12 | 12.4 | 74.53
DOCKET/SBG/02-2026/01191 | SO/DIR2/DV2-4/02-2026/00310 | VINFAST INDONESIA FACTORY (RC PHASE 2) | PT. TATAMULIA NUSANTARA INDAH | K-400 NFA | 2 | 28-02-2026 00:00:00 | 7 | Silinder 15 x 30 cm | 65 | 28-02-2026 00:00:00 | 7 | Memenuhi | Tidak | TATA - VIF / PILECAP PHASE 2 / K-400 NFA SL13 / 23:55 RIYAN / TM664 | B | 434.1 | 24.57 | 301.81 | 12.4 | 75.45
DOCKET/SBG/02-2026/01191 | SO/DIR2/DV2-4/02-2026/00310 | VINFAST INDONESIA FACTORY (RC PHASE 2) | PT. TATAMULIA NUSANTARA INDAH | K-400 NFA | 3 | 21-03-2026 00:00:00 | 28 | Silinder 15 x 30 cm | 100 |  | 0 | Belum_Test | Tidak | TATA - VIF / PILECAP PHASE 2 / K-400 NFA SL13 / 23:55 RIYAN / TM664 | FALSE | 0 | 0 | 0 | 0 | 0
DOCKET/SBG/02-2026/01191 | SO/DIR2/DV2-4/02-2026/00310 | VINFAST INDONESIA FACTORY (RC PHASE 2) | PT. TATAMULIA NUSANTARA INDAH | K-400 NFA | 4 | 21-03-2026 00:00:00 | 28 | Silinder 15 x 30 cm | 100 |  | 0 | Belum_Test | Tidak | TATA - VIF / PILECAP PHASE 2 / K-400 NFA SL13 / 23:55 RIYAN / TM664 | FALSE | 0 | 0 | 0 | 0 | 0
DOCKET/SBG/02-2026/01195 | SO/DIR2/DV2-4/02-2026/00310 | VINFAST INDONESIA FACTORY (RC PHASE 2) | PT. TATAMULIA NUSANTARA INDAH | K-400 NFA | 1 | 28-02-2026 00:00:00 | 7 | Silinder 15 x 30 cm | 65 | 01-03-2026 00:00:00 | 7 | Memenuhi | Tidak | TATA - VIF / PILECAP / K-400 NFA SL12 / 02:15 RIYAN / TM 903 | B | 379.9 | 21.5 | 264.12 | 12.4 | 66.03
DOCKET/SBG/02-2026/01195 | SO/DIR2/DV2-4/02-2026/00310 | VINFAST INDONESIA FACTORY (RC PHASE 2) | PT. TATAMULIA NUSANTARA INDAH | K-400 NFA | 2 | 28-02-2026 00:00:00 | 7 | Silinder 15 x 30 cm | 65 | 01-03-2026 00:00:00 | 7 | Memenuhi | Tidak | TATA - VIF / PILECAP / K-400 NFA SL12 / 02:15 RIYAN / TM 903 | A | 387.9 | 21.95 | 269.69 | 12.5 | 67.42
DOCKET/SBG/02-2026/01195 | SO/DIR2/DV2-4/02-2026/00310 | VINFAST INDONESIA FACTORY (RC PHASE 2) | PT. TATAMULIA NUSANTARA INDAH | K-400 NFA | 3 | 21-03-2026 00:00:00 | 28 | Silinder 15 x 30 cm | 100 |  | 0 | Belum_Test | Tidak | TATA - VIF / PILECAP / K-400 NFA SL12 / 02:15 RIYAN / TM 903 | FALSE | 0 | 0 | 0 | 0 | 0
DOCKET/SBG/02-2026/01195 | SO/DIR2/DV2-4/02-2026/00310 | VINFAST INDONESIA FACTORY (RC PHASE 2) | PT. TATAMULIA NUSANTARA INDAH | K-400 NFA | 4 | 21-03-2026 00:00:00 | 28 | Silinder 15 x 30 cm | 100 |  | 0 | Belum_Test | Tidak | TATA - VIF / PILECAP / K-400 NFA SL12 / 02:15 RIYAN / TM 903 | FALSE | 0 | 0 | 0 | 0 | 0
DOCKET/SBG/02-2026/01197 | SO/DIR2/DV2-4/02-2026/00310 | VINFAST INDONESIA FACTORY (RC PHASE 2) | PT. TATAMULIA NUSANTARA INDAH | K-400 NFA | 1 | 28-02-2026 00:00:00 | 7 | Silinder 15 x 30 cm | 65 | 01-03-2026 00:00:00 | 7 | Memenuhi | Tidak | TATA - VIF / PILECAP / K-400 NFA SL13 / 05:35 RIYAN / TM 664 | B | 424.3 | 24.01 | 294.99 | 12.4 | 73.75
DOCKET/SBG/02-2026/01197 | SO/DIR2/DV2-4/02-2026/00310 | VINFAST INDONESIA FACTORY (RC PHASE 2) | PT. TATAMULIA NUSANTARA INDAH | K-400 NFA | 2 | 28-02-2026 00:00:00 | 7 | Silinder 15 x 30 cm | 65 | 01-03-2026 00:00:00 | 7 | Memenuhi | Tidak | TATA - VIF / PILECAP / K-400 NFA SL13 / 05:35 RIYAN / TM 664 | C | 399.4 | 22.6 | 277.68 | 12.6 | 69.42
DOCKET/SBG/02-2026/01197 | SO/DIR2/DV2-4/02-2026/00310 | VINFAST INDONESIA FACTORY (RC PHASE 2) | PT. TATAMULIA NUSANTARA INDAH | K-400 NFA | 3 | 21-03-2026 00:00:00 | 28 | Silinder 15 x 30 cm | 100 |  | 0 | Belum_Test | Tidak | TATA - VIF / PILECAP / K-400 NFA SL13 / 05:35 RIYAN / TM 664 | FALSE | 0 | 0 | 0 | 0 | 0
DOCKET/SBG/02-2026/01197 | SO/DIR2/DV2-4/02-2026/00310 | VINFAST INDONESIA FACTORY (RC PHASE 2) | PT. TATAMULIA NUSANTARA INDAH | K-400 NFA | 4 | 21-03-2026 00:00:00 | 28 | Silinder 15 x 30 cm | 100 |  | 0 | Belum_Test | Tidak | TATA - VIF / PILECAP / K-400 NFA SL13 / 05:35 RIYAN / TM 664 | FALSE | 0 | 0 | 0 | 0 | 0
DOCKET/SBG/02-2026/01202 | SO/DIR2/DV2-4/02-2026/00310 | VINFAST INDONESIA FACTORY (RC PHASE 2) | PT. TATAMULIA NUSANTARA INDAH | K-400 NFA | 1 | 02-03-2026 00:00:00 | 7 | Silinder 15 x 30 cm | 65 | 02-03-2026 00:00:00 | 7 | Memenuhi | Tidak | TATA - VIF / MANHOLE JALAN / K-400 NFA SL12 / 10:50 KHAERUL / TM 902 | C | 379 | 21.45 | 263.5 | 12.3 | 65.88
DOCKET/SBG/02-2026/01202 | SO/DIR2/DV2-4/02-2026/00310 | VINFAST INDONESIA FACTORY (RC PHASE 2) | PT. TATAMULIA NUSANTARA INDAH | K-400 NFA | 2 | 02-03-2026 00:00:00 | 7 | Silinder 15 x 30 cm | 65 | 02-03-2026 00:00:00 | 7 | Memenuhi | Tidak | TATA - VIF / MANHOLE JALAN / K-400 NFA SL12 / 10:50 KHAERUL / TM 902 | C | 394.1 | 22.3 | 274 | 12.5 | 68.5
DOCKET/SBG/02-2026/01202 | SO/DIR2/DV2-4/02-2026/00310 | VINFAST INDONESIA FACTORY (RC PHASE 2) | PT. TATAMULIA NUSANTARA INDAH | K-400 NFA | 3 | 23-03-2026 00:00:00 | 28 | Silinder 15 x 30 cm | 100 |  | 0 | Belum_Test | Tidak | TATA - VIF / MANHOLE JALAN / K-400 NFA SL12 / 10:50 KHAERUL / TM 902 | FALSE | 0 | 0 | 0 | 0 | 0
DOCKET/SBG/02-2026/01202 | SO/DIR2/DV2-4/02-2026/00310 | VINFAST INDONESIA FACTORY (RC PHASE 2) | PT. TATAMULIA NUSANTARA INDAH | K-400 NFA | 4 | 23-03-2026 00:00:00 | 28 | Silinder 15 x 30 cm | 100 |  | 0 | Belum_Test | Tidak | TATA - VIF / MANHOLE JALAN / K-400 NFA SL12 / 10:50 KHAERUL / TM 902 | FALSE | 0 | 0 | 0 | 0 | 0
DOCKET/SBG/02-2026/01212 | SO/DIR2/DV2-4/02-2026/00310 | VINFAST INDONESIA FACTORY (RC PHASE 2) | PT. TATAMULIA NUSANTARA INDAH | K-400 NFA | 1 | 02-03-2026 00:00:00 | 7 | Silinder 15 x 30 cm | 65 | 02-03-2026 00:00:00 | 7 | Memenuhi | Tidak | TATA - VIF / SLAB PHASE 2 / K-400 NFA SL12 / 20:45 ERDI / TM 903 | B | 418.1 | 23.66 | 290.68 | 12.3 | 72.67
DOCKET/SBG/02-2026/01212 | SO/DIR2/DV2-4/02-2026/00310 | VINFAST INDONESIA FACTORY (RC PHASE 2) | PT. TATAMULIA NUSANTARA INDAH | K-400 NFA | 2 | 02-03-2026 00:00:00 | 7 | Silinder 15 x 30 cm | 65 | 02-03-2026 00:00:00 | 7 | Memenuhi | Tidak | TATA - VIF / SLAB PHASE 2 / K-400 NFA SL12 / 20:45 ERDI / TM 903 | D | 415.5 | 23.51 | 288.87 | 12.3 | 72.22
DOCKET/SBG/02-2026/01212 | SO/DIR2/DV2-4/02-2026/00310 | VINFAST INDONESIA FACTORY (RC PHASE 2) | PT. TATAMULIA NUSANTARA INDAH | K-400 NFA | 3 | 23-03-2026 00:00:00 | 28 | Silinder 15 x 30 cm | 100 |  | 0 | Belum_Test | Tidak | TATA - VIF / SLAB PHASE 2 / K-400 NFA SL12 / 20:45 ERDI / TM 903 | FALSE | 0 | 0 | 0 | 0 | 0
DOCKET/SBG/02-2026/01212 | SO/DIR2/DV2-4/02-2026/00310 | VINFAST INDONESIA FACTORY (RC PHASE 2) | PT. TATAMULIA NUSANTARA INDAH | K-400 NFA | 4 | 23-03-2026 00:00:00 | 28 | Silinder 15 x 30 cm | 100 |  | 0 | Belum_Test | Tidak | TATA - VIF / SLAB PHASE 2 / K-400 NFA SL12 / 20:45 ERDI / TM 903 | FALSE | 0 | 0 | 0 | 0 | 0
DOCKET/SBG/02-2026/01214 | SO/DIR2/DV2-4/02-2026/00310 | VINFAST INDONESIA FACTORY (RC PHASE 2) | PT. TATAMULIA NUSANTARA INDAH | K-400 NFA | 1 | 02-03-2026 00:00:00 | 7 | Silinder 15 x 30 cm | 65 | 02-03-2026 00:00:00 | 7 | Memenuhi | Tidak | TATA - VIF / SLAB PHASE 2 / K-400 NFA SL13 / 21:30 ERDI / TM 825 | B | 386.1 | 21.85 | 268.43 | 12.4 | 67.11
DOCKET/SBG/02-2026/01214 | SO/DIR2/DV2-4/02-2026/00310 | VINFAST INDONESIA FACTORY (RC PHASE 2) | PT. TATAMULIA NUSANTARA INDAH | K-400 NFA | 2 | 02-03-2026 00:00:00 | 7 | Silinder 15 x 30 cm | 65 | 02-03-2026 00:00:00 | 7 | Memenuhi | Tidak | TATA - VIF / SLAB PHASE 2 / K-400 NFA SL13 / 21:30 ERDI / TM 825 | B | 416.3 | 23.56 | 289.43 | 12.5 | 72.36
DOCKET/SBG/02-2026/01214 | SO/DIR2/DV2-4/02-2026/00310 | VINFAST INDONESIA FACTORY (RC PHASE 2) | PT. TATAMULIA NUSANTARA INDAH | K-400 NFA | 3 | 23-03-2026 00:00:00 | 28 | Silinder 15 x 30 cm | 100 |  | 0 | Belum_Test | Tidak | TATA - VIF / SLAB PHASE 2 / K-400 NFA SL13 / 21:30 ERDI / TM 825 | FALSE | 0 | 0 | 0 | 0 | 0
DOCKET/SBG/02-2026/01214 | SO/DIR2/DV2-4/02-2026/00310 | VINFAST INDONESIA FACTORY (RC PHASE 2) | PT. TATAMULIA NUSANTARA INDAH | K-400 NFA | 4 | 23-03-2026 00:00:00 | 28 | Silinder 15 x 30 cm | 100 |  | 0 | Belum_Test | Tidak | TATA - VIF / SLAB PHASE 2 / K-400 NFA SL13 / 21:30 ERDI / TM 825 | FALSE | 0 | 0 | 0 | 0 | 0
DOCKET/SBG/02-2026/01216 | SO/DIR2/DV2-4/02-2026/00310 | VINFAST INDONESIA FACTORY (RC PHASE 2) | PT. TATAMULIA NUSANTARA INDAH | K-400 NFA | 1 | 02-03-2026 00:00:00 | 7 | Silinder 15 x 30 cm | 65 | 02-03-2026 00:00:00 | 7 | Memenuhi | Tidak | TATA - VIF / SLAB PHASE 2 / K-400 NFA SL13 / 23:20 ERDI / TM 811 | B | 436.8 | 24.72 | 303.68 | 12.3 | 75.92
DOCKET/SBG/02-2026/01216 | SO/DIR2/DV2-4/02-2026/00310 | VINFAST INDONESIA FACTORY (RC PHASE 2) | PT. TATAMULIA NUSANTARA INDAH | K-400 NFA | 2 | 02-03-2026 00:00:00 | 7 | Silinder 15 x 30 cm | 65 | 02-03-2026 00:00:00 | 7 | Memenuhi | Tidak | TATA - VIF / SLAB PHASE 2 / K-400 NFA SL13 / 23:20 ERDI / TM 811 | B | 439.5 | 24.87 | 305.56 | 12.4 | 76.39
DOCKET/SBG/02-2026/01216 | SO/DIR2/DV2-4/02-2026/00310 | VINFAST INDONESIA FACTORY (RC PHASE 2) | PT. TATAMULIA NUSANTARA INDAH | K-400 NFA | 3 | 23-03-2026 00:00:00 | 28 | Silinder 15 x 30 cm | 100 |  | 0 | Belum_Test | Tidak | TATA - VIF / SLAB PHASE 2 / K-400 NFA SL13 / 23:20 ERDI / TM 811 | FALSE | 0 | 0 | 0 | 0 | 0
DOCKET/SBG/02-2026/01216 | SO/DIR2/DV2-4/02-2026/00310 | VINFAST INDONESIA FACTORY (RC PHASE 2) | PT. TATAMULIA NUSANTARA INDAH | K-400 NFA | 4 | 23-03-2026 00:00:00 | 28 | Silinder 15 x 30 cm | 100 |  | 0 | Belum_Test | Tidak | TATA - VIF / SLAB PHASE 2 / K-400 NFA SL13 / 23:20 ERDI / TM 811 | FALSE | 0 | 0 | 0 | 0 | 0
DOCKET/SBG/02-2026/01218 | SO/DIR2/DV2-4/02-2026/00310 | VINFAST INDONESIA FACTORY (RC PHASE 2) | PT. TATAMULIA NUSANTARA INDAH | K-400 NFA | 1 | 02-03-2026 00:00:00 | 7 | Silinder 15 x 30 cm | 65 | 02-03-2026 00:00:00 | 7 | Memenuhi | Tidak | TATA - VIF / SLAB PHASE 2 / K-400 NFA SL13 / 23:55 ERDI / TM 456 | C | 413.7 | 23.41 | 287.62 | 12.6 | 71.91
DOCKET/SBG/02-2026/01218 | SO/DIR2/DV2-4/02-2026/00310 | VINFAST INDONESIA FACTORY (RC PHASE 2) | PT. TATAMULIA NUSANTARA INDAH | K-400 NFA | 2 | 02-03-2026 00:00:00 | 7 | Silinder 15 x 30 cm | 65 | 02-03-2026 00:00:00 | 7 | Memenuhi | Tidak | TATA - VIF / SLAB PHASE 2 / K-400 NFA SL13 / 23:55 ERDI / TM 456 | C | 391.4 | 22.15 | 272.12 | 12.5 | 68.03
DOCKET/SBG/02-2026/01218 | SO/DIR2/DV2-4/02-2026/00310 | VINFAST INDONESIA FACTORY (RC PHASE 2) | PT. TATAMULIA NUSANTARA INDAH | K-400 NFA | 3 | 23-03-2026 00:00:00 | 28 | Silinder 15 x 30 cm | 100 |  | 0 | Belum_Test | Tidak | TATA - VIF / SLAB PHASE 2 / K-400 NFA SL13 / 23:55 ERDI / TM 456 | FALSE | 0 | 0 | 0 | 0 | 0
DOCKET/SBG/02-2026/01218 | SO/DIR2/DV2-4/02-2026/00310 | VINFAST INDONESIA FACTORY (RC PHASE 2) | PT. TATAMULIA NUSANTARA INDAH | K-400 NFA | 4 | 23-03-2026 00:00:00 | 28 | Silinder 15 x 30 cm | 100 |  | 0 | Belum_Test | Tidak | TATA - VIF / SLAB PHASE 2 / K-400 NFA SL13 / 23:55 ERDI / TM 456 | FALSE | 0 | 0 | 0 | 0 | 0
DOCKET/SBG/02-2026/01205 | SO/DIR2/DV2-4/01-2026/00276 | Patimban Access Toll Road P02 (JOI 60%) | WASKITA - ABIPRAYA JO | Class B-1 NFA | 1 | 02-03-2026 00:00:00 | 7 | Silinder 15 x 30 cm | 65 | 02-03-2026 00:00:00 | 7 | Memenuhi | Tidak | WASKITA - ABP / PH OP KRANJAT / Class B-1 NFA SL12 / 13:50 ABDUL / TM 560 | C | 362.1 | 20.49 | 251.75 | 12.3 | 25175
DOCKET/SBG/02-2026/01205 | SO/DIR2/DV2-4/01-2026/00276 | Patimban Access Toll Road P02 (JOI 60%) | WASKITA - ABIPRAYA JO | Class B-1 NFA | 2 | 02-03-2026 00:00:00 | 7 | Silinder 15 x 30 cm | 65 | 02-03-2026 00:00:00 | 7 | Memenuhi | Tidak | WASKITA - ABP / PH OP KRANJAT / Class B-1 NFA SL12 / 13:50 ABDUL / TM 560 | B | 394.1 | 22.3 | 274 | 12.4 | 27400
DOCKET/SBG/02-2026/01205 | SO/DIR2/DV2-4/01-2026/00276 | Patimban Access Toll Road P02 (JOI 60%) | WASKITA - ABIPRAYA JO | Class B-1 NFA | 3 | 23-03-2026 00:00:00 | 28 | Silinder 15 x 30 cm | 100 |  | 0 | Belum_Test | Tidak | WASKITA - ABP / PH OP KRANJAT / Class B-1 NFA SL12 / 13:50 ABDUL / TM 560 | FALSE | 0 | 0 | 0 | 0 | 0
DOCKET/SBG/02-2026/01205 | SO/DIR2/DV2-4/01-2026/00276 | Patimban Access Toll Road P02 (JOI 60%) | WASKITA - ABIPRAYA JO | Class B-1 NFA | 4 | 23-03-2026 00:00:00 | 28 | Silinder 15 x 30 cm | 100 |  | 0 | Belum_Test | Tidak | WASKITA - ABP / PH OP KRANJAT / Class B-1 NFA SL12 / 13:50 ABDUL / TM 560 | FALSE | 0 | 0 | 0 | 0 | 0
DOCKET/SBG/02-2026/01207 | SO/DIR2/DV2-4/01-2026/00276 | Patimban Access Toll Road P02 (JOI 60%) | WASKITA - ABIPRAYA JO | Class B-1 NFA | 1 | 02-03-2026 00:00:00 | 7 | Silinder 15 x 30 cm | 65 | 02-03-2026 00:00:00 | 7 | Memenuhi | Tidak | WASKITA - ABP / PH OP KRANJAT / Class B-1 NFA SL12 / 14:05 ABDUL / TM 601 | B | 417.2 | 23.61 | 290.06 | 12.3 | 29006
DOCKET/SBG/02-2026/01207 | SO/DIR2/DV2-4/01-2026/00276 | Patimban Access Toll Road P02 (JOI 60%) | WASKITA - ABIPRAYA JO | Class B-1 NFA | 2 | 02-03-2026 00:00:00 | 7 | Silinder 15 x 30 cm | 65 | 02-03-2026 00:00:00 | 7 | Memenuhi | Tidak | WASKITA - ABP / PH OP KRANJAT / Class B-1 NFA SL12 / 14:05 ABDUL / TM 601 | B | 430.6 | 24.37 | 299.37 | 12.6 | 29937
DOCKET/SBG/02-2026/01207 | SO/DIR2/DV2-4/01-2026/00276 | Patimban Access Toll Road P02 (JOI 60%) | WASKITA - ABIPRAYA JO | Class B-1 NFA | 3 | 23-03-2026 00:00:00 | 28 | Silinder 15 x 30 cm | 100 |  | 0 | Belum_Test | Tidak | WASKITA - ABP / PH OP KRANJAT / Class B-1 NFA SL12 / 14:05 ABDUL / TM 601 | FALSE | 0 | 0 | 0 | 0 | 0
DOCKET/SBG/02-2026/01207 | SO/DIR2/DV2-4/01-2026/00276 | Patimban Access Toll Road P02 (JOI 60%) | WASKITA - ABIPRAYA JO | Class B-1 NFA | 4 | 23-03-2026 00:00:00 | 28 | Silinder 15 x 30 cm | 100 |  | 0 | Belum_Test | Tidak | WASKITA - ABP / PH OP KRANJAT / Class B-1 NFA SL12 / 14:05 ABDUL / TM 601 | FALSE | 0 | 0 | 0 | 0 | 0
DOCKET/SBG/02-2026/01209 | SO/DIR2/DV2-4/01-2026/00276 | Patimban Access Toll Road P02 (JOI 60%) | WASKITA - ABIPRAYA JO | Class B-1 NFA | 1 | 02-03-2026 00:00:00 | 7 | Silinder 15 x 30 cm | 65 | 02-03-2026 00:00:00 | 7 | Memenuhi | Tidak | WASKITA - ABP / PH OP KRANJAT / Class B-1 NFA SL13 / 14:30 ABDUL / TM 931 | C | 378.1 | 21.4 | 262.87 | 12.6 | 26287
DOCKET/SBG/02-2026/01209 | SO/DIR2/DV2-4/01-2026/00276 | Patimban Access Toll Road P02 (JOI 60%) | WASKITA - ABIPRAYA JO | Class B-1 NFA | 2 | 02-03-2026 00:00:00 | 7 | Silinder 15 x 30 cm | 65 | 02-03-2026 00:00:00 | 7 | Memenuhi | Tidak | WASKITA - ABP / PH OP KRANJAT / Class B-1 NFA SL13 / 14:30 ABDUL / TM 931 | D | 403.9 | 22.86 | 280.81 | 12.4 | 28081
DOCKET/SBG/02-2026/01209 | SO/DIR2/DV2-4/01-2026/00276 | Patimban Access Toll Road P02 (JOI 60%) | WASKITA - ABIPRAYA JO | Class B-1 NFA | 3 | 23-03-2026 00:00:00 | 28 | Silinder 15 x 30 cm | 100 |  | 0 | Belum_Test | Tidak | WASKITA - ABP / PH OP KRANJAT / Class B-1 NFA SL13 / 14:30 ABDUL / TM 931 | FALSE | 0 | 0 | 0 | 0 | 0
DOCKET/SBG/02-2026/01209 | SO/DIR2/DV2-4/01-2026/00276 | Patimban Access Toll Road P02 (JOI 60%) | WASKITA - ABIPRAYA JO | Class B-1 NFA | 4 | 23-03-2026 00:00:00 | 28 | Silinder 15 x 30 cm | 100 |  | 0 | Belum_Test | Tidak | WASKITA - ABP / PH OP KRANJAT / Class B-1 NFA SL13 / 14:30 ABDUL / TM 931 | FALSE | 0 | 0 | 0 | 0 | 0
DOCKET/SBG/02-2026/01222 | SO/DIR2/DV2-4/01-2026/00092 | Pembangunan Jalan Tol Akses Patimban Paket 3 | HUTAMA KARYA - JAYA KONSTRUKSI JOINT OPERATION | Class B-1 FA | 1 | 03-03-2026 00:00:00 | 7 | Silinder 15 x 30 cm | 65 | 03-03-2026 00:00:00 | 7 | Memenuhi | Tidak | HK - JAKON / SLAB / Class B-1 FA SL12 / 14:15 NURMAN / TM 902 | C | 376.3 | 21.29 | 261.62 | 12.3 | 26162
DOCKET/SBG/02-2026/01222 | SO/DIR2/DV2-4/01-2026/00092 | Pembangunan Jalan Tol Akses Patimban Paket 3 | HUTAMA KARYA - JAYA KONSTRUKSI JOINT OPERATION | Class B-1 FA | 2 | 03-03-2026 00:00:00 | 7 | Silinder 15 x 30 cm | 65 | 03-03-2026 00:00:00 | 7 | Memenuhi | Tidak | HK - JAKON / SLAB / Class B-1 FA SL12 / 14:15 NURMAN / TM 902 | D | 365.6 | 20.69 | 254.18 | 12.4 | 25418
DOCKET/SBG/02-2026/01222 | SO/DIR2/DV2-4/01-2026/00092 | Pembangunan Jalan Tol Akses Patimban Paket 3 | HUTAMA KARYA - JAYA KONSTRUKSI JOINT OPERATION | Class B-1 FA | 3 | 24-03-2026 00:00:00 | 28 | Silinder 15 x 30 cm | 100 |  | 0 | Belum_Test | Tidak | HK - JAKON / SLAB / Class B-1 FA SL12 / 14:15 NURMAN / TM 902 | FALSE | 0 | 0 | 0 | 0 | 0
DOCKET/SBG/02-2026/01222 | SO/DIR2/DV2-4/01-2026/00092 | Pembangunan Jalan Tol Akses Patimban Paket 3 | HUTAMA KARYA - JAYA KONSTRUKSI JOINT OPERATION | Class B-1 FA | 4 | 24-03-2026 00:00:00 | 28 | Silinder 15 x 30 cm | 100 |  | 0 | Belum_Test | Tidak | HK - JAKON / SLAB / Class B-1 FA SL12 / 14:15 NURMAN / TM 902 | FALSE | 0 | 0 | 0 | 0 | 0
DOCKET/SBG/02-2026/01220 | SO/DIR2/DV2-1/02-2026/00672 | INFRASTRUKTUR SUBANG SMARTPOLITAN | PT. NUSA RAYA CIPTA TBK. | K-350 NFA | 1 | 03-03-2026 00:00:00 | 7 | Silinder 15 x 30 cm | 65 | 03-03-2026 00:00:00 | 7 | Memenuhi | Tidak | NRC / PENINGGIAN U-DITCH / K-350 NFA SL12 / 11:10 KHAERUL / TM 811 | C | 338 | 19.13 | 234.99 | 12.5 | 67.14
DOCKET/SBG/02-2026/01220 | SO/DIR2/DV2-1/02-2026/00672 | INFRASTRUKTUR SUBANG SMARTPOLITAN | PT. NUSA RAYA CIPTA TBK. | K-350 NFA | 2 | 03-03-2026 00:00:00 | 7 | Silinder 15 x 30 cm | 65 | 03-03-2026 00:00:00 | 7 | Memenuhi | Tidak | NRC / PENINGGIAN U-DITCH / K-350 NFA SL12 / 11:10 KHAERUL / TM 811 | B | 340.7 | 19.28 | 236.87 | 12.4 | 67.68
DOCKET/SBG/02-2026/01220 | SO/DIR2/DV2-1/02-2026/00672 | INFRASTRUKTUR SUBANG SMARTPOLITAN | PT. NUSA RAYA CIPTA TBK. | K-350 NFA | 3 | 24-03-2026 00:00:00 | 28 | Silinder 15 x 30 cm | 100 |  | 0 | Belum_Test | Tidak | NRC / PENINGGIAN U-DITCH / K-350 NFA SL12 / 11:10 KHAERUL / TM 811 | FALSE | 0 | 0 | 0 | 0 | 0
DOCKET/SBG/02-2026/01220 | SO/DIR2/DV2-1/02-2026/00672 | INFRASTRUKTUR SUBANG SMARTPOLITAN | PT. NUSA RAYA CIPTA TBK. | K-350 NFA | 4 | 24-03-2026 00:00:00 | 28 | Silinder 15 x 30 cm | 100 |  | 0 | Belum_Test | Tidak | NRC / PENINGGIAN U-DITCH / K-350 NFA SL12 / 11:10 KHAERUL / TM 811 | FALSE | 0 | 0 | 0 | 0 | 0
DOCKET/SBG/02-2026/01221 | SO/DIR2/DV2-1/02-2026/00672 | INFRASTRUKTUR SUBANG SMARTPOLITAN | PT. NUSA RAYA CIPTA TBK. | K-350 NFA | 1 | 03-03-2026 00:00:00 | 7 | Silinder 15 x 30 cm | 65 | 03-03-2026 00:00:00 | 7 | Memenuhi | Tidak | NRC / BOTTOM SLAB / K-350 NFA SL12 / 11:35 KHAERUL / TM 560 | C | 382.5 | 21.65 | 265.93 | 12.6 | 75.98
DOCKET/SBG/02-2026/01221 | SO/DIR2/DV2-1/02-2026/00672 | INFRASTRUKTUR SUBANG SMARTPOLITAN | PT. NUSA RAYA CIPTA TBK. | K-350 NFA | 2 | 03-03-2026 00:00:00 | 7 | Silinder 15 x 30 cm | 65 | 03-03-2026 00:00:00 | 7 | Memenuhi | Tidak | NRC / BOTTOM SLAB / K-350 NFA SL12 / 11:35 KHAERUL / TM 560 | B | 370.1 | 20.94 | 257.31 | 12.4 | 73.52
DOCKET/SBG/02-2026/01221 | SO/DIR2/DV2-1/02-2026/00672 | INFRASTRUKTUR SUBANG SMARTPOLITAN | PT. NUSA RAYA CIPTA TBK. | K-350 NFA | 3 | 24-03-2026 00:00:00 | 28 | Silinder 15 x 30 cm | 100 |  | 0 | Belum_Test | Tidak | NRC / BOTTOM SLAB / K-350 NFA SL12 / 11:35 KHAERUL / TM 560 | FALSE | 0 | 0 | 0 | 0 | 0
DOCKET/SBG/02-2026/01221 | SO/DIR2/DV2-1/02-2026/00672 | INFRASTRUKTUR SUBANG SMARTPOLITAN | PT. NUSA RAYA CIPTA TBK. | K-350 NFA | 4 | 24-03-2026 00:00:00 | 28 | Silinder 15 x 30 cm | 100 |  | 0 | Belum_Test | Tidak | NRC / BOTTOM SLAB / K-350 NFA SL12 / 11:35 KHAERUL / TM 560 | FALSE | 0 | 0 | 0 | 0 | 0
DOCKET/SBG/02-2026/01224 | SO/DIR2/DV2-4/10-2025/3259 | JALAN TOL AKSES PATIMBAN | PT. PEMBANGUNAN PERUMAHAN (PERSERO) TBK | Fc-30 NFA | 1 | 03-03-2026 00:00:00 | 7 | Silinder 15 x 30 cm | 65 | 03-03-2026 00:00:00 | 7 | Tidak_Memenuhi | Tidak | PP - PATIMBAN / SLAB STA 20+924 / Fc-30 NFA SL12 / 21:40 DIKI / TM 931 | E | 339.8 | 19.23 | 236.24 | 12.6 | 64.1
DOCKET/SBG/02-2026/01224 | SO/DIR2/DV2-4/10-2025/3259 | JALAN TOL AKSES PATIMBAN | PT. PEMBANGUNAN PERUMAHAN (PERSERO) TBK | Fc-30 NFA | 2 | 03-03-2026 00:00:00 | 7 | Silinder 15 x 30 cm | 65 | 03-03-2026 00:00:00 | 7 | Memenuhi | Tidak | PP - PATIMBAN / SLAB STA 20+924 / Fc-30 NFA SL12 / 21:40 DIKI / TM 931 | C | 366.5 | 20.74 | 254.81 | 12.5 | 69.13
DOCKET/SBG/02-2026/01224 | SO/DIR2/DV2-4/10-2025/3259 | JALAN TOL AKSES PATIMBAN | PT. PEMBANGUNAN PERUMAHAN (PERSERO) TBK | Fc-30 NFA | 3 | 24-03-2026 00:00:00 | 28 | Silinder 15 x 30 cm | 100 |  | 0 | Belum_Test | Tidak | PP - PATIMBAN / SLAB STA 20+924 / Fc-30 NFA SL12 / 21:40 DIKI / TM 931 | FALSE | 0 | 0 | 0 | 0 | 0
DOCKET/SBG/02-2026/01224 | SO/DIR2/DV2-4/10-2025/3259 | JALAN TOL AKSES PATIMBAN | PT. PEMBANGUNAN PERUMAHAN (PERSERO) TBK | Fc-30 NFA | 4 | 24-03-2026 00:00:00 | 28 | Silinder 15 x 30 cm | 100 |  | 0 | Belum_Test | Tidak | PP - PATIMBAN / SLAB STA 20+924 / Fc-30 NFA SL12 / 21:40 DIKI / TM 931 | FALSE | 0 | 0 | 0 | 0 | 0
DOCKET/SBG/02-2026/01227 | SO/DIR2/DV2-4/02-2026/00456 | JALAN TOL AKSES PATIMBAN | PT. PEMBANGUNAN PERUMAHAN (PERSERO) TBK | Fc-30 NFA | 1 | 03-03-2026 00:00:00 | 7 | Silinder 15 x 30 cm | 65 | 03-03-2026 00:00:00 | 7 | Memenuhi | Tidak | PP - PATIMBAN / SLAB STA 20+924 / Fc-30 NFA SL12 / 21:50 DIKI / TM 664 | B | 408.3 | 23.11 | 283.87 | 12.4 | 77.03
DOCKET/SBG/02-2026/01227 | SO/DIR2/DV2-4/02-2026/00456 | JALAN TOL AKSES PATIMBAN | PT. PEMBANGUNAN PERUMAHAN (PERSERO) TBK | Fc-30 NFA | 2 | 03-03-2026 00:00:00 | 7 | Silinder 15 x 30 cm | 65 | 03-03-2026 00:00:00 | 7 | Memenuhi | Tidak | PP - PATIMBAN / SLAB STA 20+924 / Fc-30 NFA SL12 / 21:50 DIKI / TM 664 | B | 445.7 | 25.22 | 309.87 | 12.4 | 84.07
DOCKET/SBG/02-2026/01227 | SO/DIR2/DV2-4/02-2026/00456 | JALAN TOL AKSES PATIMBAN | PT. PEMBANGUNAN PERUMAHAN (PERSERO) TBK | Fc-30 NFA | 3 | 24-03-2026 00:00:00 | 28 | Silinder 15 x 30 cm | 100 |  | 0 | Belum_Test | Tidak | PP - PATIMBAN / SLAB STA 20+924 / Fc-30 NFA SL12 / 21:50 DIKI / TM 664 | FALSE | 0 | 0 | 0 | 0 | 0
DOCKET/SBG/02-2026/01227 | SO/DIR2/DV2-4/02-2026/00456 | JALAN TOL AKSES PATIMBAN | PT. PEMBANGUNAN PERUMAHAN (PERSERO) TBK | Fc-30 NFA | 4 | 24-03-2026 00:00:00 | 28 | Silinder 15 x 30 cm | 100 |  | 0 | Belum_Test | Tidak | PP - PATIMBAN / SLAB STA 20+924 / Fc-30 NFA SL12 / 21:50 DIKI / TM 664 | FALSE | 0 | 0 | 0 | 0 | 0
DOCKET/SBG/02-2026/01229 | SO/DIR2/DV2-4/02-2026/00456 | JALAN TOL AKSES PATIMBAN | PT. PEMBANGUNAN PERUMAHAN (PERSERO) TBK | Fc-30 NFA | 1 | 03-03-2026 00:00:00 | 7 | Silinder 15 x 30 cm | 65 | 03-03-2026 00:00:00 | 7 | Memenuhi | Tidak | PP - PATIMBAN / SLAB STA 20+924 / Fc-30 NFA SL13 / 22:10 DIKI / TM 825 | C | 378.1 | 21.4 | 262.87 | 12.4 | 71.33
DOCKET/SBG/02-2026/01229 | SO/DIR2/DV2-4/02-2026/00456 | JALAN TOL AKSES PATIMBAN | PT. PEMBANGUNAN PERUMAHAN (PERSERO) TBK | Fc-30 NFA | 2 | 03-03-2026 00:00:00 | 7 | Silinder 15 x 30 cm | 65 | 03-03-2026 00:00:00 | 7 | Memenuhi | Tidak | PP - PATIMBAN / SLAB STA 20+924 / Fc-30 NFA SL13 / 22:10 DIKI / TM 825 | C | 439.5 | 24.87 | 305.56 | 12.3 | 82.9
DOCKET/SBG/02-2026/01229 | SO/DIR2/DV2-4/02-2026/00456 | JALAN TOL AKSES PATIMBAN | PT. PEMBANGUNAN PERUMAHAN (PERSERO) TBK | Fc-30 NFA | 3 | 24-03-2026 00:00:00 | 28 | Silinder 15 x 30 cm | 100 |  | 0 | Belum_Test | Tidak | PP - PATIMBAN / SLAB STA 20+924 / Fc-30 NFA SL13 / 22:10 DIKI / TM 825 | FALSE | 0 | 0 | 0 | 0 | 0
DOCKET/SBG/02-2026/01229 | SO/DIR2/DV2-4/02-2026/00456 | JALAN TOL AKSES PATIMBAN | PT. PEMBANGUNAN PERUMAHAN (PERSERO) TBK | Fc-30 NFA | 4 | 24-03-2026 00:00:00 | 28 | Silinder 15 x 30 cm | 100 |  | 0 | Belum_Test | Tidak | PP - PATIMBAN / SLAB STA 20+924 / Fc-30 NFA SL13 / 22:10 DIKI / TM 825 | FALSE | 0 | 0 | 0 | 0 | 0
DOCKET/SBG/02-2026/01248 | SO/DIR2/DV2-4/01-2026/00092 | Pembangunan Jalan Tol Akses Patimban Paket 3 | HUTAMA KARYA - JAYA KONSTRUKSI JOINT OPERATION | Class B-1 FA | 1 | 04-03-2026 00:00:00 | 7 | Silinder 15 x 30 cm | 65 | 04-03-2026 00:00:00 | 7 | Memenuhi | Tidak | HK - JAKON / PARAPET / Class B-1 FA SL12 / 16:50 RIPAL / TM 931 | C | 375.4 | 21.24 | 260.99 | 12.4 | 26099
DOCKET/SBG/02-2026/01248 | SO/DIR2/DV2-4/01-2026/00092 | Pembangunan Jalan Tol Akses Patimban Paket 3 | HUTAMA KARYA - JAYA KONSTRUKSI JOINT OPERATION | Class B-1 FA | 2 | 04-03-2026 00:00:00 | 7 | Silinder 15 x 30 cm | 65 | 04-03-2026 00:00:00 | 7 | Memenuhi | Tidak | HK - JAKON / PARAPET / Class B-1 FA SL12 / 16:50 RIPAL / TM 931 | C | 390.5 | 22.1 | 271.49 | 12.3 | 27149
DOCKET/SBG/02-2026/01248 | SO/DIR2/DV2-4/01-2026/00092 | Pembangunan Jalan Tol Akses Patimban Paket 3 | HUTAMA KARYA - JAYA KONSTRUKSI JOINT OPERATION | Class B-1 FA | 3 | 25-03-2026 00:00:00 | 28 | Silinder 15 x 30 cm | 100 |  | 0 | Belum_Test | Tidak | HK - JAKON / PARAPET / Class B-1 FA SL12 / 16:50 RIPAL / TM 931 | FALSE | 0 | 0 | 0 | 0 | 0
DOCKET/SBG/02-2026/01248 | SO/DIR2/DV2-4/01-2026/00092 | Pembangunan Jalan Tol Akses Patimban Paket 3 | HUTAMA KARYA - JAYA KONSTRUKSI JOINT OPERATION | Class B-1 FA | 4 | 25-03-2026 00:00:00 | 28 | Silinder 15 x 30 cm | 100 |  | 0 | Belum_Test | Tidak | HK - JAKON / PARAPET / Class B-1 FA SL12 / 16:50 RIPAL / TM 931 | FALSE | 0 | 0 | 0 | 0 | 0
DOCKET/SBG/02-2026/01253 | SO/UR/02-2026/04521 | VINFAST SUBANG | PT KARYA BAJATAMA RAYA | K-300 NFA | 1 | 04-03-2026 00:00:00 | 7 | Silinder 15 x 30 cm | 65 | 04-03-2026 00:00:00 | 7 | Memenuhi | Tidak | KBR - VINFAST / SLAB PARKIRAN / K-300 NFA SL12 / 20:45 ABDUL / TM 931 | D | 298 | 16.86 | 207.18 | 12.4 | 69.06
DOCKET/SBG/02-2026/01253 | SO/UR/02-2026/04521 | VINFAST SUBANG | PT KARYA BAJATAMA RAYA | K-300 NFA | 2 | 04-03-2026 00:00:00 | 7 | Silinder 15 x 30 cm | 65 | 04-03-2026 00:00:00 | 7 | Memenuhi | Tidak | KBR - VINFAST / SLAB PARKIRAN / K-300 NFA SL12 / 20:45 ABDUL / TM 931 | C | 319.4 | 18.07 | 222.06 | 12.5 | 74.02
DOCKET/SBG/02-2026/01253 | SO/UR/02-2026/04521 | VINFAST SUBANG | PT KARYA BAJATAMA RAYA | K-300 NFA | 3 | 25-03-2026 00:00:00 | 28 | Silinder 15 x 30 cm | 100 |  | 0 | Belum_Test | Tidak | KBR - VINFAST / SLAB PARKIRAN / K-300 NFA SL12 / 20:45 ABDUL / TM 931 | FALSE | 0 | 0 | 0 | 0 | 0
DOCKET/SBG/02-2026/01253 | SO/UR/02-2026/04521 | VINFAST SUBANG | PT KARYA BAJATAMA RAYA | K-300 NFA | 4 | 25-03-2026 00:00:00 | 28 | Silinder 15 x 30 cm | 100 |  | 0 | Belum_Test | Tidak | KBR - VINFAST / SLAB PARKIRAN / K-300 NFA SL12 / 20:45 ABDUL / TM 931 | FALSE | 0 | 0 | 0 | 0 | 0
DOCKET/SBG/02-2026/01255 | SO/UR/02-2026/04630 | VINFAST SUBANG | PT KARYA BAJATAMA RAYA | K-300 NFA | 1 | 04-03-2026 00:00:00 | 7 | Silinder 15 x 30 cm | 65 | 04-03-2026 00:00:00 | 7 | Memenuhi | Tidak | KBR - VINFAST / SLAB PARKIRAN / K-300 NFA SL13 / 21:20 ABDUL / TM 903 | B | 334.5 | 18.93 | 232.56 | 12.4 | 77.52
DOCKET/SBG/02-2026/01255 | SO/UR/02-2026/04630 | VINFAST SUBANG | PT KARYA BAJATAMA RAYA | K-300 NFA | 2 | 04-03-2026 00:00:00 | 7 | Silinder 15 x 30 cm | 65 | 04-03-2026 00:00:00 | 7 | Memenuhi | Tidak | KBR - VINFAST / SLAB PARKIRAN / K-300 NFA SL13 / 21:20 ABDUL / TM 903 | B | 341.6 | 19.33 | 237.5 | 12.5 | 79.17
DOCKET/SBG/02-2026/01255 | SO/UR/02-2026/04630 | VINFAST SUBANG | PT KARYA BAJATAMA RAYA | K-300 NFA | 3 | 25-03-2026 00:00:00 | 28 | Silinder 15 x 30 cm | 100 |  | 0 | Belum_Test | Tidak | KBR - VINFAST / SLAB PARKIRAN / K-300 NFA SL13 / 21:20 ABDUL / TM 903 | FALSE | 0 | 0 | 0 | 0 | 0
DOCKET/SBG/02-2026/01255 | SO/UR/02-2026/04630 | VINFAST SUBANG | PT KARYA BAJATAMA RAYA | K-300 NFA | 4 | 25-03-2026 00:00:00 | 28 | Silinder 15 x 30 cm | 100 |  | 0 | Belum_Test | Tidak | KBR - VINFAST / SLAB PARKIRAN / K-300 NFA SL13 / 21:20 ABDUL / TM 903 | FALSE | 0 | 0 | 0 | 0 | 0
DOCKET/SBG/02-2026/01260 | SO/UR/02-2026/04630 | VINFAST SUBANG | PT KARYA BAJATAMA RAYA | K-300 NFA | 1 | 04-03-2026 00:00:00 | 7 | Silinder 15 x 30 cm | 65 | 04-03-2026 00:00:00 | 7 | Memenuhi | Tidak | KBR - VINFAST / SLAB PARKIRAN / K-300 NFA SL12 / 23:55 ABDUL / TM 931 | C | 312.2 | 17.67 | 217.06 | 12.3 | 72.35
DOCKET/SBG/02-2026/01260 | SO/UR/02-2026/04630 | VINFAST SUBANG | PT KARYA BAJATAMA RAYA | K-300 NFA | 2 | 04-03-2026 00:00:00 | 7 | Silinder 15 x 30 cm | 65 | 04-03-2026 00:00:00 | 7 | Memenuhi | Tidak | KBR - VINFAST / SLAB PARKIRAN / K-300 NFA SL12 / 23:55 ABDUL / TM 931 | D | 337.2 | 19.08 | 234.44 | 12.4 | 78.15
DOCKET/SBG/02-2026/01260 | SO/UR/02-2026/04630 | VINFAST SUBANG | PT KARYA BAJATAMA RAYA | K-300 NFA | 3 | 25-03-2026 00:00:00 | 28 | Silinder 15 x 30 cm | 100 |  | 0 | Belum_Test | Tidak | KBR - VINFAST / SLAB PARKIRAN / K-300 NFA SL12 / 23:55 ABDUL / TM 931 | FALSE | 0 | 0 | 0 | 0 | 0
DOCKET/SBG/02-2026/01260 | SO/UR/02-2026/04630 | VINFAST SUBANG | PT KARYA BAJATAMA RAYA | K-300 NFA | 4 | 25-03-2026 00:00:00 | 28 | Silinder 15 x 30 cm | 100 |  | 0 | Belum_Test | Tidak | KBR - VINFAST / SLAB PARKIRAN / K-300 NFA SL12 / 23:55 ABDUL / TM 931 | FALSE | 0 | 0 | 0 | 0 | 0
DOCKET/SBG/02-2026/01235 | SO/DIR2/DV2-2/11-2025/5705 | Free View Pabrik Sepatu | PT. ANUGERAH LESTARI SUPINDO KONSTRUKSI | K-300 NFA | 1 | 04-03-2026 00:00:00 | 7 | Silinder 15 x 30 cm | 65 | 04-03-2026 00:00:00 | 7 | Tidak_Memenuhi | Tidak | ALSK / JALAN / K-300 NFA SL12 / 11:10 RIYAN / TM 825 | E | 276.7 | 15.66 | 192.37 | 12.4 | 64.12
DOCKET/SBG/02-2026/01235 | SO/DIR2/DV2-2/11-2025/5705 | Free View Pabrik Sepatu | PT. ANUGERAH LESTARI SUPINDO KONSTRUKSI | K-300 NFA | 2 | 04-03-2026 00:00:00 | 7 | Silinder 15 x 30 cm | 65 | 04-03-2026 00:00:00 | 7 | Memenuhi | Tidak | ALSK / JALAN / K-300 NFA SL12 / 11:10 RIYAN / TM 825 | C | 288.2 | 16.31 | 200.37 | 12.4 | 66.79
DOCKET/SBG/02-2026/01235 | SO/DIR2/DV2-2/11-2025/5705 | Free View Pabrik Sepatu | PT. ANUGERAH LESTARI SUPINDO KONSTRUKSI | K-300 NFA | 3 | 25-03-2026 00:00:00 | 28 | Silinder 15 x 30 cm | 100 |  | 0 | Belum_Test | Tidak | ALSK / JALAN / K-300 NFA SL12 / 11:10 RIYAN / TM 825 | FALSE | 0 | 0 | 0 | 0 | 0
DOCKET/SBG/02-2026/01235 | SO/DIR2/DV2-2/11-2025/5705 | Free View Pabrik Sepatu | PT. ANUGERAH LESTARI SUPINDO KONSTRUKSI | K-300 NFA | 4 | 25-03-2026 00:00:00 | 28 | Silinder 15 x 30 cm | 100 |  | 0 | Belum_Test | Tidak | ALSK / JALAN / K-300 NFA SL12 / 11:10 RIYAN / TM 825 | FALSE | 0 | 0 | 0 | 0 | 0
DOCKET/SBG/02-2026/01237 | SO/DIR2/DV2-2/11-2025/5705 | Free View Pabrik Sepatu | PT. ANUGERAH LESTARI SUPINDO KONSTRUKSI | K-300 NFA | 1 | 04-03-2026 00:00:00 | 7 | Silinder 15 x 30 cm | 65 | 04-03-2026 00:00:00 | 7 | Memenuhi | Tidak | ALSK / JALAN / K-300 NFA SL13 / 11:30 RIYAN / TM 902 | A | 352.3 | 19.94 | 244.93 | 12.4 | 81.64
DOCKET/SBG/02-2026/01237 | SO/DIR2/DV2-2/11-2025/5705 | Free View Pabrik Sepatu | PT. ANUGERAH LESTARI SUPINDO KONSTRUKSI | K-300 NFA | 2 | 04-03-2026 00:00:00 | 7 | Silinder 15 x 30 cm | 65 | 04-03-2026 00:00:00 | 7 | Memenuhi | Tidak | ALSK / JALAN / K-300 NFA SL13 / 11:30 RIYAN / TM 902 | B | 329.1 | 18.62 | 228.8 | 12.5 | 76.27
DOCKET/SBG/02-2026/01237 | SO/DIR2/DV2-2/11-2025/5705 | Free View Pabrik Sepatu | PT. ANUGERAH LESTARI SUPINDO KONSTRUKSI | K-300 NFA | 3 | 25-03-2026 00:00:00 | 28 | Silinder 15 x 30 cm | 100 |  | 0 | Belum_Test | Tidak | ALSK / JALAN / K-300 NFA SL13 / 11:30 RIYAN / TM 902 | FALSE | 0 | 0 | 0 | 0 | 0
DOCKET/SBG/02-2026/01237 | SO/DIR2/DV2-2/11-2025/5705 | Free View Pabrik Sepatu | PT. ANUGERAH LESTARI SUPINDO KONSTRUKSI | K-300 NFA | 4 | 25-03-2026 00:00:00 | 28 | Silinder 15 x 30 cm | 100 |  | 0 | Belum_Test | Tidak | ALSK / JALAN / K-300 NFA SL13 / 11:30 RIYAN / TM 902 | FALSE | 0 | 0 | 0 | 0 | 0
DOCKET/SBG/02-2026/01239 | SO/DIR2/DV2-2/11-2025/5705 | Free View Pabrik Sepatu | PT. ANUGERAH LESTARI SUPINDO KONSTRUKSI | K-300 NFA | 1 | 04-03-2026 00:00:00 | 7 | Silinder 15 x 30 cm | 65 | 04-03-2026 00:00:00 | 7 | Memenuhi | Tidak | ALSK / JALAN / K-300 NFA SL12 / 11:55 RIYAN / TM 601 | C | 312.3 | 17.67 | 217.12 | 12.3 | 72.37
DOCKET/SBG/02-2026/01239 | SO/DIR2/DV2-2/11-2025/5705 | Free View Pabrik Sepatu | PT. ANUGERAH LESTARI SUPINDO KONSTRUKSI | K-300 NFA | 2 | 04-03-2026 00:00:00 | 7 | Silinder 15 x 30 cm | 65 | 04-03-2026 00:00:00 | 7 | Tidak_Memenuhi | Tidak | ALSK / JALAN / K-300 NFA SL12 / 11:55 RIYAN / TM 601 | C | 279.3 | 15.81 | 194.18 | 12.5 | 64.73
DOCKET/SBG/02-2026/01239 | SO/DIR2/DV2-2/11-2025/5705 | Free View Pabrik Sepatu | PT. ANUGERAH LESTARI SUPINDO KONSTRUKSI | K-300 NFA | 3 | 25-03-2026 00:00:00 | 28 | Silinder 15 x 30 cm | 100 |  | 0 | Belum_Test | Tidak | ALSK / JALAN / K-300 NFA SL12 / 11:55 RIYAN / TM 601 | FALSE | 0 | 0 | 0 | 0 | 0
DOCKET/SBG/02-2026/01239 | SO/DIR2/DV2-2/11-2025/5705 | Free View Pabrik Sepatu | PT. ANUGERAH LESTARI SUPINDO KONSTRUKSI | K-300 NFA | 4 | 25-03-2026 00:00:00 | 28 | Silinder 15 x 30 cm | 100 |  | 0 | Belum_Test | Tidak | ALSK / JALAN / K-300 NFA SL12 / 11:55 RIYAN / TM 601 | FALSE | 0 | 0 | 0 | 0 | 0
DOCKET/SBG/02-2026/01243 | SO/DIR2/DV2-2/11-2025/5705 | Free View Pabrik Sepatu | PT. ANUGERAH LESTARI SUPINDO KONSTRUKSI | K-300 NFA | 1 | 04-03-2026 00:00:00 | 7 | Silinder 15 x 30 cm | 65 | 04-03-2026 00:00:00 | 7 | Memenuhi | Tidak | ALSK / JALAN / K-300 NFA SL13 / 15:15 RIYAN / TM 902 | C | 292.7 | 16.56 | 203.5 | 12.3 | 67.83
DOCKET/SBG/02-2026/01243 | SO/DIR2/DV2-2/11-2025/5705 | Free View Pabrik Sepatu | PT. ANUGERAH LESTARI SUPINDO KONSTRUKSI | K-300 NFA | 2 | 04-03-2026 00:00:00 | 7 | Silinder 15 x 30 cm | 65 | 04-03-2026 00:00:00 | 7 | Tidak_Memenuhi | Tidak | ALSK / JALAN / K-300 NFA SL13 / 15:15 RIYAN / TM 902 | E | 274 | 15.51 | 190.5 | 12.4 | 63.5
DOCKET/SBG/02-2026/01243 | SO/DIR2/DV2-2/11-2025/5705 | Free View Pabrik Sepatu | PT. ANUGERAH LESTARI SUPINDO KONSTRUKSI | K-300 NFA | 3 | 25-03-2026 00:00:00 | 28 | Silinder 15 x 30 cm | 100 |  | 0 | Belum_Test | Tidak | ALSK / JALAN / K-300 NFA SL13 / 15:15 RIYAN / TM 902 | FALSE | 0 | 0 | 0 | 0 | 0
DOCKET/SBG/02-2026/01243 | SO/DIR2/DV2-2/11-2025/5705 | Free View Pabrik Sepatu | PT. ANUGERAH LESTARI SUPINDO KONSTRUKSI | K-300 NFA | 4 | 25-03-2026 00:00:00 | 28 | Silinder 15 x 30 cm | 100 |  | 0 | Belum_Test | Tidak | ALSK / JALAN / K-300 NFA SL13 / 15:15 RIYAN / TM 902 | FALSE | 0 | 0 | 0 | 0 | 0
DOCKET/SBG/02-2026/01246 | SO/DIR2/DV2-1/12-2025/14803 | Infrastruktur Pack 4.1 Subang Smartpolit | PT. NUSA RAYA CIPTA TBK. | Fc-20 NFA | 1 | 04-03-2026 00:00:00 | 7 | Silinder 15 x 30 cm | 65 | 04-03-2026 00:00:00 | 7 | Memenuhi | Tidak | NRC / CROSSING PIPA / Fc-20 NFA SL12 / 15:10 DIKI / TM 560 | D | 238.4 | 13.49 | 165.75 | 12.4 | 67.45
DOCKET/SBG/02-2026/01246 | SO/DIR2/DV2-1/12-2025/14803 | Infrastruktur Pack 4.1 Subang Smartpolit | PT. NUSA RAYA CIPTA TBK. | Fc-20 NFA | 2 | 04-03-2026 00:00:00 | 7 | Silinder 15 x 30 cm | 65 | 04-03-2026 00:00:00 | 7 | Memenuhi | Tidak | NRC / CROSSING PIPA / Fc-20 NFA SL12 / 15:10 DIKI / TM 560 | B | 250.8 | 14.19 | 174.37 | 12.5 | 70.95
DOCKET/SBG/02-2026/01246 | SO/DIR2/DV2-1/12-2025/14803 | Infrastruktur Pack 4.1 Subang Smartpolit | PT. NUSA RAYA CIPTA TBK. | Fc-20 NFA | 3 | 25-03-2026 00:00:00 | 28 | Silinder 15 x 30 cm | 100 |  | 0 | Belum_Test | Tidak | NRC / CROSSING PIPA / Fc-20 NFA SL12 / 15:10 DIKI / TM 560 | FALSE | 0 | 0 | 0 | 0 | 0
DOCKET/SBG/02-2026/01246 | SO/DIR2/DV2-1/12-2025/14803 | Infrastruktur Pack 4.1 Subang Smartpolit | PT. NUSA RAYA CIPTA TBK. | Fc-20 NFA | 4 | 25-03-2026 00:00:00 | 28 | Silinder 15 x 30 cm | 100 |  | 0 | Belum_Test | Tidak | NRC / CROSSING PIPA / Fc-20 NFA SL12 / 15:10 DIKI / TM 560 | FALSE | 0 | 0 | 0 | 0 | 0
DOCKET/SBG/02-2026/01241 | SO/DIR2/DV2-1/02-2026/00672 | INFRASTRUKTUR SUBANG SMARTPOLITAN | PT. NUSA RAYA CIPTA TBK. | K-350 NFA | 1 | 04-03-2026 00:00:00 | 7 | Silinder 15 x 30 cm | 65 | 04-03-2026 00:00:00 | 7 | Memenuhi | Tidak | NRC / SAYAP POND 2 / K-350 NFA SL13 / 14:10 DIKI / TM 825 | B | 338 | 19.13 | 234.99 | 12.6 | 67.14
DOCKET/SBG/02-2026/01241 | SO/DIR2/DV2-1/02-2026/00672 | INFRASTRUKTUR SUBANG SMARTPOLITAN | PT. NUSA RAYA CIPTA TBK. | K-350 NFA | 2 | 04-03-2026 00:00:00 | 7 | Silinder 15 x 30 cm | 65 | 04-03-2026 00:00:00 | 7 | Memenuhi | Tidak | NRC / SAYAP POND 2 / K-350 NFA SL13 / 14:10 DIKI / TM 825 | C | 340.7 | 19.28 | 236.87 | 12.5 | 67.68
DOCKET/SBG/02-2026/01241 | SO/DIR2/DV2-1/02-2026/00672 | INFRASTRUKTUR SUBANG SMARTPOLITAN | PT. NUSA RAYA CIPTA TBK. | K-350 NFA | 3 | 25-03-2026 00:00:00 | 28 | Silinder 15 x 30 cm | 100 |  | 0 | Belum_Test | Tidak | NRC / SAYAP POND 2 / K-350 NFA SL13 / 14:10 DIKI / TM 825 | FALSE | 0 | 0 | 0 | 0 | 0
DOCKET/SBG/02-2026/01241 | SO/DIR2/DV2-1/02-2026/00672 | INFRASTRUKTUR SUBANG SMARTPOLITAN | PT. NUSA RAYA CIPTA TBK. | K-350 NFA | 4 | 25-03-2026 00:00:00 | 28 | Silinder 15 x 30 cm | 100 |  | 0 | Belum_Test | Tidak | NRC / SAYAP POND 2 / K-350 NFA SL13 / 14:10 DIKI / TM 825 | FALSE | 0 | 0 | 0 | 0 | 0
DOCKET/SBG/02-2026/01247 | SO/DIR2/DV2-1/02-2026/00672 | INFRASTRUKTUR SUBANG SMARTPOLITAN | PT. NUSA RAYA CIPTA TBK. | K-350 NFA | 1 | 04-03-2026 00:00:00 | 7 | Silinder 15 x 30 cm | 65 | 04-03-2026 00:00:00 | 7 | Memenuhi | Tidak | NRC / SAYAP POND 2 / K-350 NFA SL13 / 15:35 DIKI / TM 664 | B | 371.9 | 21.05 | 258.56 | 12.5 | 73.87
DOCKET/SBG/02-2026/01247 | SO/DIR2/DV2-1/02-2026/00672 | INFRASTRUKTUR SUBANG SMARTPOLITAN | PT. NUSA RAYA CIPTA TBK. | K-350 NFA | 2 | 04-03-2026 00:00:00 | 7 | Silinder 15 x 30 cm | 65 | 04-03-2026 00:00:00 | 7 | Memenuhi | Tidak | NRC / SAYAP POND 2 / K-350 NFA SL13 / 15:35 DIKI / TM 664 | B | 385.2 | 21.8 | 267.81 | 12.3 | 76.52
DOCKET/SBG/02-2026/01247 | SO/DIR2/DV2-1/02-2026/00672 | INFRASTRUKTUR SUBANG SMARTPOLITAN | PT. NUSA RAYA CIPTA TBK. | K-350 NFA | 3 | 25-03-2026 00:00:00 | 28 | Silinder 15 x 30 cm | 100 |  | 0 | Belum_Test | Tidak | NRC / SAYAP POND 2 / K-350 NFA SL13 / 15:35 DIKI / TM 664 | FALSE | 0 | 0 | 0 | 0 | 0
DOCKET/SBG/02-2026/01247 | SO/DIR2/DV2-1/02-2026/00672 | INFRASTRUKTUR SUBANG SMARTPOLITAN | PT. NUSA RAYA CIPTA TBK. | K-350 NFA | 4 | 25-03-2026 00:00:00 | 28 | Silinder 15 x 30 cm | 100 |  | 0 | Belum_Test | Tidak | NRC / SAYAP POND 2 / K-350 NFA SL13 / 15:35 DIKI / TM 664 | FALSE | 0 | 0 | 0 | 0 | 0
DOCKET/SBG/02-2026/01232 | SO/DIR2/DV2-4/02-2026/00456 | JALAN TOL AKSES PATIMBAN | PT. PEMBANGUNAN PERUMAHAN (PERSERO) TBK | Fc-30 NFA | 1 | 03-03-2026 00:00:00 | 7 | Silinder 15 x 30 cm | 65 | 04-03-2026 00:00:00 | 7 | Memenuhi | Tidak | PP - PATIMBAN / SLAB STA 20+574 / Fc-30 NFA SL12 / 05:40 KHAERUL / TM 931 | C | 381.6 | 21.59 | 265.31 | 12.5 | 71.97
DOCKET/SBG/02-2026/01232 | SO/DIR2/DV2-4/02-2026/00456 | JALAN TOL AKSES PATIMBAN | PT. PEMBANGUNAN PERUMAHAN (PERSERO) TBK | Fc-30 NFA | 2 | 03-03-2026 00:00:00 | 7 | Silinder 15 x 30 cm | 65 | 04-03-2026 00:00:00 | 7 | Memenuhi | Tidak | PP - PATIMBAN / SLAB STA 20+574 / Fc-30 NFA SL12 / 05:40 KHAERUL / TM 931 | B | 404.8 | 22.91 | 281.43 | 12.4 | 76.37
DOCKET/SBG/02-2026/01232 | SO/DIR2/DV2-4/02-2026/00456 | JALAN TOL AKSES PATIMBAN | PT. PEMBANGUNAN PERUMAHAN (PERSERO) TBK | Fc-30 NFA | 3 | 24-03-2026 00:00:00 | 28 | Silinder 15 x 30 cm | 100 |  | 0 | Belum_Test | Tidak | PP - PATIMBAN / SLAB STA 20+574 / Fc-30 NFA SL12 / 05:40 KHAERUL / TM 931 | FALSE | 0 | 0 | 0 | 0 | 0
DOCKET/SBG/02-2026/01232 | SO/DIR2/DV2-4/02-2026/00456 | JALAN TOL AKSES PATIMBAN | PT. PEMBANGUNAN PERUMAHAN (PERSERO) TBK | Fc-30 NFA | 4 | 24-03-2026 00:00:00 | 28 | Silinder 15 x 30 cm | 100 |  | 0 | Belum_Test | Tidak | PP - PATIMBAN / SLAB STA 20+574 / Fc-30 NFA SL12 / 05:40 KHAERUL / TM 931 | FALSE | 0 | 0 | 0 | 0 | 0
DOCKET/SBG/02-2026/01256 | SO/DIR2/DV2-4/02-2026/00456 | JALAN TOL AKSES PATIMBAN | PT. PEMBANGUNAN PERUMAHAN (PERSERO) TBK | Fc-30 NFA | 1 | 04-03-2026 00:00:00 | 7 | Silinder 15 x 30 cm | 65 | 04-03-2026 00:00:00 | 7 | Memenuhi | Tidak | PP - PATIMBAN / SLAB STA 20+574 / Fc-30 NFA SL12 / 23:05 DIKI / TM 902 | B | 388.8 | 22 | 270.31 | 12.4 | 73.33
DOCKET/SBG/02-2026/01256 | SO/DIR2/DV2-4/02-2026/00456 | JALAN TOL AKSES PATIMBAN | PT. PEMBANGUNAN PERUMAHAN (PERSERO) TBK | Fc-30 NFA | 2 | 04-03-2026 00:00:00 | 7 | Silinder 15 x 30 cm | 65 | 04-03-2026 00:00:00 | 7 | Memenuhi | Tidak | PP - PATIMBAN / SLAB STA 20+574 / Fc-30 NFA SL12 / 23:05 DIKI / TM 902 | C | 382.5 | 21.65 | 265.93 | 12.6 | 72.17
DOCKET/SBG/02-2026/01256 | SO/DIR2/DV2-4/02-2026/00456 | JALAN TOL AKSES PATIMBAN | PT. PEMBANGUNAN PERUMAHAN (PERSERO) TBK | Fc-30 NFA | 3 | 25-03-2026 00:00:00 | 28 | Silinder 15 x 30 cm | 100 |  | 0 | Belum_Test | Tidak | PP - PATIMBAN / SLAB STA 20+574 / Fc-30 NFA SL12 / 23:05 DIKI / TM 902 | FALSE | 0 | 0 | 0 | 0 | 0
DOCKET/SBG/02-2026/01256 | SO/DIR2/DV2-4/02-2026/00456 | JALAN TOL AKSES PATIMBAN | PT. PEMBANGUNAN PERUMAHAN (PERSERO) TBK | Fc-30 NFA | 4 | 25-03-2026 00:00:00 | 28 | Silinder 15 x 30 cm | 100 |  | 0 | Belum_Test | Tidak | PP - PATIMBAN / SLAB STA 20+574 / Fc-30 NFA SL12 / 23:05 DIKI / TM 902 | FALSE | 0 | 0 | 0 | 0 | 0
DOCKET/SBG/02-2026/01258 | SO/DIR2/DV2-4/02-2026/00456 | JALAN TOL AKSES PATIMBAN | PT. PEMBANGUNAN PERUMAHAN (PERSERO) TBK | Fc-30 NFA | 1 | 04-03-2026 00:00:00 | 7 | Silinder 15 x 30 cm | 65 | 04-03-2026 00:00:00 | 7 | Memenuhi | Tidak | PP - PATIMBAN / SLAB STA 20+574 / Fc-30 NFA SL13 / 23:20 DIKI / TM 665 | C | 436.8 | 24.72 | 303.68 | 12.4 | 82.4
DOCKET/SBG/02-2026/01258 | SO/DIR2/DV2-4/02-2026/00456 | JALAN TOL AKSES PATIMBAN | PT. PEMBANGUNAN PERUMAHAN (PERSERO) TBK | Fc-30 NFA | 2 | 04-03-2026 00:00:00 | 7 | Silinder 15 x 30 cm | 65 | 04-03-2026 00:00:00 | 7 | Memenuhi | Tidak | PP - PATIMBAN / SLAB STA 20+574 / Fc-30 NFA SL13 / 23:20 DIKI / TM 665 | C | 427 | 24.16 | 296.87 | 12.5 | 80.53
DOCKET/SBG/02-2026/01258 | SO/DIR2/DV2-4/02-2026/00456 | JALAN TOL AKSES PATIMBAN | PT. PEMBANGUNAN PERUMAHAN (PERSERO) TBK | Fc-30 NFA | 3 | 25-03-2026 00:00:00 | 28 | Silinder 15 x 30 cm | 100 |  | 0 | Belum_Test | Tidak | PP - PATIMBAN / SLAB STA 20+574 / Fc-30 NFA SL13 / 23:20 DIKI / TM 665 | FALSE | 0 | 0 | 0 | 0 | 0
DOCKET/SBG/02-2026/01258 | SO/DIR2/DV2-4/02-2026/00456 | JALAN TOL AKSES PATIMBAN | PT. PEMBANGUNAN PERUMAHAN (PERSERO) TBK | Fc-30 NFA | 4 | 25-03-2026 00:00:00 | 28 | Silinder 15 x 30 cm | 100 |  | 0 | Belum_Test | Tidak | PP - PATIMBAN / SLAB STA 20+574 / Fc-30 NFA SL13 / 23:20 DIKI / TM 665 | FALSE | 0 | 0 | 0 | 0 | 0
DOCKET/SBG/02-2026/01269 | SO/DIR2/DV2-4/02-2026/00452 | Proyek Jalan Bank Sampah | JATI GEDE INDAH | Fc-25 NFA | 1 | 05-03-2026 00:00:00 | 7 | Silinder 15 x 30 cm | 65 | 05-03-2026 00:00:00 | 7 | Memenuhi | Tidak | JATI GEDE / JALAN / Fc-25 NFA SL12 / 11:45 RIPAL / TM 665 | C | 288.2 | 16.31 | 200.37 | 12.3 | 65.24
DOCKET/SBG/02-2026/01269 | SO/DIR2/DV2-4/02-2026/00452 | Proyek Jalan Bank Sampah | JATI GEDE INDAH | Fc-25 NFA | 2 | 05-03-2026 00:00:00 | 7 | Silinder 15 x 30 cm | 65 | 05-03-2026 00:00:00 | 7 | Memenuhi | Tidak | JATI GEDE / JALAN / Fc-25 NFA SL12 / 11:45 RIPAL / TM 665 | B | 298.9 | 16.91 | 207.81 | 12.5 | 67.64
DOCKET/SBG/02-2026/01279 | SO/DIR2/DV2-4/02-2026/00452 | Proyek Jalan Bank Sampah | JATI GEDE INDAH | Fc-25 NFA | 1 | 05-03-2026 00:00:00 | 7 | Silinder 15 x 30 cm | 65 | 05-03-2026 00:00:00 | 7 | Memenuhi | Tidak | JATI GEDE / JALAN / Fc-25 NFA SL13 / 16:50 RIPAL / TM 601 | C | 323.8 | 18.32 | 225.12 | 12.4 | 73.28
DOCKET/SBG/02-2026/01279 | SO/DIR2/DV2-4/02-2026/00452 | Proyek Jalan Bank Sampah | JATI GEDE INDAH | Fc-25 NFA | 2 | 05-03-2026 00:00:00 | 7 | Silinder 15 x 30 cm | 65 | 05-03-2026 00:00:00 | 7 | Memenuhi | Tidak | JATI GEDE / JALAN / Fc-25 NFA SL13 / 16:50 RIPAL / TM 601 | B | 330.9 | 18.73 | 230.06 | 12.3 | 74.92
DOCKET/SBG/02-2026/01285 | SO/DIR2/DV2-4/02-2026/00452 | Proyek Jalan Bank Sampah | JATI GEDE INDAH | Fc-25 NFA | 1 | 05-03-2026 00:00:00 | 7 | Silinder 15 x 30 cm | 65 | 05-03-2026 00:00:00 | 7 | Memenuhi | Tidak | JATI GEDE / JALAN / Fc-25 NFA SL12 / 21:15 ABDUL / TM 601 | C | 295.3 | 16.71 | 205.31 | 12.6 | 66.84
DOCKET/SBG/02-2026/01285 | SO/DIR2/DV2-4/02-2026/00452 | Proyek Jalan Bank Sampah | JATI GEDE INDAH | Fc-25 NFA | 2 | 05-03-2026 00:00:00 | 7 | Silinder 15 x 30 cm | 65 | 05-03-2026 00:00:00 | 7 | Tidak_Memenuhi | Tidak | JATI GEDE / JALAN / Fc-25 NFA SL12 / 21:15 ABDUL / TM 601 | C | 286.4 | 16.21 | 199.12 | 12.3 | 64.84
DOCKET/SBG/02-2026/01278 | SO/UR/02-2026/04630 | VINFAST SUBANG | PT KARYA BAJATAMA RAYA | K-300 NFA | 1 | 05-03-2026 00:00:00 | 7 | Silinder 15 x 30 cm | 65 | 05-03-2026 00:00:00 | 7 | Memenuhi | Tidak | KBR - VINFAST / TUTUP U-DITCH / K-300 NFA SL12 / 16:20 RIYAN / TM 931 | C | 326.5 | 18.48 | 227 | 12.3 | 75.67
DOCKET/SBG/02-2026/01278 | SO/UR/02-2026/04630 | VINFAST SUBANG | PT KARYA BAJATAMA RAYA | K-300 NFA | 2 | 05-03-2026 00:00:00 | 7 | Silinder 15 x 30 cm | 65 | 05-03-2026 00:00:00 | 7 | Memenuhi | Tidak | KBR - VINFAST / TUTUP U-DITCH / K-300 NFA SL12 / 16:20 RIYAN / TM 931 | B | 346.1 | 19.59 | 240.62 | 12.3 | 80.21
DOCKET/SBG/02-2026/01263 | SO/DIR2/DV2-2/11-2025/5705 | Free View Pabrik Sepatu | PT. ANUGERAH LESTARI SUPINDO KONSTRUKSI | K-300 NFA | 1 | 05-03-2026 00:00:00 | 7 | Silinder 15 x 30 cm | 65 | 05-03-2026 00:00:00 | 7 | Memenuhi | Tidak | ALSK / JALAN / K-300 NFA SL12 / 10:15 ERDI / TM 902 | D | 282.9 | 16.01 | 196.68 | 12.5 | 65.56
DOCKET/SBG/02-2026/01263 | SO/DIR2/DV2-2/11-2025/5705 | Free View Pabrik Sepatu | PT. ANUGERAH LESTARI SUPINDO KONSTRUKSI | K-300 NFA | 2 | 05-03-2026 00:00:00 | 7 | Silinder 15 x 30 cm | 65 | 05-03-2026 00:00:00 | 7 | Tidak_Memenuhi | Tidak | ALSK / JALAN / K-300 NFA SL12 / 10:15 ERDI / TM 902 | E | 277.5 | 15.7 | 192.93 | 12.4 | 64.31
DOCKET/SBG/02-2026/01265 | SO/DIR2/DV2-2/11-2025/5705 | Free View Pabrik Sepatu | PT. ANUGERAH LESTARI SUPINDO KONSTRUKSI | K-300 NFA | 1 | 05-03-2026 00:00:00 | 7 | Silinder 15 x 30 cm | 65 | 05-03-2026 00:00:00 | 7 | Memenuhi | Tidak | ALSK / JALAN / K-300 NFA SL13 / 10:40 ERDI / TM 903 | B | 319.4 | 18.07 | 222.06 | 12.5 | 74.02
DOCKET/SBG/02-2026/01265 | SO/DIR2/DV2-2/11-2025/5705 | Free View Pabrik Sepatu | PT. ANUGERAH LESTARI SUPINDO KONSTRUKSI | K-300 NFA | 2 | 05-03-2026 00:00:00 | 7 | Silinder 15 x 30 cm | 65 | 05-03-2026 00:00:00 | 7 | Memenuhi | Tidak | ALSK / JALAN / K-300 NFA SL13 / 10:40 ERDI / TM 903 | B | 337.2 | 19.08 | 234.44 | 12.4 | 78.15
DOCKET/SBG/02-2026/01267 | SO/DIR2/DV2-2/11-2025/5705 | Free View Pabrik Sepatu | PT. ANUGERAH LESTARI SUPINDO KONSTRUKSI | K-300 NFA | 1 | 05-03-2026 00:00:00 | 7 | Silinder 15 x 30 cm | 65 | 05-03-2026 00:00:00 | 7 | Memenuhi | Tidak | ALSK / JALAN / K-300 NFA SL12 / 11:20 ERDI / TM 811 | C | 292.7 | 16.56 | 203.5 | 12.5 | 67.83
DOCKET/SBG/02-2026/01267 | SO/DIR2/DV2-2/11-2025/5705 | Free View Pabrik Sepatu | PT. ANUGERAH LESTARI SUPINDO KONSTRUKSI | K-300 NFA | 2 | 05-03-2026 00:00:00 | 7 | Silinder 15 x 30 cm | 65 | 05-03-2026 00:00:00 | 7 | Memenuhi | Tidak | ALSK / JALAN / K-300 NFA SL12 / 11:20 ERDI / TM 811 | D | 290.9 | 16.46 | 202.25 | 12.5 | 67.42
DOCKET/SBG/02-2026/01271 | SO/DIR2/DV2-1/02-2026/00672 | INFRASTRUKTUR SUBANG SMARTPOLITAN | PT. NUSA RAYA CIPTA TBK. | K-350 NFA | 1 | 05-03-2026 00:00:00 | 7 | Silinder 15 x 30 cm | 65 | 05-03-2026 00:00:00 | 7 | Memenuhi | Tidak | NRC / PENINGGIAN U-DITCH / K-350 NFA SL12 / 11:45 RIYAN / TM 931 | B | 359.4 | 20.34 | 249.87 | 12.5 | 71.39
DOCKET/SBG/02-2026/01271 | SO/DIR2/DV2-1/02-2026/00672 | INFRASTRUKTUR SUBANG SMARTPOLITAN | PT. NUSA RAYA CIPTA TBK. | K-350 NFA | 2 | 05-03-2026 00:00:00 | 7 | Silinder 15 x 30 cm | 65 | 05-03-2026 00:00:00 | 7 | Memenuhi | Tidak | NRC / PENINGGIAN U-DITCH / K-350 NFA SL12 / 11:45 RIYAN / TM 931 | C | 335.4 | 18.98 | 233.18 | 12.3 | 66.62
DOCKET/SBG/02-2026/01268 | SO/DIR2/DV2-4/02-2026/00456 | JALAN TOL AKSES PATIMBAN | PT. PEMBANGUNAN PERUMAHAN (PERSERO) TBK | Fc-30 NFA | 1 | 05-03-2026 00:00:00 | 7 | Silinder 15 x 30 cm | 65 | 05-03-2026 00:00:00 | 7 | Memenuhi | Tidak | PP - PATIMBAN / PARAPET / Fc-30 NFA SL12 / 11:45 RIYAN / TM 601 | C | 365.6 | 20.69 | 254.18 | 12.3 | 68.97
DOCKET/SBG/02-2026/01268 | SO/DIR2/DV2-4/02-2026/00456 | JALAN TOL AKSES PATIMBAN | PT. PEMBANGUNAN PERUMAHAN (PERSERO) TBK | Fc-30 NFA | 2 | 05-03-2026 00:00:00 | 7 | Silinder 15 x 30 cm | 65 | 05-03-2026 00:00:00 | 7 | Memenuhi | Tidak | PP - PATIMBAN / PARAPET / Fc-30 NFA SL12 / 11:45 RIYAN / TM 601 | B | 378.1 | 21.4 | 262.87 | 12.5 | 71.33
DOCKET/SBG/02-2026/01272 | SO/DIR2/DV2-4/02-2026/00456 | JALAN TOL AKSES PATIMBAN | PT. PEMBANGUNAN PERUMAHAN (PERSERO) TBK | Fc-30 NFA | 1 | 05-03-2026 00:00:00 | 7 | Silinder 15 x 30 cm | 65 | 05-03-2026 00:00:00 | 7 | Memenuhi | Tidak | PP - PATIMBAN / PARAPET / Fc-30 NFA SL12 / 14:35 RIYAN / TM 903 | B | 432.4 | 24.47 | 300.62 | 12.3 | 81.57
DOCKET/SBG/02-2026/01272 | SO/DIR2/DV2-4/02-2026/00456 | JALAN TOL AKSES PATIMBAN | PT. PEMBANGUNAN PERUMAHAN (PERSERO) TBK | Fc-30 NFA | 2 | 05-03-2026 00:00:00 | 7 | Silinder 15 x 30 cm | 65 | 05-03-2026 00:00:00 | 7 | Memenuhi | Tidak | PP - PATIMBAN / PARAPET / Fc-30 NFA SL12 / 14:35 RIYAN / TM 903 | A | 459.1 | 25.98 | 319.19 | 12.5 | 86.6
DOCKET/SBG/02-2026/01286 | SO/DIR2/DV2-4/02-2026/00456 | JALAN TOL AKSES PATIMBAN | PT. PEMBANGUNAN PERUMAHAN (PERSERO) TBK | Fc-30 NFA | 1 | 05-03-2026 00:00:00 | 7 | Silinder 15 x 30 cm | 65 | 05-03-2026 00:00:00 | 7 | Memenuhi | Tidak | PP - PATIMBAN / PILECAP STA 21+670 / Fc-30 NFA SL12.5 / 22:40 KHAERUL / TM 931 | C | 355.8 | 20.13 | 247.37 | 12.4 | 67.1
DOCKET/SBG/02-2026/01286 | SO/DIR2/DV2-4/02-2026/00456 | JALAN TOL AKSES PATIMBAN | PT. PEMBANGUNAN PERUMAHAN (PERSERO) TBK | Fc-30 NFA | 2 | 05-03-2026 00:00:00 | 7 | Silinder 15 x 30 cm | 65 | 05-03-2026 00:00:00 | 7 | Memenuhi | Tidak | PP - PATIMBAN / PILECAP STA 21+670 / Fc-30 NFA SL12.5 / 22:40 KHAERUL / TM 931 | B | 377.2 | 21.35 | 262.25 | 12.4 | 71.17
DOCKET/SBG/02-2026/01288 | SO/DIR2/DV2-4/02-2026/00456 | JALAN TOL AKSES PATIMBAN | PT. PEMBANGUNAN PERUMAHAN (PERSERO) TBK | Fc-30 NFA | 1 | 05-03-2026 00:00:00 | 7 | Silinder 15 x 30 cm | 65 | 05-03-2026 00:00:00 | 7 | Memenuhi | Tidak | PP - PATIMBAN / PILECAP STA 20+670 / Fc-30 NFA SL12 / 22:50 KHAERUL / TM 664 | C | 428.8 | 24.27 | 298.12 | 12.6 | 80.9
DOCKET/SBG/02-2026/01288 | SO/DIR2/DV2-4/02-2026/00456 | JALAN TOL AKSES PATIMBAN | PT. PEMBANGUNAN PERUMAHAN (PERSERO) TBK | Fc-30 NFA | 2 | 05-03-2026 00:00:00 | 7 | Silinder 15 x 30 cm | 65 | 05-03-2026 00:00:00 | 7 | Memenuhi | Tidak | PP - PATIMBAN / PILECAP STA 20+670 / Fc-30 NFA SL12 / 22:50 KHAERUL / TM 664 | C | 448.4 | 25.37 | 311.75 | 12.4 | 84.57
DOCKET/SBG/02-2026/01290 | SO/DIR2/DV2-4/02-2026/00456 | JALAN TOL AKSES PATIMBAN | PT. PEMBANGUNAN PERUMAHAN (PERSERO) TBK | Fc-30 NFA | 1 | 05-03-2026 00:00:00 | 7 | Silinder 15 x 30 cm | 65 | 05-03-2026 00:00:00 | 7 | Memenuhi | Tidak | PP - PATIMBAN / PILECAP / STA 20+670 / Fc-30 NFA SL13 / 23:30 KHAERUL / TM 825 | C | 370.1 | 20.94 | 257.31 | 12.3 | 69.8
DOCKET/SBG/02-2026/01290 | SO/DIR2/DV2-4/02-2026/00456 | JALAN TOL AKSES PATIMBAN | PT. PEMBANGUNAN PERUMAHAN (PERSERO) TBK | Fc-30 NFA | 2 | 05-03-2026 00:00:00 | 7 | Silinder 15 x 30 cm | 65 | 05-03-2026 00:00:00 | 7 | Memenuhi | Tidak | PP - PATIMBAN / PILECAP / STA 20+670 / Fc-30 NFA SL13 / 23:30 KHAERUL / TM 825 | D | 376.3 | 21.29 | 261.62 | 12.4 | 70.97
DOCKET/SBG/02-2026/01275 | SO/DIR2/DV2-4/01-2026/00276 | Patimban Access Toll Road P02 (JOI 60%) | WASKITA - ABIPRAYA JO | Class B-1 NFA | 1 | 05-03-2026 00:00:00 | 7 | Silinder 15 x 30 cm | 65 | 05-03-2026 00:00:00 | 7 | Memenuhi | Tidak | WASKITA - ABP / PARAPET OP KRANJAT / Class B-1 NFA SL12 / 15:40 ERDI / TM 560 | D | 430.6 | 24.37 | 299.37 | 12.3 | 29937
DOCKET/SBG/02-2026/01275 | SO/DIR2/DV2-4/01-2026/00276 | Patimban Access Toll Road P02 (JOI 60%) | WASKITA - ABIPRAYA JO | Class B-1 NFA | 2 | 05-03-2026 00:00:00 | 7 | Silinder 15 x 30 cm | 65 | 05-03-2026 00:00:00 | 7 | Memenuhi | Tidak | WASKITA - ABP / PARAPET OP KRANJAT / Class B-1 NFA SL12 / 15:40 ERDI / TM 560 | C | 445.7 | 25.22 | 309.87 | 12.6 | 30987
DOCKET/SBG/02-2026/01277 | SO/DIR2/DV2-4/01-2026/00276 | Patimban Access Toll Road P02 (JOI 60%) | WASKITA - ABIPRAYA JO | Class B-1 NFA | 1 | 05-03-2026 00:00:00 | 7 | Silinder 15 x 30 cm | 65 | 05-03-2026 00:00:00 | 7 | Memenuhi | Tidak | WASKITA - ABP / PARAPET OP KRANJAT / Class B-1 NFA SL12 / 16:15 ERDI / TM 665 | C | 377.2 | 21.35 | 262.25 | 12.3 | 26225
DOCKET/SBG/02-2026/01277 | SO/DIR2/DV2-4/01-2026/00276 | Patimban Access Toll Road P02 (JOI 60%) | WASKITA - ABIPRAYA JO | Class B-1 NFA | 2 | 05-03-2026 00:00:00 | 7 | Silinder 15 x 30 cm | 65 | 05-03-2026 00:00:00 | 7 | Memenuhi | Tidak | WASKITA - ABP / PARAPET OP KRANJAT / Class B-1 NFA SL12 / 16:15 ERDI / TM 665 | B | 391.4 | 22.15 | 272.12 | 12.5 | 27212
DOCKET/SBG/02-2026/01302 | SO/UR/02-2026/04630 | VINFAST SUBANG | PT KARYA BAJATAMA RAYA | K-300 NFA | 1 | 06-03-2026 00:00:00 | 7 | Silinder 15 x 30 cm | 65 | 06-03-2026 00:00:00 | 7 | Memenuhi | Tidak | KBR - VINFAST / SLAB PARKIRAN / K-300 NFA SL12 / 11:10 ERDI / TM 903 | B | 294.4 | 16.66 | 204.68 | 12.3 | 68.23
DOCKET/SBG/02-2026/01302 | SO/UR/02-2026/04630 | VINFAST SUBANG | PT KARYA BAJATAMA RAYA | K-300 NFA | 2 | 06-03-2026 00:00:00 | 7 | Silinder 15 x 30 cm | 65 | 06-03-2026 00:00:00 | 7 | Memenuhi | Tidak | KBR - VINFAST / SLAB PARKIRAN / K-300 NFA SL12 / 11:10 ERDI / TM 903 | C | 286.4 | 16.21 | 199.12 | 12.5 | 66.37
DOCKET/SBG/02-2026/01304 | SO/UR/02-2026/04630 | VINFAST SUBANG | PT KARYA BAJATAMA RAYA | K-300 NFA | 1 | 06-03-2026 00:00:00 | 7 | Silinder 15 x 30 cm | 65 | 06-03-2026 00:00:00 | 7 | Memenuhi | Tidak | KBR - VINFAST / SLAB PARKIRAN / K-300 NFA SL12 / 11:40 ERDI / TM 664 | C | 328.3 | 18.58 | 228.25 | 12.4 | 76.08
DOCKET/SBG/02-2026/01304 | SO/UR/02-2026/04630 | VINFAST SUBANG | PT KARYA BAJATAMA RAYA | K-300 NFA | 2 | 06-03-2026 00:00:00 | 7 | Silinder 15 x 30 cm | 65 | 06-03-2026 00:00:00 | 7 | Memenuhi | Tidak | KBR - VINFAST / SLAB PARKIRAN / K-300 NFA SL12 / 11:40 ERDI / TM 664 | B | 338.1 | 19.13 | 235.06 | 12.6 | 78.35
DOCKET/SBG/02-2026/01297 | SO/DIR2/DV2-2/11-2025/5705 | Free View Pabrik Sepatu | PT. ANUGERAH LESTARI SUPINDO KONSTRUKSI | K-300 NFA | 1 | 06-03-2026 00:00:00 | 7 | Silinder 15 x 30 cm | 65 | 06-03-2026 00:00:00 | 7 | Memenuhi | Tidak | ALSK / SLAB / K-300 NFA SL12 / 10:05 DIKI / TM 825 | C | 282 | 15.96 | 196.06 | 12.5 | 65.35
DOCKET/SBG/02-2026/01297 | SO/DIR2/DV2-2/11-2025/5705 | Free View Pabrik Sepatu | PT. ANUGERAH LESTARI SUPINDO KONSTRUKSI | K-300 NFA | 2 | 06-03-2026 00:00:00 | 7 | Silinder 15 x 30 cm | 65 | 06-03-2026 00:00:00 | 7 | Memenuhi | Tidak | ALSK / SLAB / K-300 NFA SL12 / 10:05 DIKI / TM 825 | B | 292.7 | 16.56 | 203.5 | 12.4 | 67.83
DOCKET/SBG/02-2026/01299 | SO/DIR2/DV2-2/11-2025/5705 | Free View Pabrik Sepatu | PT. ANUGERAH LESTARI SUPINDO KONSTRUKSI | K-300 NFA | 1 | 06-03-2026 00:00:00 | 7 | Silinder 15 x 30 cm | 65 | 06-03-2026 00:00:00 | 7 | Memenuhi | Tidak | ALSK / SLAB / K-300 NFA SL13 / 10:40 DIKI / TM 601 | C | 303.3 | 17.16 | 210.87 | 12.4 | 70.29
DOCKET/SBG/02-2026/01299 | SO/DIR2/DV2-2/11-2025/5705 | Free View Pabrik Sepatu | PT. ANUGERAH LESTARI SUPINDO KONSTRUKSI | K-300 NFA | 2 | 06-03-2026 00:00:00 | 7 | Silinder 15 x 30 cm | 65 | 06-03-2026 00:00:00 | 7 | Memenuhi | Tidak | ALSK / SLAB / K-300 NFA SL13 / 10:40 DIKI / TM 601 | B | 319.4 | 18.07 | 222.06 | 12.4 | 74.02
DOCKET/SBG/02-2026/01306 | SO/DIR2/DV2-1/12-2025/14803 | Infrastruktur Pack 4.1 Subang Smartpolit | PT. NUSA RAYA CIPTA TBK. | Fc-20 NFA | 1 | 06-03-2026 00:00:00 | 7 | Silinder 15 x 30 cm | 65 | 06-03-2026 00:00:00 | 7 | Memenuhi | Tidak | NRC / CROSSING PIPA / Fc-20 NFA SL11 / 14:45 DIKI / TM 825 | C | 242 | 13.69 | 168.25 | 12.5 | 68.45
DOCKET/SBG/02-2026/01306 | SO/DIR2/DV2-1/12-2025/14803 | Infrastruktur Pack 4.1 Subang Smartpolit | PT. NUSA RAYA CIPTA TBK. | Fc-20 NFA | 2 | 06-03-2026 00:00:00 | 7 | Silinder 15 x 30 cm | 65 | 06-03-2026 00:00:00 | 7 | Memenuhi | Tidak | NRC / CROSSING PIPA / Fc-20 NFA SL11 / 14:45 DIKI / TM 825 | B | 254.4 | 14.4 | 176.87 | 12.4 | 72
DOCKET/SBG/02-2026/01316 | SO/DIR2/DV2-1/01-2026/00118 | INFRASTRUKTUR SUBANG SMARTPOLITAN | PT. NUSA RAYA CIPTA TBK. | K-300 NFA | 1 | 06-03-2026 00:00:00 | 7 | Silinder 15 x 30 cm | 65 | 06-03-2026 00:00:00 | 7 | Memenuhi | Tidak | NRC / BOTTOM BOX / K-300 NFA SL12 / 20:30 DIKI / TM 825 | C | 318.5 | 18.02 | 221.44 | 12.5 | 73.81
DOCKET/SBG/02-2026/01316 | SO/DIR2/DV2-1/01-2026/00118 | INFRASTRUKTUR SUBANG SMARTPOLITAN | PT. NUSA RAYA CIPTA TBK. | K-300 NFA | 2 | 06-03-2026 00:00:00 | 7 | Silinder 15 x 30 cm | 65 | 06-03-2026 00:00:00 | 7 | Memenuhi | Tidak | NRC / BOTTOM BOX / K-300 NFA SL12 / 20:30 DIKI / TM 825 | A | 360.3 | 20.39 | 250.5 | 12.4 | 83.5
DOCKET/SBG/02-2026/01312 | SO/DIR2/DV2-1/02-2026/00672 | INFRASTRUKTUR SUBANG SMARTPOLITAN | PT. NUSA RAYA CIPTA TBK. | K-350 NFA | 1 | 06-03-2026 00:00:00 | 7 | Silinder 15 x 30 cm | 65 | 06-03-2026 00:00:00 | 7 | Tidak_Memenuhi | Tidak | NRC / PENINGGIAN U-DITCH / K-350 NFA SL12 / 19:40 DIKI / TM 902 | E | 321.1 | 18.17 | 223.24 | 12.4 | 63.78
DOCKET/SBG/02-2026/01312 | SO/DIR2/DV2-1/02-2026/00672 | INFRASTRUKTUR SUBANG SMARTPOLITAN | PT. NUSA RAYA CIPTA TBK. | K-350 NFA | 2 | 06-03-2026 00:00:00 | 7 | Silinder 15 x 30 cm | 65 | 06-03-2026 00:00:00 | 7 | Memenuhi | Tidak | NRC / PENINGGIAN U-DITCH / K-350 NFA SL12 / 19:40 DIKI / TM 902 | C | 356.7 | 20.19 | 247.99 | 12.5 | 70.85
DOCKET/SBG/02-2026/01293 | SO/DIR2/DV2-4/02-2026/00456 | JALAN TOL AKSES PATIMBAN | PT. PEMBANGUNAN PERUMAHAN (PERSERO) TBK | Fc-30 NFA | 1 | 05-03-2026 00:00:00 | 7 | Silinder 15 x 30 cm | 65 | 06-03-2026 00:00:00 | 7 | Memenuhi | Tidak | PP - PATIMBAN / PILECAP STA 20+670 / Fc-30 NFA SL12 / 02:45 KHAERUL / TM 931 | C | 379 | 21.45 | 263.5 | 12.3 | 71.5
DOCKET/SBG/02-2026/01293 | SO/DIR2/DV2-4/02-2026/00456 | JALAN TOL AKSES PATIMBAN | PT. PEMBANGUNAN PERUMAHAN (PERSERO) TBK | Fc-30 NFA | 2 | 05-03-2026 00:00:00 | 7 | Silinder 15 x 30 cm | 65 | 06-03-2026 00:00:00 | 7 | Memenuhi | Tidak | PP - PATIMBAN / PILECAP STA 20+670 / Fc-30 NFA SL12 / 02:45 KHAERUL / TM 931 | B | 401.2 | 22.7 | 278.93 | 12.5 | 75.67
DOCKET/SBG/02-2026/01295 | SO/DIR2/DV2-4/02-2026/00456 | JALAN TOL AKSES PATIMBAN | PT. PEMBANGUNAN PERUMAHAN (PERSERO) TBK | Fc-30 NFA | 1 | 05-03-2026 00:00:00 | 7 | Silinder 15 x 30 cm | 65 | 06-03-2026 00:00:00 | 7 | Memenuhi | Tidak | PP - PATIMBAN / PILECAP STA 20+670 / Fc-30 NFA SL13 / 04:30 KHAERUL / TM 903 | B | 439.5 | 24.87 | 305.56 | 12.5 | 82.9
DOCKET/SBG/02-2026/01295 | SO/DIR2/DV2-4/02-2026/00456 | JALAN TOL AKSES PATIMBAN | PT. PEMBANGUNAN PERUMAHAN (PERSERO) TBK | Fc-30 NFA | 2 | 05-03-2026 00:00:00 | 7 | Silinder 15 x 30 cm | 65 | 06-03-2026 00:00:00 | 7 | Memenuhi | Tidak | PP - PATIMBAN / PILECAP STA 20+670 / Fc-30 NFA SL13 / 04:30 KHAERUL / TM 903 | C | 447.5 | 25.32 | 311.12 | 12.4 | 84.4
DOCKET/SBG/02-2026/01318 | SO/DIR2/DV2-4/02-2026/00456 | JALAN TOL AKSES PATIMBAN | PT. PEMBANGUNAN PERUMAHAN (PERSERO) TBK | Fc-30 NFA | 1 | 06-03-2026 00:00:00 | 7 | Silinder 15 x 30 cm | 65 | 06-03-2026 00:00:00 | 7 | Memenuhi | Tidak | PP - PATIMBAN / DINDING A1 / Fc-30 NFA SL12 / 22:30 KHAERUL / TM 931 | D | 357.6 | 20.24 | 248.62 | 12.5 | 67.47
DOCKET/SBG/02-2026/01318 | SO/DIR2/DV2-4/02-2026/00456 | JALAN TOL AKSES PATIMBAN | PT. PEMBANGUNAN PERUMAHAN (PERSERO) TBK | Fc-30 NFA | 2 | 06-03-2026 00:00:00 | 7 | Silinder 15 x 30 cm | 65 | 06-03-2026 00:00:00 | 7 | Memenuhi | Tidak | PP - PATIMBAN / DINDING A1 / Fc-30 NFA SL12 / 22:30 KHAERUL / TM 931 | C | 372.7 | 21.09 | 259.12 | 12.4 | 70.3
DOCKET/SBG/02-2026/01321 | SO/DIR2/DV2-4/02-2026/00456 | JALAN TOL AKSES PATIMBAN | PT. PEMBANGUNAN PERUMAHAN (PERSERO) TBK | Fc-30 NFA | 1 | 06-03-2026 00:00:00 | 7 | Silinder 15 x 30 cm | 65 | 06-03-2026 00:00:00 | 7 | Memenuhi | Tidak | PP - PATIMBAN / DINDING A1 / Fc-30 NFA SL13 / 23:55 KHAERUL / TM825 | B | 422.6 | 23.91 | 293.81 | 12.3 | 79.7
DOCKET/SBG/02-2026/01321 | SO/DIR2/DV2-4/02-2026/00456 | JALAN TOL AKSES PATIMBAN | PT. PEMBANGUNAN PERUMAHAN (PERSERO) TBK | Fc-30 NFA | 2 | 06-03-2026 00:00:00 | 7 | Silinder 15 x 30 cm | 65 | 06-03-2026 00:00:00 | 7 | Memenuhi | Tidak | PP - PATIMBAN / DINDING A1 / Fc-30 NFA SL13 / 23:55 KHAERUL / TM825 | C | 443 | 25.07 | 307.99 | 12.4 | 83.57
DOCKET/SBG/02-2026/01307 | SO/DIR2/DV2-4/02-2026/00500 | VINFAST INDONESIA FACTORY (RC PHASE 2) | PT. TATAMULIA NUSANTARA INDAH | K-400 NFA | 1 | 06-03-2026 00:00:00 | 7 | Silinder 15 x 30 cm | 65 | 06-03-2026 00:00:00 | 7 | Memenuhi | Tidak | TATA - VIF / SLAB PHASE 2 / K-400 NFA SL12 / 15:05 ERDI / TM 665 | C | 388.8 | 22 | 270.31 | 12.6 | 67.58
DOCKET/SBG/02-2026/01307 | SO/DIR2/DV2-4/02-2026/00500 | VINFAST INDONESIA FACTORY (RC PHASE 2) | PT. TATAMULIA NUSANTARA INDAH | K-400 NFA | 2 | 06-03-2026 00:00:00 | 7 | Silinder 15 x 30 cm | 65 | 06-03-2026 00:00:00 | 7 | Memenuhi | Tidak | TATA - VIF / SLAB PHASE 2 / K-400 NFA SL12 / 15:05 ERDI / TM 665 | D | 382.5 | 21.65 | 265.93 | 12.4 | 66.48
DOCKET/SBG/02-2026/01310 | SO/DIR2/DV2-4/02-2026/00500 | VINFAST INDONESIA FACTORY (RC PHASE 2) | PT. TATAMULIA NUSANTARA INDAH | K-400 NFA | 1 | 06-03-2026 00:00:00 | 7 | Silinder 15 x 30 cm | 65 | 06-03-2026 00:00:00 | 7 | Memenuhi | Tidak | TATA - VIF / SLAB PHASE 2 / K-400 NFA SL12 / 15:50 ERDI / TM 931 | C | 421.7 | 23.86 | 293.18 | 12.5 | 73.3
DOCKET/SBG/02-2026/01310 | SO/DIR2/DV2-4/02-2026/00500 | VINFAST INDONESIA FACTORY (RC PHASE 2) | PT. TATAMULIA NUSANTARA INDAH | K-400 NFA | 2 | 06-03-2026 00:00:00 | 7 | Silinder 15 x 30 cm | 65 | 06-03-2026 00:00:00 | 7 | Memenuhi | Tidak | TATA - VIF / SLAB PHASE 2 / K-400 NFA SL12 / 15:50 ERDI / TM 931 | C | 433.3 | 24.52 | 301.25 | 12.3 | 75.31
DOCKET/SBG/02-2026/01314 | SO/DIR2/DV2-4/02-2026/00500 | VINFAST INDONESIA FACTORY (RC PHASE 2) | PT. TATAMULIA NUSANTARA INDAH | K-400 NFA | 1 | 06-03-2026 00:00:00 | 7 | Silinder 15 x 30 cm | 65 | 06-03-2026 00:00:00 | 7 | Memenuhi | Tidak | TATA - VIF / SLAB PHASE 2 / K-400 NFA SL13 / 20:20 ABDUL / TM 456 | C | 386.1 | 21.85 | 268.43 | 12.4 | 67.11
DOCKET/SBG/02-2026/01314 | SO/DIR2/DV2-4/02-2026/00500 | VINFAST INDONESIA FACTORY (RC PHASE 2) | PT. TATAMULIA NUSANTARA INDAH | K-400 NFA | 2 | 06-03-2026 00:00:00 | 7 | Silinder 15 x 30 cm | 65 | 06-03-2026 00:00:00 | 7 | Memenuhi | Tidak | TATA - VIF / SLAB PHASE 2 / K-400 NFA SL13 / 20:20 ABDUL / TM 456 | C | 385.2 | 21.8 | 267.81 | 12.4 | 66.95
DOCKET/SBG/02-2026/01319 | SO/DIR2/DV2-4/02-2026/00500 | VINFAST INDONESIA FACTORY (RC PHASE 2) | PT. TATAMULIA NUSANTARA INDAH | K-400 NFA | 1 | 06-03-2026 00:00:00 | 7 | Silinder 15 x 30 cm | 65 | 06-03-2026 00:00:00 | 7 | Memenuhi | Tidak | TATA - VIF / SLAB PHASE 2 / K-400 NFA SL12 / 22:35 ABDUL / TM 902 | A | 451 | 25.52 | 313.56 | 12.5 | 78.39
DOCKET/SBG/02-2026/01319 | SO/DIR2/DV2-4/02-2026/00500 | VINFAST INDONESIA FACTORY (RC PHASE 2) | PT. TATAMULIA NUSANTARA INDAH | K-400 NFA | 2 | 06-03-2026 00:00:00 | 7 | Silinder 15 x 30 cm | 65 | 06-03-2026 00:00:00 | 7 | Memenuhi | Tidak | TATA - VIF / SLAB PHASE 2 / K-400 NFA SL12 / 22:35 ABDUL / TM 902 | C | 429.7 | 24.32 | 298.75 | 12.4 | 74.69
DOCKET/SBG/02-2026/01322 | SO/DIR2/DV2-4/02-2026/00500 | VINFAST INDONESIA FACTORY (RC PHASE 2) | PT. TATAMULIA NUSANTARA INDAH | K-400 NFA | 1 | 06-03-2026 00:00:00 | 7 | Silinder 15 x 30 cm | 65 | 06-03-2026 00:00:00 | 7 | Memenuhi | Tidak | TATA - VIF / SLAB PHASE / K-400 NFA SL13 / 23:50 ABDUL / TM 665 | C | 391.4 | 22.15 | 272.12 | 12.3 | 68.03
DOCKET/SBG/02-2026/01322 | SO/DIR2/DV2-4/02-2026/00500 | VINFAST INDONESIA FACTORY (RC PHASE 2) | PT. TATAMULIA NUSANTARA INDAH | K-400 NFA | 2 | 06-03-2026 00:00:00 | 7 | Silinder 15 x 30 cm | 65 | 06-03-2026 00:00:00 | 7 | Memenuhi | Tidak | TATA - VIF / SLAB PHASE / K-400 NFA SL13 / 23:50 ABDUL / TM 665 | B | 398.5 | 22.55 | 277.05 | 12.4 | 69.26
DOCKET/SBG/02-2026/01305 | SO/DIR2/DV2-4/01-2026/00276 | Patimban Access Toll Road P02 (JOI 60%) | WASKITA - ABIPRAYA JO | Class B-1 NFA | 1 | 06-03-2026 00:00:00 | 7 | Silinder 15 x 30 cm | 65 | 06-03-2026 00:00:00 | 7 | Memenuhi | Tidak | WASKITA - ABP / PH OP KRANJAT / Class B-1 NFA SL13 / 13:35 RIPAL / TM 811 | B | 371.9 | 21.05 | 258.56 | 12.4 | 25856
DOCKET/SBG/02-2026/01305 | SO/DIR2/DV2-4/01-2026/00276 | Patimban Access Toll Road P02 (JOI 60%) | WASKITA - ABIPRAYA JO | Class B-1 NFA | 2 | 06-03-2026 00:00:00 | 7 | Silinder 15 x 30 cm | 65 | 06-03-2026 00:00:00 | 7 | Memenuhi | Tidak | WASKITA - ABP / PH OP KRANJAT / Class B-1 NFA SL13 / 13:35 RIPAL / TM 811 | C | 393.2 | 22.25 | 273.37 | 12.6 | 27337
DOCKET/SBG/02-2026/01328 | SO/DIR2/DV2-2/11-2025/5705 | Free View Pabrik Sepatu | PT. ANUGERAH LESTARI SUPINDO KONSTRUKSI | K-300 NFA | 1 | 07-03-2026 00:00:00 | 7 | Silinder 15 x 30 cm | 65 | 07-03-2026 00:00:00 | 7 | Memenuhi | Tidak | ALSK / JALAN / K-300 NFA SL12 / 10:35 RIYAN / TM 931 | D | 295.3 | 16.71 | 205.31 | 12.3 | 68.44
DOCKET/SBG/02-2026/01328 | SO/DIR2/DV2-2/11-2025/5705 | Free View Pabrik Sepatu | PT. ANUGERAH LESTARI SUPINDO KONSTRUKSI | K-300 NFA | 2 | 07-03-2026 00:00:00 | 7 | Silinder 15 x 30 cm | 65 | 07-03-2026 00:00:00 | 7 | Memenuhi | Tidak | ALSK / JALAN / K-300 NFA SL12 / 10:35 RIYAN / TM 931 | C | 287.3 | 16.26 | 199.74 | 12.6 | 66.58
DOCKET/SBG/02-2026/01330 | SO/DIR2/DV2-2/11-2025/5705 | Free View Pabrik Sepatu | PT. ANUGERAH LESTARI SUPINDO KONSTRUKSI | K-300 NFA | 1 | 07-03-2026 00:00:00 | 7 | Silinder 15 x 30 cm | 65 | 07-03-2026 00:00:00 | 7 | Memenuhi | Tidak | ALSK / JALAN / K-300 NFA SL12 / 10:50 RIYAN / TM 811 | C | 324.7 | 18.37 | 225.75 | 12.3 | 75.25
DOCKET/SBG/02-2026/01330 | SO/DIR2/DV2-2/11-2025/5705 | Free View Pabrik Sepatu | PT. ANUGERAH LESTARI SUPINDO KONSTRUKSI | K-300 NFA | 2 | 07-03-2026 00:00:00 | 7 | Silinder 15 x 30 cm | 65 | 07-03-2026 00:00:00 | 7 | Memenuhi | Tidak | ALSK / JALAN / K-300 NFA SL12 / 10:50 RIYAN / TM 811 | C | 336.3 | 19.03 | 233.81 | 12.3 | 77.94
DOCKET/SBG/02-2026/01341 | SO/DIR2/DV2-2/11-2025/5705 | Free View Pabrik Sepatu | PT. ANUGERAH LESTARI SUPINDO KONSTRUKSI | K-300 NFA | 1 | 07-03-2026 00:00:00 | 7 | Silinder 15 x 30 cm | 65 | 07-03-2026 00:00:00 | 7 | Tidak_Memenuhi | Tidak | ALSK / JALAN / K-300 NFA SL13 / 16:40 RIYAN / TM 825 | C | 280.2 | 15.86 | 194.81 | 12.4 | 64.94
DOCKET/SBG/02-2026/01341 | SO/DIR2/DV2-2/11-2025/5705 | Free View Pabrik Sepatu | PT. ANUGERAH LESTARI SUPINDO KONSTRUKSI | K-300 NFA | 2 | 07-03-2026 00:00:00 | 7 | Silinder 15 x 30 cm | 65 | 07-03-2026 00:00:00 | 7 | Memenuhi | Tidak | ALSK / JALAN / K-300 NFA SL13 / 16:40 RIYAN / TM 825 | B | 294.5 | 16.67 | 204.75 | 12.5 | 68.25
DOCKET/SBG/02-2026/01332 | SO/DIR2/DV2-1/02-2026/00672 | INFRASTRUKTUR SUBANG SMARTPOLITAN | PT. NUSA RAYA CIPTA TBK. | K-350 NFA | 1 | 07-03-2026 00:00:00 | 7 | Silinder 15 x 30 cm | 65 | 07-03-2026 00:00:00 | 7 | Memenuhi | Tidak | NRC / PENINGGIAN U-DITCH / K-350 NFA SL13 / 11:05 ERDI / TM 665 | C | 333.6 | 18.88 | 231.93 | 12.5 | 66.27
DOCKET/SBG/02-2026/01332 | SO/DIR2/DV2-1/02-2026/00672 | INFRASTRUKTUR SUBANG SMARTPOLITAN | PT. NUSA RAYA CIPTA TBK. | K-350 NFA | 2 | 07-03-2026 00:00:00 | 7 | Silinder 15 x 30 cm | 65 | 07-03-2026 00:00:00 | 7 | Memenuhi | Tidak | NRC / PENINGGIAN U-DITCH / K-350 NFA SL13 / 11:05 ERDI / TM 665 | B | 344.3 | 19.48 | 239.37 | 12.4 | 68.39
DOCKET/SBG/02-2026/01338 | SO/DIR2/DV2-1/02-2026/00672 | INFRASTRUKTUR SUBANG SMARTPOLITAN | PT. NUSA RAYA CIPTA TBK. | K-350 NFA | 1 | 07-03-2026 00:00:00 | 7 | Silinder 15 x 30 cm | 65 | 07-03-2026 00:00:00 | 7 | Memenuhi | Tidak | NRC / COVER SLAB / K-350 NFA SL12 / 15:25 ERDI / TM 903 | B | 377.2 | 21.35 | 262.25 | 12.4 | 74.93
DOCKET/SBG/02-2026/01338 | SO/DIR2/DV2-1/02-2026/00672 | INFRASTRUKTUR SUBANG SMARTPOLITAN | PT. NUSA RAYA CIPTA TBK. | K-350 NFA | 2 | 07-03-2026 00:00:00 | 7 | Silinder 15 x 30 cm | 65 | 07-03-2026 00:00:00 | 7 | Memenuhi | Tidak | NRC / COVER SLAB / K-350 NFA SL12 / 15:25 ERDI / TM 903 | B | 385.2 | 21.8 | 267.81 | 12.5 | 76.52
DOCKET/SBG/02-2026/01333 | SO/DIR2/DV2-4/02-2026/00456 | JALAN TOL AKSES PATIMBAN | PT. PEMBANGUNAN PERUMAHAN (PERSERO) TBK | Fc-30 NFA | 1 | 07-03-2026 00:00:00 | 7 | Silinder 15 x 30 cm | 65 | 07-03-2026 00:00:00 | 7 | Memenuhi | Tidak | PP - PATIMBAN / SLAB APPROACH / Fc-30 NFA SL12 / 11:35 RIPAL / TM 664 | D | 368.3 | 20.84 | 256.06 | 12.3 | 69.47
DOCKET/SBG/02-2026/01333 | SO/DIR2/DV2-4/02-2026/00456 | JALAN TOL AKSES PATIMBAN | PT. PEMBANGUNAN PERUMAHAN (PERSERO) TBK | Fc-30 NFA | 2 | 07-03-2026 00:00:00 | 7 | Silinder 15 x 30 cm | 65 | 07-03-2026 00:00:00 | 7 | Memenuhi | Tidak | PP - PATIMBAN / SLAB APPROACH / Fc-30 NFA SL12 / 11:35 RIPAL / TM 664 | C | 379.9 | 21.5 | 264.12 | 12.3 | 71.67
DOCKET/SBG/02-2026/01335 | SO/DIR2/DV2-4/02-2026/00456 | JALAN TOL AKSES PATIMBAN | PT. PEMBANGUNAN PERUMAHAN (PERSERO) TBK | Fc-30 NFA | 1 | 07-03-2026 00:00:00 | 7 | Silinder 15 x 30 cm | 65 | 07-03-2026 00:00:00 | 7 | Memenuhi | Tidak | PP - PATIMBAN / SLAB APPROACH / Fc-30 NFA SL13 / 12:20 RIPAL / TM 903 | C | 435.9 | 24.67 | 303.06 | 12.6 | 82.23
DOCKET/SBG/02-2026/01335 | SO/DIR2/DV2-4/02-2026/00456 | JALAN TOL AKSES PATIMBAN | PT. PEMBANGUNAN PERUMAHAN (PERSERO) TBK | Fc-30 NFA | 2 | 07-03-2026 00:00:00 | 7 | Silinder 15 x 30 cm | 65 | 07-03-2026 00:00:00 | 7 | Memenuhi | Tidak | PP - PATIMBAN / SLAB APPROACH / Fc-30 NFA SL13 / 12:20 RIPAL / TM 903 | B | 460.8 | 26.08 | 320.37 | 12.6 | 86.93
DOCKET/SBG/02-2026/01337 | SO/DIR2/DV2-4/02-2026/00456 | JALAN TOL AKSES PATIMBAN | PT. PEMBANGUNAN PERUMAHAN (PERSERO) TBK | Fc-30 NFA | 1 | 07-03-2026 00:00:00 | 7 | Silinder 15 x 30 cm | 65 | 07-03-2026 00:00:00 | 7 | Memenuhi | Tidak | PP - PATIMBAN / SLAB APPROACH / Fc-30 NFA SL12 / 14:25 RIPAL / TM 456 | D | 375.4 | 21.24 | 260.99 | 12.2 | 70.8
DOCKET/SBG/02-2026/01337 | SO/DIR2/DV2-4/02-2026/00456 | JALAN TOL AKSES PATIMBAN | PT. PEMBANGUNAN PERUMAHAN (PERSERO) TBK | Fc-30 NFA | 2 | 07-03-2026 00:00:00 | 7 | Silinder 15 x 30 cm | 65 | 07-03-2026 00:00:00 | 7 | Memenuhi | Tidak | PP - PATIMBAN / SLAB APPROACH / Fc-30 NFA SL12 / 14:25 RIPAL / TM 456 | C | 390.5 | 22.1 | 271.49 | 12.4 | 73.67
DOCKET/SBG/02-2026/01325 | SO/DIR2/DV2-4/02-2026/00500 | VINFAST INDONESIA FACTORY (RC PHASE 2) | PT. TATAMULIA NUSANTARA INDAH | K-400 NFA | 1 | 06-03-2026 00:00:00 | 7 | Silinder 15 x 30 cm | 65 | 06-03-2026 00:00:00 | 6 | Memenuhi | Tidak | TATA - VIF / SLAB PHASE 2 / K-400 NFA SL12 / 02:25 ABDUL / TM 902 | C | 432.4 | 24.47 | 300.62 | 12.3 | 75.16
DOCKET/SBG/02-2026/01325 | SO/DIR2/DV2-4/02-2026/00500 | VINFAST INDONESIA FACTORY (RC PHASE 2) | PT. TATAMULIA NUSANTARA INDAH | K-400 NFA | 2 | 06-03-2026 00:00:00 | 7 | Silinder 15 x 30 cm | 65 | 06-03-2026 00:00:00 | 6 | Memenuhi | Tidak | TATA - VIF / SLAB PHASE 2 / K-400 NFA SL12 / 02:25 ABDUL / TM 902 | D | 424.4 | 24.02 | 295.06 | 12.6 | 73.77
DOCKET/SBG/02-2026/01343 | SO/DIR2/DV2-4/02-2026/00500 | VINFAST INDONESIA FACTORY (RC PHASE 2) | PT. TATAMULIA NUSANTARA INDAH | K-400 NFA | 1 | 07-03-2026 00:00:00 | 7 | Silinder 15 x 30 cm | 65 | 07-03-2026 00:00:00 | 7 | Memenuhi | Tidak | TATA - VIF / SLAB PHASE 2 / K-400 NFA SL12 / 22:15 DIKI / TM 931 | D | 381.6 | 21.59 | 265.31 | 12.6 | 66.33
DOCKET/SBG/02-2026/01343 | SO/DIR2/DV2-4/02-2026/00500 | VINFAST INDONESIA FACTORY (RC PHASE 2) | PT. TATAMULIA NUSANTARA INDAH | K-400 NFA | 2 | 07-03-2026 00:00:00 | 7 | Silinder 15 x 30 cm | 65 | 07-03-2026 00:00:00 | 7 | Memenuhi | Tidak | TATA - VIF / SLAB PHASE 2 / K-400 NFA SL12 / 22:15 DIKI / TM 931 | C | 399.4 | 22.6 | 277.68 | 12.4 | 69.42
DOCKET/SBG/02-2026/01345 | SO/DIR2/DV2-4/02-2026/00500 | VINFAST INDONESIA FACTORY (RC PHASE 2) | PT. TATAMULIA NUSANTARA INDAH | K-400 NFA | 1 | 07-03-2026 00:00:00 | 7 | Silinder 15 x 30 cm | 65 | 07-03-2026 00:00:00 | 7 | Memenuhi | Tidak | TATA - VIF / SLAB PHASE 2 / K-400 NFA SL13 / 22:50 DIKI / TM 902 | C | 413.7 | 23.41 | 287.62 | 12.6 | 71.91
DOCKET/SBG/02-2026/01345 | SO/DIR2/DV2-4/02-2026/00500 | VINFAST INDONESIA FACTORY (RC PHASE 2) | PT. TATAMULIA NUSANTARA INDAH | K-400 NFA | 2 | 07-03-2026 00:00:00 | 7 | Silinder 15 x 30 cm | 65 | 07-03-2026 00:00:00 | 7 | Memenuhi | Tidak | TATA - VIF / SLAB PHASE 2 / K-400 NFA SL13 / 22:50 DIKI / TM 902 | C | 443 | 25.07 | 307.99 | 12.5 | 77
DOCKET/SBG/02-2026/01347 | SO/DIR2/DV2-4/02-2026/00500 | VINFAST INDONESIA FACTORY (RC PHASE 2) | PT. TATAMULIA NUSANTARA INDAH | K-400 NFA | 1 | 07-03-2026 00:00:00 | 7 | Silinder 15 x 30 cm | 65 | 07-03-2026 00:00:00 | 7 | Tidak_Memenuhi | Tidak | TATA - VIF / SLAB PHASE 2 / K-400 NFA SL12 / 23:05 DIKI / TM 903 | E | 373.6 | 21.14 | 259.74 | 12.3 | 64.94
DOCKET/SBG/02-2026/01347 | SO/DIR2/DV2-4/02-2026/00500 | VINFAST INDONESIA FACTORY (RC PHASE 2) | PT. TATAMULIA NUSANTARA INDAH | K-400 NFA | 2 | 07-03-2026 00:00:00 | 7 | Silinder 15 x 30 cm | 65 | 07-03-2026 00:00:00 | 7 | Memenuhi | Tidak | TATA - VIF / SLAB PHASE 2 / K-400 NFA SL12 / 23:05 DIKI / TM 903 | D | 387.9 | 21.95 | 269.69 | 12.4 | 67.42
DOCKET/SBG/03-2026/01365 | SO/DIR2/DV2-2/11-2025/5705 | Free View Pabrik Sepatu | PT. ANUGERAH LESTARI SUPINDO KONSTRUKSI | K-300 NFA | 1 | 08-03-2026 00:00:00 | 7 | Silinder 15 x 30 cm | 65 | 08-03-2026 00:00:00 | 7 | Tidak_Memenuhi | Tidak | ALSK / JALAN / K-300 NFA SL12 / 17:05 ERDI / TM 903 | E | 270.4 | 15.3 | 187.99 | 12.5 | 62.66
DOCKET/SBG/03-2026/01365 | SO/DIR2/DV2-2/11-2025/5705 | Free View Pabrik Sepatu | PT. ANUGERAH LESTARI SUPINDO KONSTRUKSI | K-300 NFA | 2 | 08-03-2026 00:00:00 | 7 | Silinder 15 x 30 cm | 65 | 08-03-2026 00:00:00 | 7 | Memenuhi | Tidak | ALSK / JALAN / K-300 NFA SL12 / 17:05 ERDI / TM 903 | C | 286.4 | 16.21 | 199.12 | 12.4 | 66.37
DOCKET/SBG/03-2026/01367 | SO/DIR2/DV2-2/11-2025/5705 | Free View Pabrik Sepatu | PT. ANUGERAH LESTARI SUPINDO KONSTRUKSI | K-300 NFA | 1 | 08-03-2026 00:00:00 | 7 | Silinder 15 x 30 cm | 65 | 08-03-2026 00:00:00 | 7 | Memenuhi | Tidak | ALSK / JALAN / K-300 NFA SL13 / 17:30 ERDI / TM 665 | C | 313.1 | 17.72 | 217.68 | 12.5 | 72.56
DOCKET/SBG/03-2026/01367 | SO/DIR2/DV2-2/11-2025/5705 | Free View Pabrik Sepatu | PT. ANUGERAH LESTARI SUPINDO KONSTRUKSI | K-300 NFA | 2 | 08-03-2026 00:00:00 | 7 | Silinder 15 x 30 cm | 65 | 08-03-2026 00:00:00 | 7 | Memenuhi | Tidak | ALSK / JALAN / K-300 NFA SL13 / 17:30 ERDI / TM 665 | C | 327.4 | 18.53 | 227.62 | 12.6 | 75.87
DOCKET/SBG/03-2026/01369 | SO/DIR2/DV2-2/11-2025/5705 | Free View Pabrik Sepatu | PT. ANUGERAH LESTARI SUPINDO KONSTRUKSI | K-300 NFA | 1 | 08-03-2026 00:00:00 | 7 | Silinder 15 x 30 cm | 65 | 08-03-2026 00:00:00 | 7 | Memenuhi | Tidak | ALSK / JALAN / K-300 NFA SL12 / 17:50 ERDI / TM 456 | B | 293.6 | 16.61 | 204.12 | 12.5 | 68.04
DOCKET/SBG/03-2026/01369 | SO/DIR2/DV2-2/11-2025/5705 | Free View Pabrik Sepatu | PT. ANUGERAH LESTARI SUPINDO KONSTRUKSI | K-300 NFA | 2 | 08-03-2026 00:00:00 | 7 | Silinder 15 x 30 cm | 65 | 08-03-2026 00:00:00 | 7 | Memenuhi | Tidak | ALSK / JALAN / K-300 NFA SL12 / 17:50 ERDI / TM 456 | B | 307.8 | 17.42 | 214 | 12.6 | 71.33
DOCKET/SBG/03-2026/01371 | SO/DIR2/DV2-4/02-2026/00456 | JALAN TOL AKSES PATIMBAN | PT. PEMBANGUNAN PERUMAHAN (PERSERO) TBK | Fc-30 NFA | 1 | 08-03-2026 00:00:00 | 7 | Silinder 15 x 30 cm | 65 | 08-03-2026 00:00:00 | 7 | Tidak_Memenuhi | Tidak | PP - PATIMBAN / PILE SLAB STA 20+571 / Fc-30 NFA SL13 / 21:15 RIPAL / TM 825 | B | 323.8 | 18.32 | 225.12 | 12.3 | 61.07
DOCKET/SBG/03-2026/01371 | SO/DIR2/DV2-4/02-2026/00456 | JALAN TOL AKSES PATIMBAN | PT. PEMBANGUNAN PERUMAHAN (PERSERO) TBK | Fc-30 NFA | 2 | 08-03-2026 00:00:00 | 7 | Silinder 15 x 30 cm | 65 | 08-03-2026 00:00:00 | 7 | Memenuhi | Tidak | PP - PATIMBAN / PILE SLAB STA 20+571 / Fc-30 NFA SL13 / 21:15 RIPAL / TM 825 | C | 362.1 | 20.49 | 251.75 | 12.5 | 68.3
DOCKET/SBG/03-2026/01373 | SO/DIR2/DV2-4/02-2026/00456 | JALAN TOL AKSES PATIMBAN | PT. PEMBANGUNAN PERUMAHAN (PERSERO) TBK | Fc-30 NFA | 1 | 08-03-2026 00:00:00 | 7 | Silinder 15 x 30 cm | 65 | 08-03-2026 00:00:00 | 7 | Memenuhi | Tidak | PP - PATIMBAN / PILE SLAB STA 20+571 / Fc-30 NFA SL12 / 21:40 RIPAL / TM 811 | C | 409.2 | 23.16 | 284.49 | 12.3 | 77.2
DOCKET/SBG/03-2026/01373 | SO/DIR2/DV2-4/02-2026/00456 | JALAN TOL AKSES PATIMBAN | PT. PEMBANGUNAN PERUMAHAN (PERSERO) TBK | Fc-30 NFA | 2 | 08-03-2026 00:00:00 | 7 | Silinder 15 x 30 cm | 65 | 08-03-2026 00:00:00 | 7 | Memenuhi | Tidak | PP - PATIMBAN / PILE SLAB STA 20+571 / Fc-30 NFA SL12 / 21:40 RIPAL / TM 811 | B | 422.6 | 23.91 | 293.81 | 12.6 | 79.7
DOCKET/SBG/03-2026/01379 | SO/DIR2/DV2-4/02-2026/00456 | JALAN TOL AKSES PATIMBAN | PT. PEMBANGUNAN PERUMAHAN (PERSERO) TBK | Fc-30 NFA | 1 | 08-03-2026 00:00:00 | 7 | Silinder 15 x 30 cm | 65 | 08-03-2026 00:00:00 | 7 | Memenuhi | Tidak | PP - PATIMBAN / PILE SLAB STA 20+571 / Fc-30 NFA SL12 / 23:20 RIPAL / TM 664 | C | 403 | 22.81 | 280.18 | 12.5 | 76.03
DOCKET/SBG/03-2026/01379 | SO/DIR2/DV2-4/02-2026/00456 | JALAN TOL AKSES PATIMBAN | PT. PEMBANGUNAN PERUMAHAN (PERSERO) TBK | Fc-30 NFA | 2 | 08-03-2026 00:00:00 | 7 | Silinder 15 x 30 cm | 65 | 08-03-2026 00:00:00 | 7 | Memenuhi | Tidak | PP - PATIMBAN / PILE SLAB STA 20+571 / Fc-30 NFA SL12 / 23:20 RIPAL / TM 664 | B | 372.7 | 21.09 | 259.12 | 12.4 | 70.3
DOCKET/SBG/03-2026/01381 | SO/DIR2/DV2-4/02-2026/00456 | JALAN TOL AKSES PATIMBAN | PT. PEMBANGUNAN PERUMAHAN (PERSERO) TBK | Fc-30 NFA | 1 | 08-03-2026 00:00:00 | 7 | Silinder 15 x 30 cm | 65 | 08-03-2026 00:00:00 | 7 | Memenuhi | Tidak | PP - PATIMBAN / PILE SLAB STA 20+571 / Fc-30 NFA SL13 / 23:50 RIPAL / TM 949 | B | 450.2 | 25.48 | 313 | 12.3 | 84.93
DOCKET/SBG/03-2026/01381 | SO/DIR2/DV2-4/02-2026/00456 | JALAN TOL AKSES PATIMBAN | PT. PEMBANGUNAN PERUMAHAN (PERSERO) TBK | Fc-30 NFA | 2 | 08-03-2026 00:00:00 | 7 | Silinder 15 x 30 cm | 65 | 08-03-2026 00:00:00 | 7 | Memenuhi | Tidak | PP - PATIMBAN / PILE SLAB STA 20+571 / Fc-30 NFA SL13 / 23:50 RIPAL / TM 949 | B | 433.2 | 24.51 | 301.18 | 12.5 | 81.7
DOCKET/SBG/02-2026/01350 | SO/DIR2/DV2-4/02-2026/00500 | VINFAST INDONESIA FACTORY (RC PHASE 2) | PT. TATAMULIA NUSANTARA INDAH | K-400 NFA | 1 | 07-03-2026 00:00:00 | 7 | Silinder 15 x 30 cm | 65 |  | 0 | Belum_Test | Tidak | TATA - VIF / SLAB PHASE 2 / K-400 NFA SL12 / 02:40 DIKI / TM 931 | FALSE | 0 | 0 | 0 | 0 | 0
DOCKET/SBG/02-2026/01350 | SO/DIR2/DV2-4/02-2026/00500 | VINFAST INDONESIA FACTORY (RC PHASE 2) | PT. TATAMULIA NUSANTARA INDAH | K-400 NFA | 2 | 07-03-2026 00:00:00 | 7 | Silinder 15 x 30 cm | 65 |  | 0 | Belum_Test | Tidak | TATA - VIF / SLAB PHASE 2 / K-400 NFA SL12 / 02:40 DIKI / TM 931 | FALSE | 0 | 0 | 0 | 0 | 0
DOCKET/SBG/02-2026/01352 | SO/DIR2/DV2-4/02-2026/00500 | VINFAST INDONESIA FACTORY (RC PHASE 2) | PT. TATAMULIA NUSANTARA INDAH | K-400 NFA | 1 | 07-03-2026 00:00:00 | 7 | Silinder 15 x 30 cm | 65 |  | 0 | Belum_Test | Tidak | TATA - VIF / SLAB PHASE 2 / K-400 NFA SL13 / 03:50 DIKI / TM 902 | FALSE | 0 | 0 | 0 | 0 | 0
DOCKET/SBG/02-2026/01352 | SO/DIR2/DV2-4/02-2026/00500 | VINFAST INDONESIA FACTORY (RC PHASE 2) | PT. TATAMULIA NUSANTARA INDAH | K-400 NFA | 2 | 07-03-2026 00:00:00 | 7 | Silinder 15 x 30 cm | 65 |  | 0 | Belum_Test | Tidak | TATA - VIF / SLAB PHASE 2 / K-400 NFA SL13 / 03:50 DIKI / TM 902 | FALSE | 0 | 0 | 0 | 0 | 0
DOCKET/SBG/02-2026/01355 | SO/DIR2/DV2-4/02-2026/00500 | VINFAST INDONESIA FACTORY (RC PHASE 2) | PT. TATAMULIA NUSANTARA INDAH | K-400 NFA | 1 | 07-03-2026 00:00:00 | 7 | Silinder 15 x 30 cm | 65 |  | 0 | Belum_Test | Tidak | TATA - VIF / SLAB PHASE 2 / K-400 NFA SL13 / 04:35 DIKI / TM 825 | FALSE | 0 | 0 | 0 | 0 | 0
DOCKET/SBG/02-2026/01355 | SO/DIR2/DV2-4/02-2026/00500 | VINFAST INDONESIA FACTORY (RC PHASE 2) | PT. TATAMULIA NUSANTARA INDAH | K-400 NFA | 2 | 07-03-2026 00:00:00 | 7 | Silinder 15 x 30 cm | 65 |  | 0 | Belum_Test | Tidak | TATA - VIF / SLAB PHASE 2 / K-400 NFA SL13 / 04:35 DIKI / TM 825 | FALSE | 0 | 0 | 0 | 0 | 0
DOCKET/SBG/03-2026/01359 | SO/DIR2/DV2-4/02-2026/00500 | VINFAST INDONESIA FACTORY (RC PHASE 2) | PT. TATAMULIA NUSANTARA INDAH | K-400 NFA | 1 | 08-03-2026 00:00:00 | 7 | Silinder 15 x 30 cm | 65 | 08-03-2026 00:00:00 | 7 | Tidak_Memenuhi | Tidak | TATA - VIF / SLAB PHASE 2 / K-400 NFA SL12 / 10:05 RIYAN / TM 601 | E | 372.7 | 21.09 | 259.12 | 12.4 | 64.78
DOCKET/SBG/03-2026/01359 | SO/DIR2/DV2-4/02-2026/00500 | VINFAST INDONESIA FACTORY (RC PHASE 2) | PT. TATAMULIA NUSANTARA INDAH | K-400 NFA | 2 | 08-03-2026 00:00:00 | 7 | Silinder 15 x 30 cm | 65 | 08-03-2026 00:00:00 | 7 | Memenuhi | Tidak | TATA - VIF / SLAB PHASE 2 / K-400 NFA SL12 / 10:05 RIYAN / TM 601 | C | 389.7 | 22.05 | 270.94 | 12.4 | 67.73
DOCKET/SBG/03-2026/01363 | SO/DIR2/DV2-4/02-2026/00500 | VINFAST INDONESIA FACTORY (RC PHASE 2) | PT. TATAMULIA NUSANTARA INDAH | K-400 NFA | 1 | 08-03-2026 00:00:00 | 7 | Silinder 15 x 30 cm | 65 | 08-03-2026 00:00:00 | 7 | Memenuhi | Tidak | TATA - VIF / SLAB PHASE 2 / K-400 NFA SL12 / 11:30 RIYAN / TM 902 | B | 410.1 | 23.21 | 285.12 | 12.4 | 71.28
DOCKET/SBG/03-2026/01363 | SO/DIR2/DV2-4/02-2026/00500 | VINFAST INDONESIA FACTORY (RC PHASE 2) | PT. TATAMULIA NUSANTARA INDAH | K-400 NFA | 2 | 08-03-2026 00:00:00 | 7 | Silinder 15 x 30 cm | 65 | 08-03-2026 00:00:00 | 7 | Memenuhi | Tidak | TATA - VIF / SLAB PHASE 2 / K-400 NFA SL12 / 11:30 RIYAN / TM 902 | B | 427.9 | 24.21 | 297.5 | 12.5 | 74.38
DOCKET/SBG/03-2026/01375 | SO/DIR2/DV2-4/02-2026/00500 | VINFAST INDONESIA FACTORY (RC PHASE 2) | PT. TATAMULIA NUSANTARA INDAH | K-400 NFA | 1 | 08-03-2026 00:00:00 | 7 | Silinder 15 x 30 cm | 65 | 08-03-2026 00:00:00 | 7 | Memenuhi | Tidak | TATA - VIF / PILECAP / K-400 NFA SL12 / 21:35 RIYAN / TM 931 | B | 392.3 | 22.2 | 272.74 | 12.4 | 68.19
DOCKET/SBG/03-2026/01375 | SO/DIR2/DV2-4/02-2026/00500 | VINFAST INDONESIA FACTORY (RC PHASE 2) | PT. TATAMULIA NUSANTARA INDAH | K-400 NFA | 2 | 08-03-2026 00:00:00 | 7 | Silinder 15 x 30 cm | 65 | 08-03-2026 00:00:00 | 7 | Memenuhi | Tidak | TATA - VIF / PILECAP / K-400 NFA SL12 / 21:35 RIYAN / TM 931 | B | 404.8 | 22.91 | 281.43 | 12.5 | 70.36
DOCKET/SBG/03-2026/01377 | SO/DIR2/DV2-4/02-2026/00500 | VINFAST INDONESIA FACTORY (RC PHASE 2) | PT. TATAMULIA NUSANTARA INDAH | K-400 NFA | 1 | 08-03-2026 00:00:00 | 7 | Silinder 15 x 30 cm | 65 | 08-03-2026 00:00:00 | 7 | Memenuhi | Tidak | TATA - VIF / PILECAP / K-400 NFA SL13 / 22:20 RIYAN / TM 973 | A | 461.7 | 26.13 | 320.99 | 12.3 | 80.25
DOCKET/SBG/03-2026/01377 | SO/DIR2/DV2-4/02-2026/00500 | VINFAST INDONESIA FACTORY (RC PHASE 2) | PT. TATAMULIA NUSANTARA INDAH | K-400 NFA | 2 | 08-03-2026 00:00:00 | 7 | Silinder 15 x 30 cm | 65 | 08-03-2026 00:00:00 | 7 | Memenuhi | Tidak | TATA - VIF / PILECAP / K-400 NFA SL13 / 22:20 RIYAN / TM 973 | B | 439.5 | 24.87 | 305.56 | 12.5 | 76.39
DOCKET/SBG/03-2026/01401 | SO/DIR2/DV2-4/02-2026/00348 | PT. UNILEVER INDONESIA SUBANG-BANGO | PT CITRA KARSA DINAMIKA | K-500 NFA | 1 | 09-03-2026 00:00:00 | 7 | Silinder 15 x 30 cm | 65 | 09-03-2026 00:00:00 | 7 | Memenuhi | Tidak | CKD - AMB / KOLOM / K-500 NFA SL12 / 13:05 DIKI / TM 931 | C | 495.5 | 28.04 | 344.49 | 12.5 | 68.9
DOCKET/SBG/03-2026/01401 | SO/DIR2/DV2-4/02-2026/00348 | PT. UNILEVER INDONESIA SUBANG-BANGO | PT CITRA KARSA DINAMIKA | K-500 NFA | 2 | 09-03-2026 00:00:00 | 7 | Silinder 15 x 30 cm | 65 | 09-03-2026 00:00:00 | 7 | Memenuhi | Tidak | CKD - AMB / KOLOM / K-500 NFA SL12 / 13:05 DIKI / TM 931 | B | 509.8 | 28.85 | 354.44 | 12.4 | 70.89
DOCKET/SBG/03-2026/01406 | SO/DIR2/DV2-1/02-2026/00672 | INFRASTRUKTUR SUBANG SMARTPOLITAN | PT. NUSA RAYA CIPTA TBK. | K-350 NFA | 1 | 09-03-2026 00:00:00 | 7 | Silinder 15 x 30 cm | 65 | 09-03-2026 00:00:00 | 7 | Memenuhi | Tidak | NRC / PENINGGIAN U-DITCH / K-350 NFA SL12 / 15:15 KHAERUL / TM 902 | A | 410.1 | 23.21 | 285.12 | 12.3 | 81.46
DOCKET/SBG/03-2026/01406 | SO/DIR2/DV2-1/02-2026/00672 | INFRASTRUKTUR SUBANG SMARTPOLITAN | PT. NUSA RAYA CIPTA TBK. | K-350 NFA | 2 | 09-03-2026 00:00:00 | 7 | Silinder 15 x 30 cm | 65 | 09-03-2026 00:00:00 | 7 | Memenuhi | Tidak | NRC / PENINGGIAN U-DITCH / K-350 NFA SL12 / 15:15 KHAERUL / TM 902 | B | 363 | 20.54 | 252.37 | 12.4 | 72.11
DOCKET/SBG/03-2026/01383 | SO/DIR2/DV2-4/02-2026/00456 | JALAN TOL AKSES PATIMBAN | PT. PEMBANGUNAN PERUMAHAN (PERSERO) TBK | Fc-30 NFA | 1 | 08-03-2026 00:00:00 | 7 | Silinder 15 x 30 cm | 65 | 08-03-2026 00:00:00 | 6 | Memenuhi | Tidak | PP - PATIMBAN / PILE SLAB STA 20+571 / Fc-30 NFA SL12 / 03:10 RIPAL / TM 825 | C | 379 | 21.45 | 263.5 | 12.2 | 71.5
DOCKET/SBG/03-2026/01383 | SO/DIR2/DV2-4/02-2026/00456 | JALAN TOL AKSES PATIMBAN | PT. PEMBANGUNAN PERUMAHAN (PERSERO) TBK | Fc-30 NFA | 2 | 08-03-2026 00:00:00 | 7 | Silinder 15 x 30 cm | 65 | 08-03-2026 00:00:00 | 6 | Memenuhi | Tidak | PP - PATIMBAN / PILE SLAB STA 20+571 / Fc-30 NFA SL12 / 03:10 RIPAL / TM 825 | B | 399.4 | 22.6 | 277.68 | 12.4 | 75.33
DOCKET/SBG/03-2026/01385 | SO/DIR2/DV2-4/02-2026/00456 | JALAN TOL AKSES PATIMBAN | PT. PEMBANGUNAN PERUMAHAN (PERSERO) TBK | Fc-30 NFA | 1 | 08-03-2026 00:00:00 | 7 | Silinder 15 x 30 cm | 65 | 08-03-2026 00:00:00 | 6 | Memenuhi | Tidak | PP - PATIMBAN / PILE SLAB STA 20+571 / Fc-30 NFA SL13 / 04:05 RIPAL / TM 903 | B | 435.9 | 24.67 | 303.06 | 12.6 | 82.23
DOCKET/SBG/03-2026/01385 | SO/DIR2/DV2-4/02-2026/00456 | JALAN TOL AKSES PATIMBAN | PT. PEMBANGUNAN PERUMAHAN (PERSERO) TBK | Fc-30 NFA | 2 | 08-03-2026 00:00:00 | 7 | Silinder 15 x 30 cm | 65 | 08-03-2026 00:00:00 | 6 | Memenuhi | Tidak | PP - PATIMBAN / PILE SLAB STA 20+571 / Fc-30 NFA SL13 / 04:05 RIPAL / TM 903 | C | 458.2 | 25.93 | 318.56 | 12.3 | 86.43
DOCKET/SBG/03-2026/01382 | SO/DIR2/DV2-4/02-2026/00500 | VINFAST INDONESIA FACTORY (RC PHASE 2) | PT. TATAMULIA NUSANTARA INDAH | K-400 NFA | 1 | 08-03-2026 00:00:00 | 7 | Silinder 15 x 30 cm | 65 | 09-03-2026 00:00:00 | 7 | Memenuhi | Tidak | TATA - VIF / SLAB PHASE 2 / K-400 NFA SL12.5 / 02:10 RIYAN / TM 931 | C | 388.8 | 22 | 270.31 | 12.3 | 67.58
DOCKET/SBG/03-2026/01382 | SO/DIR2/DV2-4/02-2026/00500 | VINFAST INDONESIA FACTORY (RC PHASE 2) | PT. TATAMULIA NUSANTARA INDAH | K-400 NFA | 2 | 08-03-2026 00:00:00 | 7 | Silinder 15 x 30 cm | 65 | 09-03-2026 00:00:00 | 7 | Memenuhi | Tidak | TATA - VIF / SLAB PHASE 2 / K-400 NFA SL12.5 / 02:10 RIYAN / TM 931 | B | 389.6 | 22.05 | 270.87 | 12.3 | 67.72
DOCKET/SBG/03-2026/01389 | SO/DIR2/DV2-4/02-2026/00500 | VINFAST INDONESIA FACTORY (RC PHASE 2) | PT. TATAMULIA NUSANTARA INDAH | K-400 NFA | 1 | 08-03-2026 00:00:00 | 7 | Silinder 15 x 30 cm | 65 | 09-03-2026 00:00:00 | 7 | Memenuhi | Tidak | TATA - VIF / SLAB PHASE 2 / K-400 NFA SL13 / 04:40 RIYAN / TM 529 | D | 428.8 | 24.27 | 298.12 | 12.5 | 74.53
DOCKET/SBG/03-2026/01389 | SO/DIR2/DV2-4/02-2026/00500 | VINFAST INDONESIA FACTORY (RC PHASE 2) | PT. TATAMULIA NUSANTARA INDAH | K-400 NFA | 2 | 08-03-2026 00:00:00 | 7 | Silinder 15 x 30 cm | 65 | 09-03-2026 00:00:00 | 7 | Memenuhi | Tidak | TATA - VIF / SLAB PHASE 2 / K-400 NFA SL13 / 04:40 RIYAN / TM 529 | C | 440.4 | 24.92 | 306.19 | 12.6 | 76.55
DOCKET/SBG/03-2026/01392 | SO/DIR2/DV2-4/02-2026/00500 | VINFAST INDONESIA FACTORY (RC PHASE 2) | PT. TATAMULIA NUSANTARA INDAH | K-400 NFA | 1 | 08-03-2026 00:00:00 | 7 | Silinder 15 x 30 cm | 65 | 09-03-2026 00:00:00 | 7 | Memenuhi | Tidak | TATA - VIF / SLAB PHASE 2 / K-400 NFA SL12 / 05:35 RIYAN / TM 949 | C | 409.2 | 23.16 | 284.49 | 12.6 | 71.12
DOCKET/SBG/03-2026/01392 | SO/DIR2/DV2-4/02-2026/00500 | VINFAST INDONESIA FACTORY (RC PHASE 2) | PT. TATAMULIA NUSANTARA INDAH | K-400 NFA | 2 | 08-03-2026 00:00:00 | 7 | Silinder 15 x 30 cm | 65 | 09-03-2026 00:00:00 | 7 | Memenuhi | Tidak | TATA - VIF / SLAB PHASE 2 / K-400 NFA SL12 / 05:35 RIYAN / TM 949 | C | 393.2 | 22.25 | 273.37 | 12.4 | 68.34
DOCKET/SBG/03-2026/01396 | SO/DIR2/DV2-4/02-2026/00500 | VINFAST INDONESIA FACTORY (RC PHASE 2) | PT. TATAMULIA NUSANTARA INDAH | K-400 NFA | 1 | 09-03-2026 00:00:00 | 7 | Silinder 15 x 30 cm | 65 | 09-03-2026 00:00:00 | 7 | Memenuhi | Tidak | TATA - VIF / SLAB PHASE 2 / K-400 NFA SL12 / 10:45 ABDUL / TM 456 | B | 392.3 | 22.2 | 272.74 | 12.3 | 68.19
DOCKET/SBG/03-2026/01396 | SO/DIR2/DV2-4/02-2026/00500 | VINFAST INDONESIA FACTORY (RC PHASE 2) | PT. TATAMULIA NUSANTARA INDAH | K-400 NFA | 2 | 09-03-2026 00:00:00 | 7 | Silinder 15 x 30 cm | 65 | 09-03-2026 00:00:00 | 7 | Memenuhi | Tidak | TATA - VIF / SLAB PHASE 2 / K-400 NFA SL12 / 10:45 ABDUL / TM 456 | B | 403.9 | 22.86 | 280.81 | 12.5 | 70.2
DOCKET/SBG/03-2026/01400 | SO/DIR2/DV2-4/02-2026/00500 | VINFAST INDONESIA FACTORY (RC PHASE 2) | PT. TATAMULIA NUSANTARA INDAH | K-400 NFA | 1 | 09-03-2026 00:00:00 | 7 | Silinder 15 x 30 cm | 65 | 09-03-2026 00:00:00 | 7 | Memenuhi | Tidak | TATA - VIF / SLAB PHASE 2 / K-400 NFA SL12 / 11:05 ABDUL / TM 903 | B | 430.6 | 24.37 | 299.37 | 12.5 | 74.84
DOCKET/SBG/03-2026/01400 | SO/DIR2/DV2-4/02-2026/00500 | VINFAST INDONESIA FACTORY (RC PHASE 2) | PT. TATAMULIA NUSANTARA INDAH | K-400 NFA | 2 | 09-03-2026 00:00:00 | 7 | Silinder 15 x 30 cm | 65 | 09-03-2026 00:00:00 | 7 | Memenuhi | Tidak | TATA - VIF / SLAB PHASE 2 / K-400 NFA SL12 / 11:05 ABDUL / TM 903 | B | 428.8 | 24.27 | 298.12 | 12.4 | 74.53
DOCKET/SBG/03-2026/01405 | SO/DIR2/DV2-4/02-2026/00500 | VINFAST INDONESIA FACTORY (RC PHASE 2) | PT. TATAMULIA NUSANTARA INDAH | K-400 NFA | 1 | 09-03-2026 00:00:00 | 7 | Silinder 15 x 30 cm | 65 | 09-03-2026 00:00:00 | 7 | Memenuhi | Tidak | TATA - VIF / SLAB PHASE 2 / K-400 NFA SL13 / 15:10 ABDUL / TM 665 | D | 383.4 | 21.7 | 266.56 | 12.5 | 66.64
DOCKET/SBG/03-2026/01405 | SO/DIR2/DV2-4/02-2026/00500 | VINFAST INDONESIA FACTORY (RC PHASE 2) | PT. TATAMULIA NUSANTARA INDAH | K-400 NFA | 2 | 09-03-2026 00:00:00 | 7 | Silinder 15 x 30 cm | 65 | 09-03-2026 00:00:00 | 7 | Memenuhi | Tidak | TATA - VIF / SLAB PHASE 2 / K-400 NFA SL13 / 15:10 ABDUL / TM 665 | C | 402.1 | 22.75 | 279.56 | 12.6 | 69.89
DOCKET/SBG/03-2026/01422 | SO/DIR2/DV2-2/11-2025/5705 | Free View Pabrik Sepatu | PT. ANUGERAH LESTARI SUPINDO KONSTRUKSI | K-300 NFA | 1 | 10-03-2026 00:00:00 | 7 | Silinder 15 x 30 cm | 65 | 10-03-2026 00:00:00 | 7 | Memenuhi | Tidak | ALSK / LANTAI / K-300 NFA SL12 / 18:40 RIYAN / TM 811 | C | 286.4 | 16.21 | 199.12 | 12.3 | 66.37
DOCKET/SBG/03-2026/01422 | SO/DIR2/DV2-2/11-2025/5705 | Free View Pabrik Sepatu | PT. ANUGERAH LESTARI SUPINDO KONSTRUKSI | K-300 NFA | 2 | 10-03-2026 00:00:00 | 7 | Silinder 15 x 30 cm | 65 | 10-03-2026 00:00:00 | 7 | Memenuhi | Tidak | ALSK / LANTAI / K-300 NFA SL12 / 18:40 RIYAN / TM 811 | C | 284.7 | 16.11 | 197.94 | 12.4 | 65.98
DOCKET/SBG/03-2026/01416 | SO/DIR2/DV2-1/12-2025/14803 | Infrastruktur Pack 4.1 Subang Smartpolit | PT. NUSA RAYA CIPTA TBK. | Fc-20 NFA | 1 | 10-03-2026 00:00:00 | 7 | Silinder 15 x 30 cm | 65 | 10-03-2026 00:00:00 | 7 | Memenuhi | Tidak | NRC / CROSSING PIPA / Fc-20 NFA SL12 / 16:10 ABDUL / TM 903 | D | 255.3 | 14.45 | 177.5 | 12.5 | 72.25
DOCKET/SBG/03-2026/01416 | SO/DIR2/DV2-1/12-2025/14803 | Infrastruktur Pack 4.1 Subang Smartpolit | PT. NUSA RAYA CIPTA TBK. | Fc-20 NFA | 2 | 10-03-2026 00:00:00 | 7 | Silinder 15 x 30 cm | 65 | 10-03-2026 00:00:00 | 7 | Memenuhi | Tidak | NRC / CROSSING PIPA / Fc-20 NFA SL12 / 16:10 ABDUL / TM 903 | B | 274.9 | 15.56 | 191.12 | 12.6 | 77.8
DOCKET/SBG/03-2026/01421 | SO/DIR2/DV2-1/12-2025/14803 | Infrastruktur Pack 4.1 Subang Smartpolit | PT. NUSA RAYA CIPTA TBK. | Fc-20 NFA | 1 | 10-03-2026 00:00:00 | 7 | Silinder 15 x 30 cm | 65 | 10-03-2026 00:00:00 | 7 | Memenuhi | Tidak | NRC / CROSSING PIPA / Fc-20 NFA SL14 / 18:00 ABDUL / TM 825 | C | 290 | 16.41 | 201.62 | 12.6 | 82.05
DOCKET/SBG/03-2026/01421 | SO/DIR2/DV2-1/12-2025/14803 | Infrastruktur Pack 4.1 Subang Smartpolit | PT. NUSA RAYA CIPTA TBK. | Fc-20 NFA | 2 | 10-03-2026 00:00:00 | 7 | Silinder 15 x 30 cm | 65 | 10-03-2026 00:00:00 | 7 | Memenuhi | Tidak | NRC / CROSSING PIPA / Fc-20 NFA SL14 / 18:00 ABDUL / TM 825 | B | 290.9 | 16.46 | 202.25 | 12.5 | 82.3
DOCKET/SBG/03-2026/01415 | SO/DIR2/DV2-1/02-2026/00672 | INFRASTRUKTUR SUBANG SMARTPOLITAN | PT. NUSA RAYA CIPTA TBK. | K-350 NFA | 1 | 10-03-2026 00:00:00 | 7 | Silinder 15 x 30 cm | 65 | 10-03-2026 00:00:00 | 7 | Memenuhi | Tidak | NRC / PENINGGIAN U-DITCH / K-350 NFA SL13 / 14:45 ABDUL / TM 931 | C | 343.4 | 19.43 | 238.75 | 12.5 | 68.21
DOCKET/SBG/03-2026/01415 | SO/DIR2/DV2-1/02-2026/00672 | INFRASTRUKTUR SUBANG SMARTPOLITAN | PT. NUSA RAYA CIPTA TBK. | K-350 NFA | 2 | 10-03-2026 00:00:00 | 7 | Silinder 15 x 30 cm | 65 | 10-03-2026 00:00:00 | 7 | Memenuhi | Tidak | NRC / PENINGGIAN U-DITCH / K-350 NFA SL13 / 14:45 ABDUL / TM 931 | D | 331.8 | 18.78 | 230.68 | 12.4 | 65.91
DOCKET/SBG/03-2026/01425 | SO/DIR2/DV2-4/02-2026/00456 | JALAN TOL AKSES PATIMBAN | PT. PEMBANGUNAN PERUMAHAN (PERSERO) TBK | Fc-30 NFA | 1 | 10-03-2026 00:00:00 | 7 | Silinder 15 x 30 cm | 65 | 10-03-2026 00:00:00 | 7 | Memenuhi | Tidak | PP - PATIMBAN / DINDING AW 2 / Fc-30 NFA SL12 / 22:20 ERDI / TM 902 | D | 365.6 | 20.69 | 254.18 | 12.6 | 68.97
DOCKET/SBG/03-2026/01425 | SO/DIR2/DV2-4/02-2026/00456 | JALAN TOL AKSES PATIMBAN | PT. PEMBANGUNAN PERUMAHAN (PERSERO) TBK | Fc-30 NFA | 2 | 10-03-2026 00:00:00 | 7 | Silinder 15 x 30 cm | 65 | 10-03-2026 00:00:00 | 7 | Memenuhi | Tidak | PP - PATIMBAN / DINDING AW 2 / Fc-30 NFA SL12 / 22:20 ERDI / TM 902 | C | 373.6 | 21.14 | 259.74 | 12.3 | 70.47
DOCKET/SBG/03-2026/01427 | SO/DIR2/DV2-4/02-2026/00456 | JALAN TOL AKSES PATIMBAN | PT. PEMBANGUNAN PERUMAHAN (PERSERO) TBK | Fc-30 NFA | 1 | 10-03-2026 00:00:00 | 7 | Silinder 15 x 30 cm | 65 | 10-03-2026 00:00:00 | 7 | Memenuhi | Tidak | PP - PATIMBAN / DINDING AW 2 / Fc-30 NFA SL12.5 / 22:45 ERDI / TM 825 | B | 453.7 | 25.67 | 315.43 | 12.3 | 85.57
DOCKET/SBG/03-2026/01427 | SO/DIR2/DV2-4/02-2026/00456 | JALAN TOL AKSES PATIMBAN | PT. PEMBANGUNAN PERUMAHAN (PERSERO) TBK | Fc-30 NFA | 2 | 10-03-2026 00:00:00 | 7 | Silinder 15 x 30 cm | 65 | 10-03-2026 00:00:00 | 7 | Memenuhi | Tidak | PP - PATIMBAN / DINDING AW 2 / Fc-30 NFA SL12.5 / 22:45 ERDI / TM 825 | C | 423.5 | 23.97 | 294.44 | 12.6 | 79.9
DOCKET/SBG/03-2026/01430 | SO/DIR2/DV2-4/02-2026/00456 | JALAN TOL AKSES PATIMBAN | PT. PEMBANGUNAN PERUMAHAN (PERSERO) TBK | Fc-30 NFA | 1 | 10-03-2026 00:00:00 | 7 | Silinder 15 x 30 cm | 65 | 10-03-2026 00:00:00 | 7 | Memenuhi | Tidak | PP - PATIMBAN / DINDING AW 2 / Fc-30 NFA SL12 / 23:50 ERDI / TM 601 | D | 355 | 20.09 | 246.81 | 12.4 | 66.97
DOCKET/SBG/03-2026/01430 | SO/DIR2/DV2-4/02-2026/00456 | JALAN TOL AKSES PATIMBAN | PT. PEMBANGUNAN PERUMAHAN (PERSERO) TBK | Fc-30 NFA | 2 | 10-03-2026 00:00:00 | 7 | Silinder 15 x 30 cm | 65 | 10-03-2026 00:00:00 | 7 | Tidak_Memenuhi | Tidak | PP - PATIMBAN / DINDING AW 2 / Fc-30 NFA SL12 / 23:50 ERDI / TM 601 | E | 339.8 | 19.23 | 236.24 | 12.5 | 64.1
DOCKET/SBG/03-2026/01407 | SO/DIR2/DV2-4/01-2026/00276 | Patimban Access Toll Road P02 (JOI 60%) | WASKITA - ABIPRAYA JO | Class B-1 NFA | 1 | 10-03-2026 00:00:00 | 7 | Silinder 15 x 30 cm | 65 | 10-03-2026 00:00:00 | 7 | Memenuhi | Tidak | WASKITA - ABP / PH OP KRANJAT / Class B-1 NFA SL12 / 12:30 DIKI / TM 902 | C | 419.9 | 23.76 | 291.93 | 12.3 | 29193
DOCKET/SBG/03-2026/01407 | SO/DIR2/DV2-4/01-2026/00276 | Patimban Access Toll Road P02 (JOI 60%) | WASKITA - ABIPRAYA JO | Class B-1 NFA | 2 | 10-03-2026 00:00:00 | 7 | Silinder 15 x 30 cm | 65 | 10-03-2026 00:00:00 | 7 | Memenuhi | Tidak | WASKITA - ABP / PH OP KRANJAT / Class B-1 NFA SL12 / 12:30 DIKI / TM 902 | B | 452.8 | 25.62 | 314.81 | 12.6 | 31481
DOCKET/SBG/03-2026/01409 | SO/DIR2/DV2-4/01-2026/00276 | Patimban Access Toll Road P02 (JOI 60%) | WASKITA - ABIPRAYA JO | Class B-1 NFA | 1 | 10-03-2026 00:00:00 | 7 | Silinder 15 x 30 cm | 65 | 10-03-2026 00:00:00 | 7 | Memenuhi | Tidak | WASKITA - ABP / PH OP KRANJAT / Class B-1 NFA SL12 / 12:50 DIKI / TM 825 | C | 396.8 | 22.45 | 275.87 | 12.6 | 27587
DOCKET/SBG/03-2026/01409 | SO/DIR2/DV2-4/01-2026/00276 | Patimban Access Toll Road P02 (JOI 60%) | WASKITA - ABIPRAYA JO | Class B-1 NFA | 2 | 10-03-2026 00:00:00 | 7 | Silinder 15 x 30 cm | 65 | 10-03-2026 00:00:00 | 7 | Memenuhi | Tidak | WASKITA - ABP / PH OP KRANJAT / Class B-1 NFA SL12 / 12:50 DIKI / TM 825 | B | 370.1 | 20.94 | 257.31 | 12.4 | 25731
DOCKET/SBG/03-2026/01412 | SO/UR/03-2026/05979 | GEDUNG SEKOLAH | YAY. RIYADHUL JANNAH SUBANG | K-250 FA | 1 | 10-03-2026 00:00:00 | 7 | Silinder 15 x 30 cm | 65 | 10-03-2026 00:00:00 | 7 | Tidak_Memenuhi | Tidak | RIYADHUL JANNAH / LANTAI / K-250 FA SL12 / 12:50 KHAERUL / TM 1007 | E | 225 | 12.73 | 156.43 | 12.5 | 62.57
DOCKET/SBG/03-2026/01412 | SO/UR/03-2026/05979 | GEDUNG SEKOLAH | YAY. RIYADHUL JANNAH SUBANG | K-250 FA | 2 | 10-03-2026 00:00:00 | 7 | Silinder 15 x 30 cm | 65 | 10-03-2026 00:00:00 | 7 | Memenuhi | Tidak | RIYADHUL JANNAH / LANTAI / K-250 FA SL12 / 12:50 KHAERUL / TM 1007 | C | 248.2 | 14.05 | 172.56 | 12.4 | 69.02
DOCKET/SBG/03-2026/01417 | SO/UR/03-2026/05979 | GEDUNG SEKOLAH | YAY. RIYADHUL JANNAH SUBANG | K-250 FA | 1 | 10-03-2026 00:00:00 | 7 | Silinder 15 x 30 cm | 65 | 10-03-2026 00:00:00 | 7 | Memenuhi | Tidak | RIYADHUL JANNAH / LANTAI / K-250 FA SL12 / 17:40 KHAERUL / TM 1007 | A | 283.8 | 16.06 | 197.31 | 12.5 | 78.92
DOCKET/SBG/03-2026/01417 | SO/UR/03-2026/05979 | GEDUNG SEKOLAH | YAY. RIYADHUL JANNAH SUBANG | K-250 FA | 2 | 10-03-2026 00:00:00 | 7 | Silinder 15 x 30 cm | 65 | 10-03-2026 00:00:00 | 7 | Memenuhi | Tidak | RIYADHUL JANNAH / LANTAI / K-250 FA SL12 / 17:40 KHAERUL / TM 1007 | B | 301.6 | 17.07 | 209.69 | 12.6 | 83.88
DOCKET/SBG/03-2026/01437 | SO/DIR2/DV2-1/02-2026/00780 | INFRASTRUKTUR SUBANG SMARTPOLITAN | PT. NUSA RAYA CIPTA TBK. | K-300 NFA | 1 | 11-03-2026 00:00:00 | 7 | Silinder 15 x 30 cm | 65 |  | 0 | Belum_Test | Tidak | NRC / BOX VALVE / K-300 NFA SL11 / 11:05 DIKI / TM 902 | FALSE | 0 | 0 | 0 | 0 | 0
DOCKET/SBG/03-2026/01437 | SO/DIR2/DV2-1/02-2026/00780 | INFRASTRUKTUR SUBANG SMARTPOLITAN | PT. NUSA RAYA CIPTA TBK. | K-300 NFA | 2 | 11-03-2026 00:00:00 | 7 | Silinder 15 x 30 cm | 65 |  | 0 | Belum_Test | Tidak | NRC / BOX VALVE / K-300 NFA SL11 / 11:05 DIKI / TM 902 | FALSE | 0 | 0 | 0 | 0 | 0
DOCKET/SBG/03-2026/01442 | SO/DIR2/DV2-1/02-2026/00672 | INFRASTRUKTUR SUBANG SMARTPOLITAN | PT. NUSA RAYA CIPTA TBK. | K-350 NFA | 1 | 11-03-2026 00:00:00 | 7 | Silinder 15 x 30 cm | 65 |  | 0 | Belum_Test | Tidak | NRC / PENINGGIAN U-DITCH / K-350 NFA SL12 / 14:10 DIKI / TM 665 | FALSE | 0 | 0 | 0 | 0 | 0
DOCKET/SBG/03-2026/01442 | SO/DIR2/DV2-1/02-2026/00672 | INFRASTRUKTUR SUBANG SMARTPOLITAN | PT. NUSA RAYA CIPTA TBK. | K-350 NFA | 2 | 11-03-2026 00:00:00 | 7 | Silinder 15 x 30 cm | 65 |  | 0 | Belum_Test | Tidak | NRC / PENINGGIAN U-DITCH / K-350 NFA SL12 / 14:10 DIKI / TM 665 | FALSE | 0 | 0 | 0 | 0 | 0
DOCKET/SBG/03-2026/01443 | SO/DIR2/DV2-4/02-2026/00456 | JALAN TOL AKSES PATIMBAN | PT. PEMBANGUNAN PERUMAHAN (PERSERO) TBK | Fc-30 NFA | 1 | 11-03-2026 00:00:00 | 7 | Silinder 15 x 30 cm | 65 |  | 0 | Belum_Test | Tidak | PP - PATIMBAN / PARAPET STA 20+539 / Fc-30 NFA SL12 / 16:45 KHAERUL / TM 931 | FALSE | 0 | 0 | 0 | 0 | 0
DOCKET/SBG/03-2026/01443 | SO/DIR2/DV2-4/02-2026/00456 | JALAN TOL AKSES PATIMBAN | PT. PEMBANGUNAN PERUMAHAN (PERSERO) TBK | Fc-30 NFA | 2 | 11-03-2026 00:00:00 | 7 | Silinder 15 x 30 cm | 65 |  | 0 | Belum_Test | Tidak | PP - PATIMBAN / PARAPET STA 20+539 / Fc-30 NFA SL12 / 16:45 KHAERUL / TM 931 | FALSE | 0 | 0 | 0 | 0 | 0
DOCKET/SBG/03-2026/01444 | SO/DIR2/DV2-4/02-2026/00456 | JALAN TOL AKSES PATIMBAN | PT. PEMBANGUNAN PERUMAHAN (PERSERO) TBK | Fc-30 NFA | 1 | 11-03-2026 00:00:00 | 7 | Silinder 15 x 30 cm | 65 |  | 0 | Belum_Test | Tidak | PP - PATIMBAN / PARAPET STA 20+539 / Fc-30 NFA SL13 / 16:50 KHAERUL / TM 811 | FALSE | 0 | 0 | 0 | 0 | 0
DOCKET/SBG/03-2026/01444 | SO/DIR2/DV2-4/02-2026/00456 | JALAN TOL AKSES PATIMBAN | PT. PEMBANGUNAN PERUMAHAN (PERSERO) TBK | Fc-30 NFA | 2 | 11-03-2026 00:00:00 | 7 | Silinder 15 x 30 cm | 65 |  | 0 | Belum_Test | Tidak | PP - PATIMBAN / PARAPET STA 20+539 / Fc-30 NFA SL13 / 16:50 KHAERUL / TM 811 | FALSE | 0 | 0 | 0 | 0 | 0
DOCKET/SBG/03-2026/01432 | SO/DIR2/DV2-4/02-2026/00500 | VINFAST INDONESIA FACTORY (RC PHASE 2) | PT. TATAMULIA NUSANTARA INDAH | K-400 NFA | 1 | 11-03-2026 00:00:00 | 7 | Silinder 15 x 30 cm | 65 |  | 0 | Belum_Test | Tidak | TATA - VIF / SLAB PHASE 2 / K-400 NFA SL12 / 10:45 ABDUL / TM 931 | FALSE | 0 | 0 | 0 | 0 | 0
DOCKET/SBG/03-2026/01432 | SO/DIR2/DV2-4/02-2026/00500 | VINFAST INDONESIA FACTORY (RC PHASE 2) | PT. TATAMULIA NUSANTARA INDAH | K-400 NFA | 2 | 11-03-2026 00:00:00 | 7 | Silinder 15 x 30 cm | 65 |  | 0 | Belum_Test | Tidak | TATA - VIF / SLAB PHASE 2 / K-400 NFA SL12 / 10:45 ABDUL / TM 931 | FALSE | 0 | 0 | 0 | 0 | 0
DOCKET/SBG/03-2026/01434 | SO/DIR2/DV2-4/02-2026/00500 | VINFAST INDONESIA FACTORY (RC PHASE 2) | PT. TATAMULIA NUSANTARA INDAH | K-400 NFA | 1 | 11-03-2026 00:00:00 | 7 | Silinder 15 x 30 cm | 65 |  | 0 | Belum_Test | Tidak | TATA - VIF / SLAB PHASE 2 / K-400 NFA SL12 / 11:05 ABDUL / TM 560 | FALSE | 0 | 0 | 0 | 0 | 0
DOCKET/SBG/03-2026/01434 | SO/DIR2/DV2-4/02-2026/00500 | VINFAST INDONESIA FACTORY (RC PHASE 2) | PT. TATAMULIA NUSANTARA INDAH | K-400 NFA | 2 | 11-03-2026 00:00:00 | 7 | Silinder 15 x 30 cm | 65 |  | 0 | Belum_Test | Tidak | TATA - VIF / SLAB PHASE 2 / K-400 NFA SL12 / 11:05 ABDUL / TM 560 | FALSE | 0 | 0 | 0 | 0 | 0
DOCKET/SBG/03-2026/01445 | SO/DIR2/DV2-4/02-2026/00500 | VINFAST INDONESIA FACTORY (RC PHASE 2) | PT. TATAMULIA NUSANTARA INDAH | K-400 NFA | 1 | 11-03-2026 00:00:00 | 7 | Silinder 15 x 30 cm | 65 |  | 0 | Belum_Test | Tidak | TATA - VIF / SLAB PHASE 2 / K-400 NFA SL13 / 16:20 ABDUL / TM 560 | FALSE | 0 | 0 | 0 | 0 | 0
DOCKET/SBG/03-2026/01445 | SO/DIR2/DV2-4/02-2026/00500 | VINFAST INDONESIA FACTORY (RC PHASE 2) | PT. TATAMULIA NUSANTARA INDAH | K-400 NFA | 2 | 11-03-2026 00:00:00 | 7 | Silinder 15 x 30 cm | 65 |  | 0 | Belum_Test | Tidak | TATA - VIF / SLAB PHASE 2 / K-400 NFA SL13 / 16:20 ABDUL / TM 560 | FALSE | 0 | 0 | 0 | 0 | 0
DOCKET/SBG/03-2026/01448 | SO/DIR2/DV2-4/02-2026/00500 | VINFAST INDONESIA FACTORY (RC PHASE 2) | PT. TATAMULIA NUSANTARA INDAH | K-400 NFA | 1 | 11-03-2026 00:00:00 | 7 | Silinder 15 x 30 cm | 65 |  | 0 | Belum_Test | Tidak | TATA - VIF / SLAB PHASE 2 / K-400 NFA SL12 / 17:05 ABDUL / TM 825 | FALSE | 0 | 0 | 0 | 0 | 0
DOCKET/SBG/03-2026/01448 | SO/DIR2/DV2-4/02-2026/00500 | VINFAST INDONESIA FACTORY (RC PHASE 2) | PT. TATAMULIA NUSANTARA INDAH | K-400 NFA | 2 | 11-03-2026 00:00:00 | 7 | Silinder 15 x 30 cm | 65 |  | 0 | Belum_Test | Tidak | TATA - VIF / SLAB PHASE 2 / K-400 NFA SL12 / 17:05 ABDUL / TM 825 | FALSE | 0 | 0 | 0 | 0 | 0
DOCKET/SBG/03-2026/01451 | SO/DIR2/DV2-4/02-2026/00500 | VINFAST INDONESIA FACTORY (RC PHASE 2) | PT. TATAMULIA NUSANTARA INDAH | K-400 NFA | 1 | 11-03-2026 00:00:00 | 7 | Silinder 15 x 30 cm | 65 |  | 0 | Belum_Test | Tidak | TATA - VIF / SLAB PHASE 2 / K-400 NFA SL12 / 20:50 RIPAL / TM 456 | FALSE | 0 | 0 | 0 | 0 | 0
DOCKET/SBG/03-2026/01451 | SO/DIR2/DV2-4/02-2026/00500 | VINFAST INDONESIA FACTORY (RC PHASE 2) | PT. TATAMULIA NUSANTARA INDAH | K-400 NFA | 2 | 11-03-2026 00:00:00 | 7 | Silinder 15 x 30 cm | 65 |  | 0 | Belum_Test | Tidak | TATA - VIF / SLAB PHASE 2 / K-400 NFA SL12 / 20:50 RIPAL / TM 456 | FALSE | 0 | 0 | 0 | 0 | 0
DOCKET/SBG/03-2026/01454 | SO/DIR2/DV2-4/02-2026/00500 | VINFAST INDONESIA FACTORY (RC PHASE 2) | PT. TATAMULIA NUSANTARA INDAH | K-400 NFA | 1 | 11-03-2026 00:00:00 | 7 | Silinder 15 x 30 cm | 65 |  | 0 | Belum_Test | Tidak | TATA - VIF / SLAB PHASE 2 / K-400 NFA SL12 / 21:25 RIPAL / TM 931 | FALSE | 0 | 0 | 0 | 0 | 0
DOCKET/SBG/03-2026/01454 | SO/DIR2/DV2-4/02-2026/00500 | VINFAST INDONESIA FACTORY (RC PHASE 2) | PT. TATAMULIA NUSANTARA INDAH | K-400 NFA | 2 | 11-03-2026 00:00:00 | 7 | Silinder 15 x 30 cm | 65 |  | 0 | Belum_Test | Tidak | TATA - VIF / SLAB PHASE 2 / K-400 NFA SL12 / 21:25 RIPAL / TM 931 | FALSE | 0 | 0 | 0 | 0 | 0
DOCKET/SBG/03-2026/01457 | SO/DIR2/DV2-4/02-2026/00500 | VINFAST INDONESIA FACTORY (RC PHASE 2) | PT. TATAMULIA NUSANTARA INDAH | K-400 NFA | 1 | 11-03-2026 00:00:00 | 7 | Silinder 15 x 30 cm | 65 |  | 0 | Belum_Test | Tidak | TATA - VIF / SLAB PHASE 2 / K-400 NFA SL13 / 22:15 RIPAL / TM 825 | FALSE | 0 | 0 | 0 | 0 | 0
DOCKET/SBG/03-2026/01457 | SO/DIR2/DV2-4/02-2026/00500 | VINFAST INDONESIA FACTORY (RC PHASE 2) | PT. TATAMULIA NUSANTARA INDAH | K-400 NFA | 2 | 11-03-2026 00:00:00 | 7 | Silinder 15 x 30 cm | 65 |  | 0 | Belum_Test | Tidak | TATA - VIF / SLAB PHASE 2 / K-400 NFA SL13 / 22:15 RIPAL / TM 825 | FALSE | 0 | 0 | 0 | 0 | 0
DOCKET/SBG/03-2026/01471 | SO/DIR2/DV2-1/03-2026/00844 | INFRASTRUKTUR SUBANG SMARTPOLITAN | PT. NUSA RAYA CIPTA TBK. | K-350 NFA | 1 | 12-03-2026 00:00:00 | 7 | Silinder 15 x 30 cm | 65 |  | 0 | Belum_Test | Tidak | NRC / PENINGGIAN U-DITCH / K-350 NFA SL12 / 13:05 DIKI / TM 825 | FALSE | 0 | 0 | 0 | 0 | 0
DOCKET/SBG/03-2026/01471 | SO/DIR2/DV2-1/03-2026/00844 | INFRASTRUKTUR SUBANG SMARTPOLITAN | PT. NUSA RAYA CIPTA TBK. | K-350 NFA | 2 | 12-03-2026 00:00:00 | 7 | Silinder 15 x 30 cm | 65 |  | 0 | Belum_Test | Tidak | NRC / PENINGGIAN U-DITCH / K-350 NFA SL12 / 13:05 DIKI / TM 825 | FALSE | 0 | 0 | 0 | 0 | 0
DOCKET/SBG/03-2026/01477 | SO/DIR2/DV2-1/03-2026/00844 | INFRASTRUKTUR SUBANG SMARTPOLITAN | PT. NUSA RAYA CIPTA TBK. | K-350 NFA | 1 | 12-03-2026 00:00:00 | 7 | Silinder 15 x 30 cm | 65 |  | 0 | Belum_Test | Tidak | NRC / COVER SLAB / K-350 NFA SL13 / 17:20 DIKI / TM 825 | FALSE | 0 | 0 | 0 | 0 | 0
DOCKET/SBG/03-2026/01477 | SO/DIR2/DV2-1/03-2026/00844 | INFRASTRUKTUR SUBANG SMARTPOLITAN | PT. NUSA RAYA CIPTA TBK. | K-350 NFA | 2 | 12-03-2026 00:00:00 | 7 | Silinder 15 x 30 cm | 65 |  | 0 | Belum_Test | Tidak | NRC / COVER SLAB / K-350 NFA SL13 / 17:20 DIKI / TM 825 | FALSE | 0 | 0 | 0 | 0 | 0
DOCKET/SBG/03-2026/01466 | SO/DIR2/DV2-4/02-2026/00456 | JALAN TOL AKSES PATIMBAN | PT. PEMBANGUNAN PERUMAHAN (PERSERO) TBK | Fc-30 NFA | 1 | 12-03-2026 00:00:00 | 7 | Silinder 15 x 30 cm | 65 |  | 0 | Belum_Test | Tidak | PP - PATIMBAN / DINDING A2 / Fc-30 NFA SL12 / 11:50 KHAERUL / TM 902 | FALSE | 0 | 0 | 0 | 0 | 0
DOCKET/SBG/03-2026/01466 | SO/DIR2/DV2-4/02-2026/00456 | JALAN TOL AKSES PATIMBAN | PT. PEMBANGUNAN PERUMAHAN (PERSERO) TBK | Fc-30 NFA | 2 | 12-03-2026 00:00:00 | 7 | Silinder 15 x 30 cm | 65 |  | 0 | Belum_Test | Tidak | PP - PATIMBAN / DINDING A2 / Fc-30 NFA SL12 / 11:50 KHAERUL / TM 902 | FALSE | 0 | 0 | 0 | 0 | 0
DOCKET/SBG/03-2026/01468 | SO/DIR2/DV2-4/02-2026/00456 | JALAN TOL AKSES PATIMBAN | PT. PEMBANGUNAN PERUMAHAN (PERSERO) TBK | Fc-30 NFA | 1 | 12-03-2026 00:00:00 | 7 | Silinder 15 x 30 cm | 65 |  | 0 | Belum_Test | Tidak | PP - PATIMBAN / DINDING A2 / Fc-30 NFA SL12 / 12:20 KHAERUL / TM 560 | FALSE | 0 | 0 | 0 | 0 | 0
DOCKET/SBG/03-2026/01468 | SO/DIR2/DV2-4/02-2026/00456 | JALAN TOL AKSES PATIMBAN | PT. PEMBANGUNAN PERUMAHAN (PERSERO) TBK | Fc-30 NFA | 2 | 12-03-2026 00:00:00 | 7 | Silinder 15 x 30 cm | 65 |  | 0 | Belum_Test | Tidak | PP - PATIMBAN / DINDING A2 / Fc-30 NFA SL12 / 12:20 KHAERUL / TM 560 | FALSE | 0 | 0 | 0 | 0 | 0
DOCKET/SBG/03-2026/01474 | SO/DIR2/DV2-4/02-2026/00456 | JALAN TOL AKSES PATIMBAN | PT. PEMBANGUNAN PERUMAHAN (PERSERO) TBK | Fc-30 NFA | 1 | 12-03-2026 00:00:00 | 7 | Silinder 15 x 30 cm | 65 |  | 0 | Belum_Test | Tidak | PP - PATIMBAN / DINDING A2 / Fc-30 NFA SL13 / 17:05 KHAERUL / TM 811 | FALSE | 0 | 0 | 0 | 0 | 0
DOCKET/SBG/03-2026/01474 | SO/DIR2/DV2-4/02-2026/00456 | JALAN TOL AKSES PATIMBAN | PT. PEMBANGUNAN PERUMAHAN (PERSERO) TBK | Fc-30 NFA | 2 | 12-03-2026 00:00:00 | 7 | Silinder 15 x 30 cm | 65 |  | 0 | Belum_Test | Tidak | PP - PATIMBAN / DINDING A2 / Fc-30 NFA SL13 / 17:05 KHAERUL / TM 811 | FALSE | 0 | 0 | 0 | 0 | 0
DOCKET/SBG/03-2026/01480 | SO/DIR2/DV2-4/02-2026/00500 | VINFAST INDONESIA FACTORY (RC PHASE 2) | PT. TATAMULIA NUSANTARA INDAH | K-400 NFA | 1 | 12-03-2026 00:00:00 | 7 | Silinder 15 x 30 cm | 65 |  | 0 | Belum_Test | Tidak | TATA - VIF / SLAB PHASE 2 / K-400 NFA SL13 / 21:00 ERDI / TM 665 | FALSE | 0 | 0 | 0 | 0 | 0
DOCKET/SBG/03-2026/01480 | SO/DIR2/DV2-4/02-2026/00500 | VINFAST INDONESIA FACTORY (RC PHASE 2) | PT. TATAMULIA NUSANTARA INDAH | K-400 NFA | 2 | 12-03-2026 00:00:00 | 7 | Silinder 15 x 30 cm | 65 |  | 0 | Belum_Test | Tidak | TATA - VIF / SLAB PHASE 2 / K-400 NFA SL13 / 21:00 ERDI / TM 665 | FALSE | 0 | 0 | 0 | 0 | 0
DOCKET/SBG/03-2026/01482 | SO/DIR2/DV2-4/02-2026/00500 | VINFAST INDONESIA FACTORY (RC PHASE 2) | PT. TATAMULIA NUSANTARA INDAH | K-400 NFA | 1 | 12-03-2026 00:00:00 | 7 | Silinder 15 x 30 cm | 65 |  | 0 | Belum_Test | Tidak | TATA - VIF / SLAB PHASE 2 / K-400 NFA SL12 / 21:40 ERDI / TM 903 | FALSE | 0 | 0 | 0 | 0 | 0
DOCKET/SBG/03-2026/01482 | SO/DIR2/DV2-4/02-2026/00500 | VINFAST INDONESIA FACTORY (RC PHASE 2) | PT. TATAMULIA NUSANTARA INDAH | K-400 NFA | 2 | 12-03-2026 00:00:00 | 7 | Silinder 15 x 30 cm | 65 |  | 0 | Belum_Test | Tidak | TATA - VIF / SLAB PHASE 2 / K-400 NFA SL12 / 21:40 ERDI / TM 903 | FALSE | 0 | 0 | 0 | 0 | 0
DOCKET/SBG/03-2026/01484 | SO/DIR2/DV2-4/02-2026/00500 | VINFAST INDONESIA FACTORY (RC PHASE 2) | PT. TATAMULIA NUSANTARA INDAH | K-400 NFA | 1 | 12-03-2026 00:00:00 | 7 | Silinder 15 x 30 cm | 65 |  | 0 | Belum_Test | Tidak | TATA - VIF / SLAB PHASE 2 / K-400 NFA SL12 / 22:05 ERDI / TM 902 | FALSE | 0 | 0 | 0 | 0 | 0
DOCKET/SBG/03-2026/01484 | SO/DIR2/DV2-4/02-2026/00500 | VINFAST INDONESIA FACTORY (RC PHASE 2) | PT. TATAMULIA NUSANTARA INDAH | K-400 NFA | 2 | 12-03-2026 00:00:00 | 7 | Silinder 15 x 30 cm | 65 |  | 0 | Belum_Test | Tidak | TATA - VIF / SLAB PHASE 2 / K-400 NFA SL12 / 22:05 ERDI / TM 902 | FALSE | 0 | 0 | 0 | 0 | 0
DOCKET/SBG/03-2026/01487 | SO/DIR2/DV2-4/02-2026/00500 | VINFAST INDONESIA FACTORY (RC PHASE 2) | PT. TATAMULIA NUSANTARA INDAH | K-400 NFA | 1 | 12-03-2026 00:00:00 | 7 | Silinder 15 x 30 cm | 65 |  | 0 | Belum_Test | Tidak | TATA - VIF / SLAB PHASE 2 / K-400 NFA SL13 / 23:50 ERDI / TM 931 | FALSE | 0 | 0 | 0 | 0 | 0
DOCKET/SBG/03-2026/01487 | SO/DIR2/DV2-4/02-2026/00500 | VINFAST INDONESIA FACTORY (RC PHASE 2) | PT. TATAMULIA NUSANTARA INDAH | K-400 NFA | 2 | 12-03-2026 00:00:00 | 7 | Silinder 15 x 30 cm | 65 |  | 0 | Belum_Test | Tidak | TATA - VIF / SLAB PHASE 2 / K-400 NFA SL13 / 23:50 ERDI / TM 931 | FALSE | 0 | 0 | 0 | 0 | 0
DOCKET/SBG/03-2026/01479 | SO/DIR2/DV2-4/01-2026/00276 | Patimban Access Toll Road P02 (JOI 60%) | WASKITA - ABIPRAYA JO | Class B-1 NFA | 1 | 12-03-2026 00:00:00 | 7 | Silinder 15 x 30 cm | 65 |  | 0 | Belum_Test | Tidak | WASKITA - ABP / PH OP KRANJAT / Class B-1 NFA SL12 / 19:45 RIYAN / TM 931 | FALSE | 0 | 0 | 0 | 0 | 0
DOCKET/SBG/03-2026/01479 | SO/DIR2/DV2-4/01-2026/00276 | Patimban Access Toll Road P02 (JOI 60%) | WASKITA - ABIPRAYA JO | Class B-1 NFA | 2 | 12-03-2026 00:00:00 | 7 | Silinder 15 x 30 cm | 65 |  | 0 | Belum_Test | Tidak | WASKITA - ABP / PH OP KRANJAT / Class B-1 NFA SL12 / 19:45 RIYAN / TM 931 | FALSE | 0 | 0 | 0 | 0 | 0
DOCKET/SBG/03-2026/01507 | SO/DIR2/DV2-4/03-2026/00536 | UPI PURWAKARTA | PT. BANGUN BUMI PERSADA JAYA | K-350 FA | 1 | 13-03-2026 00:00:00 | 7 | Silinder 15 x 30 cm | 65 |  | 0 | Belum_Test | Tidak | BANGUN - UPI / LANTAI / K-350 FA SL12 / 20:45 KHAERUL / TM 560 | FALSE | 0 | 0 | 0 | 0 | 0
DOCKET/SBG/03-2026/01507 | SO/DIR2/DV2-4/03-2026/00536 | UPI PURWAKARTA | PT. BANGUN BUMI PERSADA JAYA | K-350 FA | 2 | 13-03-2026 00:00:00 | 7 | Silinder 15 x 30 cm | 65 |  | 0 | Belum_Test | Tidak | BANGUN - UPI / LANTAI / K-350 FA SL12 / 20:45 KHAERUL / TM 560 | FALSE | 0 | 0 | 0 | 0 | 0
DOCKET/SBG/03-2026/01498 | SO/DIR2/DV2-1/03-2026/00844 | INFRASTRUKTUR SUBANG SMARTPOLITAN | PT. NUSA RAYA CIPTA TBK. | K-350 NFA | 1 | 13-03-2026 00:00:00 | 7 | Silinder 15 x 30 cm | 65 |  | 0 | Belum_Test | Tidak | NRC / PENINGGIAN U-DITCH / K-350 NFA SL12 / 10:35 ABDUL / TM 811 | FALSE | 0 | 0 | 0 | 0 | 0
DOCKET/SBG/03-2026/01498 | SO/DIR2/DV2-1/03-2026/00844 | INFRASTRUKTUR SUBANG SMARTPOLITAN | PT. NUSA RAYA CIPTA TBK. | K-350 NFA | 2 | 13-03-2026 00:00:00 | 7 | Silinder 15 x 30 cm | 65 |  | 0 | Belum_Test | Tidak | NRC / PENINGGIAN U-DITCH / K-350 NFA SL12 / 10:35 ABDUL / TM 811 | FALSE | 0 | 0 | 0 | 0 | 0
DOCKET/SBG/03-2026/01502 | SO/DIR2/DV2-4/02-2026/00456 | JALAN TOL AKSES PATIMBAN | PT. PEMBANGUNAN PERUMAHAN (PERSERO) TBK | Fc-30 NFA | 1 | 13-03-2026 00:00:00 | 7 | Silinder 15 x 30 cm | 65 |  | 0 | Belum_Test | Tidak | PP - PATIMBAN / PARAPET BRIDGE 8 / Fc-30 NFA SL12 / 19:10 ABDUL / TM 931 | FALSE | 0 | 0 | 0 | 0 | 0
DOCKET/SBG/03-2026/01502 | SO/DIR2/DV2-4/02-2026/00456 | JALAN TOL AKSES PATIMBAN | PT. PEMBANGUNAN PERUMAHAN (PERSERO) TBK | Fc-30 NFA | 2 | 13-03-2026 00:00:00 | 7 | Silinder 15 x 30 cm | 65 |  | 0 | Belum_Test | Tidak | PP - PATIMBAN / PARAPET BRIDGE 8 / Fc-30 NFA SL12 / 19:10 ABDUL / TM 931 | FALSE | 0 | 0 | 0 | 0 | 0
DOCKET/SBG/03-2026/01504 | SO/DIR2/DV2-4/02-2026/00456 | JALAN TOL AKSES PATIMBAN | PT. PEMBANGUNAN PERUMAHAN (PERSERO) TBK | Fc-30 NFA | 1 | 13-03-2026 00:00:00 | 7 | Silinder 15 x 30 cm | 65 |  | 0 | Belum_Test | Tidak | PP - PATIMBAN / PARAPET BRIDGE 8 / Fc-30 NFA SL13 / 19:40 ABDUL / TM 902 | FALSE | 0 | 0 | 0 | 0 | 0
DOCKET/SBG/03-2026/01504 | SO/DIR2/DV2-4/02-2026/00456 | JALAN TOL AKSES PATIMBAN | PT. PEMBANGUNAN PERUMAHAN (PERSERO) TBK | Fc-30 NFA | 2 | 13-03-2026 00:00:00 | 7 | Silinder 15 x 30 cm | 65 |  | 0 | Belum_Test | Tidak | PP - PATIMBAN / PARAPET BRIDGE 8 / Fc-30 NFA SL13 / 19:40 ABDUL / TM 902 | FALSE | 0 | 0 | 0 | 0 | 0
DOCKET/SBG/03-2026/01506 | SO/DIR2/DV2-4/02-2026/00456 | JALAN TOL AKSES PATIMBAN | PT. PEMBANGUNAN PERUMAHAN (PERSERO) TBK | Fc-30 NFA | 1 | 13-03-2026 00:00:00 | 7 | Silinder 15 x 30 cm | 65 |  | 0 | Belum_Test | Tidak | PP - PATIMBAN / PARAPET BRIDGE 8 / Fc-30 NFA SL12 / 19:25 ABDUL / TM 825 | FALSE | 0 | 0 | 0 | 0 | 0
DOCKET/SBG/03-2026/01506 | SO/DIR2/DV2-4/02-2026/00456 | JALAN TOL AKSES PATIMBAN | PT. PEMBANGUNAN PERUMAHAN (PERSERO) TBK | Fc-30 NFA | 2 | 13-03-2026 00:00:00 | 7 | Silinder 15 x 30 cm | 65 |  | 0 | Belum_Test | Tidak | PP - PATIMBAN / PARAPET BRIDGE 8 / Fc-30 NFA SL12 / 19:25 ABDUL / TM 825 | FALSE | 0 | 0 | 0 | 0 | 0
DOCKET/SBG/03-2026/01510 | SO/DIR2/DV2-4/02-2026/00456 | JALAN TOL AKSES PATIMBAN | PT. PEMBANGUNAN PERUMAHAN (PERSERO) TBK | Fc-30 NFA | 1 | 13-03-2026 00:00:00 | 7 | Silinder 15 x 30 cm | 65 |  | 0 | Belum_Test | Tidak | PP - PATIMBAN / PARAPET BRIDGE 8 / Fc-30 NFA SL12 / 23:20 ABDUL / TM 931 | FALSE | 0 | 0 | 0 | 0 | 0
DOCKET/SBG/03-2026/01510 | SO/DIR2/DV2-4/02-2026/00456 | JALAN TOL AKSES PATIMBAN | PT. PEMBANGUNAN PERUMAHAN (PERSERO) TBK | Fc-30 NFA | 2 | 13-03-2026 00:00:00 | 7 | Silinder 15 x 30 cm | 65 |  | 0 | Belum_Test | Tidak | PP - PATIMBAN / PARAPET BRIDGE 8 / Fc-30 NFA SL12 / 23:20 ABDUL / TM 931 | FALSE | 0 | 0 | 0 | 0 | 0
DOCKET/SBG/03-2026/01489 | SO/DIR2/DV2-4/03-2026/00560 | VINFAST INDONESIA FACTORY (RC PHASE 2) | PT. TATAMULIA NUSANTARA INDAH | K-225 NFA | 1 | 12-03-2026 00:00:00 | 7 | Silinder 15 x 30 cm | 65 |  | 0 | Belum_Test | Tidak | TATA - VIF / SLAB PHASE 2 / K-400 NFA SL13 / 01:45 RIPAL / TM 903 | FALSE | 0 | 0 | 0 | 0 | 0
DOCKET/SBG/03-2026/01489 | SO/DIR2/DV2-4/03-2026/00560 | VINFAST INDONESIA FACTORY (RC PHASE 2) | PT. TATAMULIA NUSANTARA INDAH | K-225 NFA | 2 | 12-03-2026 00:00:00 | 7 | Silinder 15 x 30 cm | 65 |  | 0 | Belum_Test | Tidak | TATA - VIF / SLAB PHASE 2 / K-400 NFA SL13 / 01:45 RIPAL / TM 903 | FALSE | 0 | 0 | 0 | 0 | 0
DOCKET/SBG/03-2026/01491 | SO/DIR2/DV2-4/03-2026/00560 | VINFAST INDONESIA FACTORY (RC PHASE 2) | PT. TATAMULIA NUSANTARA INDAH | K-225 NFA | 1 | 12-03-2026 00:00:00 | 7 | Silinder 15 x 30 cm | 65 |  | 0 | Belum_Test | Tidak | TATA - VIF / SLAB PHASE 2 / K-400 NFA SL12 / 02:15 RIPAL / TM 902 | FALSE | 0 | 0 | 0 | 0 | 0
DOCKET/SBG/03-2026/01491 | SO/DIR2/DV2-4/03-2026/00560 | VINFAST INDONESIA FACTORY (RC PHASE 2) | PT. TATAMULIA NUSANTARA INDAH | K-225 NFA | 2 | 12-03-2026 00:00:00 | 7 | Silinder 15 x 30 cm | 65 |  | 0 | Belum_Test | Tidak | TATA - VIF / SLAB PHASE 2 / K-400 NFA SL12 / 02:15 RIPAL / TM 902 | FALSE | 0 | 0 | 0 | 0 | 0
DOCKET/SBG/03-2026/01494 | SO/DIR2/DV2-4/03-2026/00560 | VINFAST INDONESIA FACTORY (RC PHASE 2) | PT. TATAMULIA NUSANTARA INDAH | K-225 NFA | 1 | 12-03-2026 00:00:00 | 7 | Silinder 15 x 30 cm | 65 |  | 0 | Belum_Test | Tidak | TATA - VIF / SLAB PHASE 2 / K-400 NFA SL13 / 04:50 RIPAL / TM 665 | FALSE | 0 | 0 | 0 | 0 | 0
DOCKET/SBG/03-2026/01494 | SO/DIR2/DV2-4/03-2026/00560 | VINFAST INDONESIA FACTORY (RC PHASE 2) | PT. TATAMULIA NUSANTARA INDAH | K-225 NFA | 2 | 12-03-2026 00:00:00 | 7 | Silinder 15 x 30 cm | 65 |  | 0 | Belum_Test | Tidak | TATA - VIF / SLAB PHASE 2 / K-400 NFA SL13 / 04:50 RIPAL / TM 665 | FALSE | 0 | 0 | 0 | 0 | 0
DOCKET/SBG/03-2026/01511 | SO/DIR2/DV2-4/02-2026/00500 | VINFAST INDONESIA FACTORY (RC PHASE 2) | PT. TATAMULIA NUSANTARA INDAH | K-400 NFA | 1 | 13-03-2026 00:00:00 | 7 | Silinder 15 x 30 cm | 65 |  | 0 | Belum_Test | Tidak | TATA - VIF / SLAB PHASE 2 / K-400 NFA SL13 / 23:55 DIKI / TM 601 | FALSE | 0 | 0 | 0 | 0 | 0
DOCKET/SBG/03-2026/01511 | SO/DIR2/DV2-4/02-2026/00500 | VINFAST INDONESIA FACTORY (RC PHASE 2) | PT. TATAMULIA NUSANTARA INDAH | K-400 NFA | 2 | 13-03-2026 00:00:00 | 7 | Silinder 15 x 30 cm | 65 |  | 0 | Belum_Test | Tidak | TATA - VIF / SLAB PHASE 2 / K-400 NFA SL13 / 23:55 DIKI / TM 601 | FALSE | 0 | 0 | 0 | 0 | 0
DOCKET/SBG/03-2026/01524 | SO/UR/03-2026/06244 | GARDU INDUK CIKUMPAY | PT KARYASEMBADA CIPTAMANDIRI | K-225 FA | 1 | 14-03-2026 00:00:00 | 7 | Silinder 15 x 30 cm | 65 |  | 0 | Belum_Test | Tidak | KARYASEMBADA / LANTAI PONDASI / K-225 FA SL12 / 09:45 RIYAN / TM 902 | FALSE | 0 | 0 | 0 | 0 | 0
DOCKET/SBG/03-2026/01524 | SO/UR/03-2026/06244 | GARDU INDUK CIKUMPAY | PT KARYASEMBADA CIPTAMANDIRI | K-225 FA | 2 | 14-03-2026 00:00:00 | 7 | Silinder 15 x 30 cm | 65 |  | 0 | Belum_Test | Tidak | KARYASEMBADA / LANTAI PONDASI / K-225 FA SL12 / 09:45 RIYAN / TM 902 | FALSE | 0 | 0 | 0 | 0 | 0
DOCKET/SBG/03-2026/01530 | SO/DIR2/DV2-1/02-2026/00780 | INFRASTRUKTUR SUBANG SMARTPOLITAN | PT. NUSA RAYA CIPTA TBK. | K-300 NFA | 1 | 14-03-2026 00:00:00 | 7 | Silinder 15 x 30 cm | 65 |  | 0 | Belum_Test | Tidak | NRC / JOINT BOX / K-300 NFA SL13 / 11:05 RIPAL / TM 811 | FALSE | 0 | 0 | 0 | 0 | 0
DOCKET/SBG/03-2026/01530 | SO/DIR2/DV2-1/02-2026/00780 | INFRASTRUKTUR SUBANG SMARTPOLITAN | PT. NUSA RAYA CIPTA TBK. | K-300 NFA | 2 | 14-03-2026 00:00:00 | 7 | Silinder 15 x 30 cm | 65 |  | 0 | Belum_Test | Tidak | NRC / JOINT BOX / K-300 NFA SL13 / 11:05 RIPAL / TM 811 | FALSE | 0 | 0 | 0 | 0 | 0
DOCKET/SBG/03-2026/01531 | SO/DIR2/DV2-4/02-2026/00456 | JALAN TOL AKSES PATIMBAN | PT. PEMBANGUNAN PERUMAHAN (PERSERO) TBK | Fc-30 NFA | 1 | 14-03-2026 00:00:00 | 7 | Silinder 15 x 30 cm | 65 |  | 0 | Belum_Test | Tidak | PP - PATIMBAN / AKSES JALAN / Fc-30 NFA SL12 / 15:45 RIYAN / TM 811 | FALSE | 0 | 0 | 0 | 0 | 0
DOCKET/SBG/03-2026/01531 | SO/DIR2/DV2-4/02-2026/00456 | JALAN TOL AKSES PATIMBAN | PT. PEMBANGUNAN PERUMAHAN (PERSERO) TBK | Fc-30 NFA | 2 | 14-03-2026 00:00:00 | 7 | Silinder 15 x 30 cm | 65 |  | 0 | Belum_Test | Tidak | PP - PATIMBAN / AKSES JALAN / Fc-30 NFA SL12 / 15:45 RIYAN / TM 811 | FALSE | 0 | 0 | 0 | 0 | 0
DOCKET/SBG/03-2026/01516 | SO/DIR2/DV2-4/02-2026/00500 | VINFAST INDONESIA FACTORY (RC PHASE 2) | PT. TATAMULIA NUSANTARA INDAH | K-400 NFA | 1 | 13-03-2026 00:00:00 | 7 | Silinder 15 x 30 cm | 65 |  | 0 | Belum_Test | Tidak | TATA - VIF / SLAB PHASE 2 / K-400 NFA SL13 / 01:50 DIKI / TM 665 | FALSE | 0 | 0 | 0 | 0 | 0
DOCKET/SBG/03-2026/01516 | SO/DIR2/DV2-4/02-2026/00500 | VINFAST INDONESIA FACTORY (RC PHASE 2) | PT. TATAMULIA NUSANTARA INDAH | K-400 NFA | 2 | 13-03-2026 00:00:00 | 7 | Silinder 15 x 30 cm | 65 |  | 0 | Belum_Test | Tidak | TATA - VIF / SLAB PHASE 2 / K-400 NFA SL13 / 01:50 DIKI / TM 665 | FALSE | 0 | 0 | 0 | 0 | 0
DOCKET/SBG/03-2026/01518 | SO/DIR2/DV2-4/02-2026/00500 | VINFAST INDONESIA FACTORY (RC PHASE 2) | PT. TATAMULIA NUSANTARA INDAH | K-400 NFA | 1 | 13-03-2026 00:00:00 | 7 | Silinder 15 x 30 cm | 65 |  | 0 | Belum_Test | Tidak | TATA - VIF / SLAB PHASE 2 / K-400 NFA SL12 / 02:25 DIKI / TM 931 | FALSE | 0 | 0 | 0 | 0 | 0
DOCKET/SBG/03-2026/01518 | SO/DIR2/DV2-4/02-2026/00500 | VINFAST INDONESIA FACTORY (RC PHASE 2) | PT. TATAMULIA NUSANTARA INDAH | K-400 NFA | 2 | 13-03-2026 00:00:00 | 7 | Silinder 15 x 30 cm | 65 |  | 0 | Belum_Test | Tidak | TATA - VIF / SLAB PHASE 2 / K-400 NFA SL12 / 02:25 DIKI / TM 931 | FALSE | 0 | 0 | 0 | 0 | 0
DOCKET/SBG/03-2026/01520 | SO/DIR2/DV2-4/02-2026/00500 | VINFAST INDONESIA FACTORY (RC PHASE 2) | PT. TATAMULIA NUSANTARA INDAH | K-400 NFA | 1 | 13-03-2026 00:00:00 | 7 | Silinder 15 x 30 cm | 65 |  | 0 | Belum_Test | Tidak | TATA - VIF / SLAB PHASE 2 / K-400 NFA SL12 / 04:05 DIKI / TM 902 | FALSE | 0 | 0 | 0 | 0 | 0
DOCKET/SBG/03-2026/01520 | SO/DIR2/DV2-4/02-2026/00500 | VINFAST INDONESIA FACTORY (RC PHASE 2) | PT. TATAMULIA NUSANTARA INDAH | K-400 NFA | 2 | 13-03-2026 00:00:00 | 7 | Silinder 15 x 30 cm | 65 |  | 0 | Belum_Test | Tidak | TATA - VIF / SLAB PHASE 2 / K-400 NFA SL12 / 04:05 DIKI / TM 902 | FALSE | 0 | 0 | 0 | 0 | 0
DOCKET/SBG/03-2026/01522 | SO/DIR2/DV2-4/02-2026/00500 | VINFAST INDONESIA FACTORY (RC PHASE 2) | PT. TATAMULIA NUSANTARA INDAH | K-400 NFA | 1 | 13-03-2026 00:00:00 | 7 | Silinder 15 x 30 cm | 65 |  | 0 | Belum_Test | Tidak | TATA - VIF / SLAB PHASE 2 / K-400 NFA SL13 / 05:10 DIKI / TM 825 | FALSE | 0 | 0 | 0 | 0 | 0
DOCKET/SBG/03-2026/01522 | SO/DIR2/DV2-4/02-2026/00500 | VINFAST INDONESIA FACTORY (RC PHASE 2) | PT. TATAMULIA NUSANTARA INDAH | K-400 NFA | 2 | 13-03-2026 00:00:00 | 7 | Silinder 15 x 30 cm | 65 |  | 0 | Belum_Test | Tidak | TATA - VIF / SLAB PHASE 2 / K-400 NFA SL13 / 05:10 DIKI / TM 825 | FALSE | 0 | 0 | 0 | 0 | 0
DOCKET/SBG/03-2026/01532 | SO/DIR2/DV2-4/02-2026/00500 | VINFAST INDONESIA FACTORY (RC PHASE 2) | PT. TATAMULIA NUSANTARA INDAH | K-400 NFA | 1 | 14-03-2026 00:00:00 | 7 | Silinder 15 x 30 cm | 65 |  | 0 | Belum_Test | Tidak | TATA - VIF / KOLOM EXTENSION / K-400 NFA SL13 / 21:15 KHAERUL / TM 601 | FALSE | 0 | 0 | 0 | 0 | 0
DOCKET/SBG/03-2026/01532 | SO/DIR2/DV2-4/02-2026/00500 | VINFAST INDONESIA FACTORY (RC PHASE 2) | PT. TATAMULIA NUSANTARA INDAH | K-400 NFA | 2 | 14-03-2026 00:00:00 | 7 | Silinder 15 x 30 cm | 65 |  | 0 | Belum_Test | Tidak | TATA - VIF / KOLOM EXTENSION / K-400 NFA SL13 / 21:15 KHAERUL / TM 601 | FALSE | 0 | 0 | 0 | 0 | 0
DOCKET/SBG/03-2026/01525 | SO/DIR2/DV2-4/01-2026/00276 | Patimban Access Toll Road P02 (JOI 60%) | WASKITA - ABIPRAYA JO | Class B-1 NFA | 1 | 14-03-2026 00:00:00 | 7 | Silinder 15 x 30 cm | 65 |  | 0 | Belum_Test | Tidak | WASKITA - ABP / PH OP KRANJAT / Class B-1 NFA SL12 / 10:20 ERDI / TM 601 | FALSE | 0 | 0 | 0 | 0 | 0
DOCKET/SBG/03-2026/01525 | SO/DIR2/DV2-4/01-2026/00276 | Patimban Access Toll Road P02 (JOI 60%) | WASKITA - ABIPRAYA JO | Class B-1 NFA | 2 | 14-03-2026 00:00:00 | 7 | Silinder 15 x 30 cm | 65 |  | 0 | Belum_Test | Tidak | WASKITA - ABP / PH OP KRANJAT / Class B-1 NFA SL12 / 10:20 ERDI / TM 601 | FALSE | 0 | 0 | 0 | 0 | 0
DOCKET/SBG/03-2026/01527 | SO/DIR2/DV2-4/01-2026/00276 | Patimban Access Toll Road P02 (JOI 60%) | WASKITA - ABIPRAYA JO | Class B-1 NFA | 1 | 14-03-2026 00:00:00 | 7 | Silinder 15 x 30 cm | 65 |  | 0 | Belum_Test | Tidak | WASKITA - ABP / PH OP KRANJAT / Class B-1 NFA SL12 / 11:05 ERDI / TM 931 | FALSE | 0 | 0 | 0 | 0 | 0
DOCKET/SBG/03-2026/01527 | SO/DIR2/DV2-4/01-2026/00276 | Patimban Access Toll Road P02 (JOI 60%) | WASKITA - ABIPRAYA JO | Class B-1 NFA | 2 | 14-03-2026 00:00:00 | 7 | Silinder 15 x 30 cm | 65 |  | 0 | Belum_Test | Tidak | WASKITA - ABP / PH OP KRANJAT / Class B-1 NFA SL12 / 11:05 ERDI / TM 931 | FALSE | 0 | 0 | 0 | 0 | 0
DOCKET/SBG/03-2026/01529 | SO/DIR2/DV2-4/01-2026/00276 | Patimban Access Toll Road P02 (JOI 60%) | WASKITA - ABIPRAYA JO | Class B-1 NFA | 1 | 14-03-2026 00:00:00 | 7 | Silinder 15 x 30 cm | 65 |  | 0 | Belum_Test | Tidak | WASKITA - ABP / PH OP KRANJAT / Class B-1 NFA SL13 / 11:30 ERDI / TM 825 | FALSE | 0 | 0 | 0 | 0 | 0
DOCKET/SBG/03-2026/01529 | SO/DIR2/DV2-4/01-2026/00276 | Patimban Access Toll Road P02 (JOI 60%) | WASKITA - ABIPRAYA JO | Class B-1 NFA | 2 | 14-03-2026 00:00:00 | 7 | Silinder 15 x 30 cm | 65 |  | 0 | Belum_Test | Tidak | WASKITA - ABP / PH OP KRANJAT / Class B-1 NFA SL13 / 11:30 ERDI / TM 825 | FALSE | 0 | 0 | 0 | 0 | 0
DOCKET/SBG/03-2026/01549 | SO/UR/03-2026/06520 | Pengecoran Lantai Wantilan | KARYA MUKTI | K-400 NFA | 1 | 15-03-2026 00:00:00 | 7 | Silinder 15 x 30 cm | 65 |  | 0 | Belum_Test | Tidak | KARYA MUKTI / LANTAI / K-400 NFA SL12.5 / 14:40 RIYAN / TM 902 | FALSE | 0 | 0 | 0 | 0 | 0
DOCKET/SBG/03-2026/01549 | SO/UR/03-2026/06520 | Pengecoran Lantai Wantilan | KARYA MUKTI | K-400 NFA | 2 | 15-03-2026 00:00:00 | 7 | Silinder 15 x 30 cm | 65 |  | 0 | Belum_Test | Tidak | KARYA MUKTI / LANTAI / K-400 NFA SL12.5 / 14:40 RIYAN / TM 902 | FALSE | 0 | 0 | 0 | 0 | 0
DOCKET/SBG/03-2026/01552 | SO/UR/03-2026/06520 | Pengecoran Lantai Wantilan | KARYA MUKTI | K-400 NFA | 1 | 15-03-2026 00:00:00 | 7 | Silinder 15 x 30 cm | 65 |  | 0 | Belum_Test | Tidak | KARYA MUKTI / LANTAI / K-400 NFA SL13 / 15:00 RIYAN / TM 811 | FALSE | 0 | 0 | 0 | 0 | 0
DOCKET/SBG/03-2026/01552 | SO/UR/03-2026/06520 | Pengecoran Lantai Wantilan | KARYA MUKTI | K-400 NFA | 2 | 15-03-2026 00:00:00 | 7 | Silinder 15 x 30 cm | 65 |  | 0 | Belum_Test | Tidak | KARYA MUKTI / LANTAI / K-400 NFA SL13 / 15:00 RIYAN / TM 811 | FALSE | 0 | 0 | 0 | 0 | 0
DOCKET/SBG/03-2026/01557 | SO/UR/03-2026/06561 | Pembangunan Jalan Tol Akses Patimban Paket II Sta | PP-HK-WIKA-MKN KSO | Fc-20 NFA | 1 | 15-03-2026 00:00:00 | 7 | Silinder 15 x 30 cm | 65 |  | 0 | Belum_Test | Tidak | PP-HK-WIKA-MKN / BOTTOM BC / Fc-20 NFA SL13 / 18:35 DIKI / TM 825 | FALSE | 0 | 0 | 0 | 0 | 0
DOCKET/SBG/03-2026/01557 | SO/UR/03-2026/06561 | Pembangunan Jalan Tol Akses Patimban Paket II Sta | PP-HK-WIKA-MKN KSO | Fc-20 NFA | 2 | 15-03-2026 00:00:00 | 7 | Silinder 15 x 30 cm | 65 |  | 0 | Belum_Test | Tidak | PP-HK-WIKA-MKN / BOTTOM BC / Fc-20 NFA SL13 / 18:35 DIKI / TM 825 | FALSE | 0 | 0 | 0 | 0 | 0
DOCKET/SBG/03-2026/01560 | SO/UR/03-2026/06561 | Pembangunan Jalan Tol Akses Patimban Paket II Sta | PP-HK-WIKA-MKN KSO | Fc-20 NFA | 1 | 15-03-2026 00:00:00 | 7 | Silinder 15 x 30 cm | 65 |  | 0 | Belum_Test | Tidak | PP-HK-WIKA-MKN / BOTTOM BC / Fc-20 NFA SL12.5 / 20:45 DIKI / TM 931 | FALSE | 0 | 0 | 0 | 0 | 0
DOCKET/SBG/03-2026/01560 | SO/UR/03-2026/06561 | Pembangunan Jalan Tol Akses Patimban Paket II Sta | PP-HK-WIKA-MKN KSO | Fc-20 NFA | 2 | 15-03-2026 00:00:00 | 7 | Silinder 15 x 30 cm | 65 |  | 0 | Belum_Test | Tidak | PP-HK-WIKA-MKN / BOTTOM BC / Fc-20 NFA SL12.5 / 20:45 DIKI / TM 931 | FALSE | 0 | 0 | 0 | 0 | 0
DOCKET/SBG/03-2026/01548 | SO/DIR2/DV2-1/03-2026/00844 | INFRASTRUKTUR SUBANG SMARTPOLITAN | PT. NUSA RAYA CIPTA TBK. | K-350 NFA | 1 | 15-03-2026 00:00:00 | 7 | Silinder 15 x 30 cm | 65 |  | 0 | Belum_Test | Tidak | NRC / PENINGGIAN U-DITCH / K-350 NFA SL12 / 13:45 RIPAL / TM 825 | FALSE | 0 | 0 | 0 | 0 | 0
DOCKET/SBG/03-2026/01548 | SO/DIR2/DV2-1/03-2026/00844 | INFRASTRUKTUR SUBANG SMARTPOLITAN | PT. NUSA RAYA CIPTA TBK. | K-350 NFA | 2 | 15-03-2026 00:00:00 | 7 | Silinder 15 x 30 cm | 65 |  | 0 | Belum_Test | Tidak | NRC / PENINGGIAN U-DITCH / K-350 NFA SL12 / 13:45 RIPAL / TM 825 | FALSE | 0 | 0 | 0 | 0 | 0
DOCKET/SBG/03-2026/01556 | SO/DIR2/DV2-1/03-2026/00844 | INFRASTRUKTUR SUBANG SMARTPOLITAN | PT. NUSA RAYA CIPTA TBK. | K-350 NFA | 1 | 15-03-2026 00:00:00 | 7 | Silinder 15 x 30 cm | 65 |  | 0 | Belum_Test | Tidak | NRC / PENINGGIAN U-DITCH / K-350 NFA SL13 / 19:15 RIPAL / TM 601 | FALSE | 0 | 0 | 0 | 0 | 0
DOCKET/SBG/03-2026/01556 | SO/DIR2/DV2-1/03-2026/00844 | INFRASTRUKTUR SUBANG SMARTPOLITAN | PT. NUSA RAYA CIPTA TBK. | K-350 NFA | 2 | 15-03-2026 00:00:00 | 7 | Silinder 15 x 30 cm | 65 |  | 0 | Belum_Test | Tidak | NRC / PENINGGIAN U-DITCH / K-350 NFA SL13 / 19:15 RIPAL / TM 601 | FALSE | 0 | 0 | 0 | 0 | 0
DOCKET/SBG/03-2026/01563 | SO/DIR2/DV2-4/02-2026/00456 | JALAN TOL AKSES PATIMBAN | PT. PEMBANGUNAN PERUMAHAN (PERSERO) TBK | Fc-30 NFA | 1 | 15-03-2026 00:00:00 | 7 | Silinder 15 x 30 cm | 65 |  | 0 | Belum_Test | Tidak | PP - PATIMBAN / PILE SLAB STA 20+571 / Fc-30 NFA SL12 / 22:15 KHAERUL / TM 560 | FALSE | 0 | 0 | 0 | 0 | 0
DOCKET/SBG/03-2026/01563 | SO/DIR2/DV2-4/02-2026/00456 | JALAN TOL AKSES PATIMBAN | PT. PEMBANGUNAN PERUMAHAN (PERSERO) TBK | Fc-30 NFA | 2 | 15-03-2026 00:00:00 | 7 | Silinder 15 x 30 cm | 65 |  | 0 | Belum_Test | Tidak | PP - PATIMBAN / PILE SLAB STA 20+571 / Fc-30 NFA SL12 / 22:15 KHAERUL / TM 560 | FALSE | 0 | 0 | 0 | 0 | 0
DOCKET/SBG/03-2026/01565 | SO/DIR2/DV2-4/02-2026/00456 | JALAN TOL AKSES PATIMBAN | PT. PEMBANGUNAN PERUMAHAN (PERSERO) TBK | Fc-30 NFA | 1 | 15-03-2026 00:00:00 | 7 | Silinder 15 x 30 cm | 65 |  | 0 | Belum_Test | Tidak | PP - PATIMBAN / PILE SLAB STA 20+571 / Fc-30 NFA SL12 / 22:50 KHAERUL / TM 825 | FALSE | 0 | 0 | 0 | 0 | 0
DOCKET/SBG/03-2026/01565 | SO/DIR2/DV2-4/02-2026/00456 | JALAN TOL AKSES PATIMBAN | PT. PEMBANGUNAN PERUMAHAN (PERSERO) TBK | Fc-30 NFA | 2 | 15-03-2026 00:00:00 | 7 | Silinder 15 x 30 cm | 65 |  | 0 | Belum_Test | Tidak | PP - PATIMBAN / PILE SLAB STA 20+571 / Fc-30 NFA SL12 / 22:50 KHAERUL / TM 825 | FALSE | 0 | 0 | 0 | 0 | 0
DOCKET/SBG/03-2026/01567 | SO/DIR2/DV2-4/02-2026/00456 | JALAN TOL AKSES PATIMBAN | PT. PEMBANGUNAN PERUMAHAN (PERSERO) TBK | Fc-30 NFA | 1 | 15-03-2026 00:00:00 | 7 | Silinder 15 x 30 cm | 65 |  | 0 | Belum_Test | Tidak | PP - PATIMBAN / PILE SLAB STA 20+571 / Fc-30 NFA SL13 / 23:35 KHAERUL / TM 665 | FALSE | 0 | 0 | 0 | 0 | 0
DOCKET/SBG/03-2026/01567 | SO/DIR2/DV2-4/02-2026/00456 | JALAN TOL AKSES PATIMBAN | PT. PEMBANGUNAN PERUMAHAN (PERSERO) TBK | Fc-30 NFA | 2 | 15-03-2026 00:00:00 | 7 | Silinder 15 x 30 cm | 65 |  | 0 | Belum_Test | Tidak | PP - PATIMBAN / PILE SLAB STA 20+571 / Fc-30 NFA SL13 / 23:35 KHAERUL / TM 665 | FALSE | 0 | 0 | 0 | 0 | 0
DOCKET/SBG/03-2026/01569 | SO/DIR2/DV2-4/02-2026/00456 | JALAN TOL AKSES PATIMBAN | PT. PEMBANGUNAN PERUMAHAN (PERSERO) TBK | Fc-30 NFA | 1 | 15-03-2026 00:00:00 | 7 | Silinder 15 x 30 cm | 65 |  | 0 | Belum_Test | Tidak | PP - PATIMBAN / PILE SLAB STA 20+571 / Fc-30 NFA SL13 / 23:50 KHAERUL / TM 599 | FALSE | 0 | 0 | 0 | 0 | 0
DOCKET/SBG/03-2026/01569 | SO/DIR2/DV2-4/02-2026/00456 | JALAN TOL AKSES PATIMBAN | PT. PEMBANGUNAN PERUMAHAN (PERSERO) TBK | Fc-30 NFA | 2 | 15-03-2026 00:00:00 | 7 | Silinder 15 x 30 cm | 65 |  | 0 | Belum_Test | Tidak | PP - PATIMBAN / PILE SLAB STA 20+571 / Fc-30 NFA SL13 / 23:50 KHAERUL / TM 599 | FALSE | 0 | 0 | 0 | 0 | 0
DOCKET/SBG/03-2026/01537 | SO/DIR2/DV2-4/02-2026/00500 | VINFAST INDONESIA FACTORY (RC PHASE 2) | PT. TATAMULIA NUSANTARA INDAH | K-400 NFA | 1 | 14-03-2026 00:00:00 | 7 | Silinder 15 x 30 cm | 65 |  | 0 | Belum_Test | Tidak | TATA - VIF / SLAB PHASE 2 / K-400 NFA SL13 / 03:35 DIKI / TM 903 | FALSE | 0 | 0 | 0 | 0 | 0
DOCKET/SBG/03-2026/01537 | SO/DIR2/DV2-4/02-2026/00500 | VINFAST INDONESIA FACTORY (RC PHASE 2) | PT. TATAMULIA NUSANTARA INDAH | K-400 NFA | 2 | 14-03-2026 00:00:00 | 7 | Silinder 15 x 30 cm | 65 |  | 0 | Belum_Test | Tidak | TATA - VIF / SLAB PHASE 2 / K-400 NFA SL13 / 03:35 DIKI / TM 903 | FALSE | 0 | 0 | 0 | 0 | 0
DOCKET/SBG/03-2026/01539 | SO/DIR2/DV2-4/02-2026/00500 | VINFAST INDONESIA FACTORY (RC PHASE 2) | PT. TATAMULIA NUSANTARA INDAH | K-400 NFA | 1 | 14-03-2026 00:00:00 | 7 | Silinder 15 x 30 cm | 65 |  | 0 | Belum_Test | Tidak | TATA - VIF / SLAB PHASE 2 / K-400 NFA SL12 / 04:10 DIKI / TM 601 | FALSE | 0 | 0 | 0 | 0 | 0
DOCKET/SBG/03-2026/01539 | SO/DIR2/DV2-4/02-2026/00500 | VINFAST INDONESIA FACTORY (RC PHASE 2) | PT. TATAMULIA NUSANTARA INDAH | K-400 NFA | 2 | 14-03-2026 00:00:00 | 7 | Silinder 15 x 30 cm | 65 |  | 0 | Belum_Test | Tidak | TATA - VIF / SLAB PHASE 2 / K-400 NFA SL12 / 04:10 DIKI / TM 601 | FALSE | 0 | 0 | 0 | 0 | 0
DOCKET/SBG/03-2026/01540 | SO/DIR2/DV2-4/02-2026/00500 | VINFAST INDONESIA FACTORY (RC PHASE 2) | PT. TATAMULIA NUSANTARA INDAH | K-400 NFA | 1 | 15-03-2026 00:00:00 | 7 | Silinder 15 x 30 cm | 65 |  | 0 | Belum_Test | Tidak | TATA - VIF / SLAB PHASE 2 / K-400 NFA SL12 / 11:45 RIYAN / TM 931 | FALSE | 0 | 0 | 0 | 0 | 0
DOCKET/SBG/03-2026/01540 | SO/DIR2/DV2-4/02-2026/00500 | VINFAST INDONESIA FACTORY (RC PHASE 2) | PT. TATAMULIA NUSANTARA INDAH | K-400 NFA | 2 | 15-03-2026 00:00:00 | 7 | Silinder 15 x 30 cm | 65 |  | 0 | Belum_Test | Tidak | TATA - VIF / SLAB PHASE 2 / K-400 NFA SL12 / 11:45 RIYAN / TM 931 | FALSE | 0 | 0 | 0 | 0 | 0
DOCKET/SBG/03-2026/01544 | SO/DIR2/DV2-4/02-2026/00500 | VINFAST INDONESIA FACTORY (RC PHASE 2) | PT. TATAMULIA NUSANTARA INDAH | K-400 NFA | 1 | 15-03-2026 00:00:00 | 7 | Silinder 15 x 30 cm | 65 |  | 0 | Belum_Test | Tidak | TATA - VIF / SLAB PHASE 2 / K-400 NFA SL12 / 13:50 RIYAN / TM 665 | FALSE | 0 | 0 | 0 | 0 | 0
DOCKET/SBG/03-2026/01544 | SO/DIR2/DV2-4/02-2026/00500 | VINFAST INDONESIA FACTORY (RC PHASE 2) | PT. TATAMULIA NUSANTARA INDAH | K-400 NFA | 2 | 15-03-2026 00:00:00 | 7 | Silinder 15 x 30 cm | 65 |  | 0 | Belum_Test | Tidak | TATA - VIF / SLAB PHASE 2 / K-400 NFA SL12 / 13:50 RIYAN / TM 665 | FALSE | 0 | 0 | 0 | 0 | 0
DOCKET/SBG/03-2026/01562 | SO/DIR2/DV2-4/02-2026/00500 | VINFAST INDONESIA FACTORY (RC PHASE 2) | PT. TATAMULIA NUSANTARA INDAH | K-400 NFA | 1 | 15-03-2026 00:00:00 | 7 | Silinder 15 x 30 cm | 65 |  | 0 | Belum_Test | Tidak | TATA - VIF / KOLOM EXTENSION / K-400 NFA SL13 / 21:40 ABDUL / TM 811 | FALSE | 0 | 0 | 0 | 0 | 0
DOCKET/SBG/03-2026/01562 | SO/DIR2/DV2-4/02-2026/00500 | VINFAST INDONESIA FACTORY (RC PHASE 2) | PT. TATAMULIA NUSANTARA INDAH | K-400 NFA | 2 | 15-03-2026 00:00:00 | 7 | Silinder 15 x 30 cm | 65 |  | 0 | Belum_Test | Tidak | TATA - VIF / KOLOM EXTENSION / K-400 NFA SL13 / 21:40 ABDUL / TM 811 | FALSE | 0 | 0 | 0 | 0 | 0
DOCKET/SBG/03-2026/01586 | SO/DIR2/DV2-4/02-2026/00456 | JALAN TOL AKSES PATIMBAN | PT. PEMBANGUNAN PERUMAHAN (PERSERO) TBK | Fc-30 NFA | 1 | 16-03-2026 00:00:00 | 7 | Silinder 15 x 30 cm | 65 |  | 0 | Belum_Test | Tidak | PP - PATIMBAN / DINDING AE.2 / Fc-30 NFA SL12 / 20:45 KHAERUL / TM 931 | FALSE | 0 | 0 | 0 | 0 | 0
DOCKET/SBG/03-2026/01586 | SO/DIR2/DV2-4/02-2026/00456 | JALAN TOL AKSES PATIMBAN | PT. PEMBANGUNAN PERUMAHAN (PERSERO) TBK | Fc-30 NFA | 2 | 16-03-2026 00:00:00 | 7 | Silinder 15 x 30 cm | 65 |  | 0 | Belum_Test | Tidak | PP - PATIMBAN / DINDING AE.2 / Fc-30 NFA SL12 / 20:45 KHAERUL / TM 931 | FALSE | 0 | 0 | 0 | 0 | 0
DOCKET/SBG/03-2026/01588 | SO/DIR2/DV2-4/02-2026/00456 | JALAN TOL AKSES PATIMBAN | PT. PEMBANGUNAN PERUMAHAN (PERSERO) TBK | Fc-30 NFA | 1 | 16-03-2026 00:00:00 | 7 | Silinder 15 x 30 cm | 65 |  | 0 | Belum_Test | Tidak | PP - PATIMBAN / DINDING AE.2 / Fc-30 NFA SL13 / 20:50 KHAERUL / TM 811 | FALSE | 0 | 0 | 0 | 0 | 0
DOCKET/SBG/03-2026/01588 | SO/DIR2/DV2-4/02-2026/00456 | JALAN TOL AKSES PATIMBAN | PT. PEMBANGUNAN PERUMAHAN (PERSERO) TBK | Fc-30 NFA | 2 | 16-03-2026 00:00:00 | 7 | Silinder 15 x 30 cm | 65 |  | 0 | Belum_Test | Tidak | PP - PATIMBAN / DINDING AE.2 / Fc-30 NFA SL13 / 20:50 KHAERUL / TM 811 | FALSE | 0 | 0 | 0 | 0 | 0
DOCKET/SBG/03-2026/01590 | SO/DIR2/DV2-4/02-2026/00456 | JALAN TOL AKSES PATIMBAN | PT. PEMBANGUNAN PERUMAHAN (PERSERO) TBK | Fc-30 NFA | 1 | 16-03-2026 00:00:00 | 7 | Silinder 15 x 30 cm | 65 |  | 0 | Belum_Test | Tidak | PP - PATIMBAN / DINDING AE.2 / Fc-30 NFA SL12 / 21:15 KHAERUL / TM 903 | FALSE | 0 | 0 | 0 | 0 | 0
DOCKET/SBG/03-2026/01590 | SO/DIR2/DV2-4/02-2026/00456 | JALAN TOL AKSES PATIMBAN | PT. PEMBANGUNAN PERUMAHAN (PERSERO) TBK | Fc-30 NFA | 2 | 16-03-2026 00:00:00 | 7 | Silinder 15 x 30 cm | 65 |  | 0 | Belum_Test | Tidak | PP - PATIMBAN / DINDING AE.2 / Fc-30 NFA SL12 / 21:15 KHAERUL / TM 903 | FALSE | 0 | 0 | 0 | 0 | 0
DOCKET/SBG/03-2026/01572 | SO/DIR2/DV2-4/03-2026/00560 | VINFAST INDONESIA FACTORY (RC PHASE 2) | PT. TATAMULIA NUSANTARA INDAH | K-225 NFA | 1 | 15-03-2026 00:00:00 | 7 | Silinder 15 x 30 cm | 65 |  | 0 | Belum_Test | Tidak | TATA - VIF / LANTAI KERJA / K-400 NFA SL13 / 03:45 ABDUL / TM 811 | FALSE | 0 | 0 | 0 | 0 | 0
DOCKET/SBG/03-2026/01572 | SO/DIR2/DV2-4/03-2026/00560 | VINFAST INDONESIA FACTORY (RC PHASE 2) | PT. TATAMULIA NUSANTARA INDAH | K-225 NFA | 2 | 15-03-2026 00:00:00 | 7 | Silinder 15 x 30 cm | 65 |  | 0 | Belum_Test | Tidak | TATA - VIF / LANTAI KERJA / K-400 NFA SL13 / 03:45 ABDUL / TM 811 | FALSE | 0 | 0 | 0 | 0 | 0
DOCKET/SBG/03-2026/01574 | SO/DIR2/DV2-4/03-2026/00560 | VINFAST INDONESIA FACTORY (RC PHASE 2) | PT. TATAMULIA NUSANTARA INDAH | K-225 NFA | 1 | 15-03-2026 00:00:00 | 7 | Silinder 15 x 30 cm | 65 |  | 0 | Belum_Test | Tidak | TATA - VIF / LANTAI KERJA / K-225 NFA SL12 / 06:05 ABDUL / TM 903 | FALSE | 0 | 0 | 0 | 0 | 0
DOCKET/SBG/03-2026/01574 | SO/DIR2/DV2-4/03-2026/00560 | VINFAST INDONESIA FACTORY (RC PHASE 2) | PT. TATAMULIA NUSANTARA INDAH | K-225 NFA | 2 | 15-03-2026 00:00:00 | 7 | Silinder 15 x 30 cm | 65 |  | 0 | Belum_Test | Tidak | TATA - VIF / LANTAI KERJA / K-225 NFA SL12 / 06:05 ABDUL / TM 903 | FALSE | 0 | 0 | 0 | 0 | 0
DOCKET/SBG/03-2026/01577 | SO/DIR2/DV2-4/03-2026/00560 | VINFAST INDONESIA FACTORY (RC PHASE 2) | PT. TATAMULIA NUSANTARA INDAH | K-225 NFA | 1 | 16-03-2026 00:00:00 | 7 | Silinder 15 x 30 cm | 65 |  | 0 | Belum_Test | Tidak | TATA - VIF / LANTAI KERJA / K-225 NFA SL12 / 08:45 RIYAN / TM 931 | FALSE | 0 | 0 | 0 | 0 | 0
DOCKET/SBG/03-2026/01577 | SO/DIR2/DV2-4/03-2026/00560 | VINFAST INDONESIA FACTORY (RC PHASE 2) | PT. TATAMULIA NUSANTARA INDAH | K-225 NFA | 2 | 16-03-2026 00:00:00 | 7 | Silinder 15 x 30 cm | 65 |  | 0 | Belum_Test | Tidak | TATA - VIF / LANTAI KERJA / K-225 NFA SL12 / 08:45 RIYAN / TM 931 | FALSE | 0 | 0 | 0 | 0 | 0
DOCKET/SBG/03-2026/01585 | SO/DIR2/DV2-4/02-2026/00500 | VINFAST INDONESIA FACTORY (RC PHASE 2) | PT. TATAMULIA NUSANTARA INDAH | K-400 NFA | 1 | 16-03-2026 00:00:00 | 7 | Silinder 15 x 30 cm | 65 |  | 0 | Belum_Test | Tidak | TATA - VIF / KOLOM EXTENSION / K-400 NFA SL12 / 19:50 DIKI / TM 902 | FALSE | 0 | 0 | 0 | 0 | 0
DOCKET/SBG/03-2026/01585 | SO/DIR2/DV2-4/02-2026/00500 | VINFAST INDONESIA FACTORY (RC PHASE 2) | PT. TATAMULIA NUSANTARA INDAH | K-400 NFA | 2 | 16-03-2026 00:00:00 | 7 | Silinder 15 x 30 cm | 65 |  | 0 | Belum_Test | Tidak | TATA - VIF / KOLOM EXTENSION / K-400 NFA SL12 / 19:50 DIKI / TM 902 | FALSE | 0 | 0 | 0 | 0 | 0
DOCKET/SBG/03-2026/01593 | SO/DIR2/DV2-4/02-2026/00500 | VINFAST INDONESIA FACTORY (RC PHASE 2) | PT. TATAMULIA NUSANTARA INDAH | K-400 NFA | 1 | 16-03-2026 00:00:00 | 7 | Silinder 15 x 30 cm | 65 |  | 0 | Belum_Test | Tidak | TATA - VIF / KOLOM EXTENSION / K-400 NFA SL13 / 23:20 DIKI / TM 744 | FALSE | 0 | 0 | 0 | 0 | 0
DOCKET/SBG/03-2026/01593 | SO/DIR2/DV2-4/02-2026/00500 | VINFAST INDONESIA FACTORY (RC PHASE 2) | PT. TATAMULIA NUSANTARA INDAH | K-400 NFA | 2 | 16-03-2026 00:00:00 | 7 | Silinder 15 x 30 cm | 65 |  | 0 | Belum_Test | Tidak | TATA - VIF / KOLOM EXTENSION / K-400 NFA SL13 / 23:20 DIKI / TM 744 | FALSE | 0 | 0 | 0 | 0 | 0
DOCKET/SBG/03-2026/01612 | SO/UR/03-2026/06561 | Pembangunan Jalan Tol Akses Patimban Paket II Sta | PP-HK-WIKA-MKN KSO | Fc-20 NFA | 1 | 17-03-2026 00:00:00 | 7 | Silinder 15 x 30 cm | 65 |  | 0 | Belum_Test | Tidak | PP-HK-WIKA-MKN / BOTTOM BC / Fc-20 NFA SL12 / 20:40 KHAERUL / TM 811 | FALSE | 0 | 0 | 0 | 0 | 0
DOCKET/SBG/03-2026/01612 | SO/UR/03-2026/06561 | Pembangunan Jalan Tol Akses Patimban Paket II Sta | PP-HK-WIKA-MKN KSO | Fc-20 NFA | 2 | 17-03-2026 00:00:00 | 7 | Silinder 15 x 30 cm | 65 |  | 0 | Belum_Test | Tidak | PP-HK-WIKA-MKN / BOTTOM BC / Fc-20 NFA SL12 / 20:40 KHAERUL / TM 811 | FALSE | 0 | 0 | 0 | 0 | 0
DOCKET/SBG/03-2026/01614 | SO/UR/03-2026/06561 | Pembangunan Jalan Tol Akses Patimban Paket II Sta | PP-HK-WIKA-MKN KSO | Fc-20 NFA | 1 | 17-03-2026 00:00:00 | 7 | Silinder 15 x 30 cm | 65 |  | 0 | Belum_Test | Tidak | PP-HK-WIKA-MKN / BOTTOM BC / Fc-20 NFA SL13 / 21:15 KHAERUL / TM 931 | FALSE | 0 | 0 | 0 | 0 | 0
DOCKET/SBG/03-2026/01614 | SO/UR/03-2026/06561 | Pembangunan Jalan Tol Akses Patimban Paket II Sta | PP-HK-WIKA-MKN KSO | Fc-20 NFA | 2 | 17-03-2026 00:00:00 | 7 | Silinder 15 x 30 cm | 65 |  | 0 | Belum_Test | Tidak | PP-HK-WIKA-MKN / BOTTOM BC / Fc-20 NFA SL13 / 21:15 KHAERUL / TM 931 | FALSE | 0 | 0 | 0 | 0 | 0
DOCKET/SBG/03-2026/01609 | SO/DIR2/DV2-1/03-2026/00844 | INFRASTRUKTUR SUBANG SMARTPOLITAN | PT. NUSA RAYA CIPTA TBK. | K-350 NFA | 1 | 17-03-2026 00:00:00 | 7 | Silinder 15 x 30 cm | 65 |  | 0 | Belum_Test | Tidak | NRC / PENINGGIAN U-DITCH / K-350 NFA SL13 / 15:00 ERDI / TM 811 | FALSE | 0 | 0 | 0 | 0 | 0
DOCKET/SBG/03-2026/01609 | SO/DIR2/DV2-1/03-2026/00844 | INFRASTRUKTUR SUBANG SMARTPOLITAN | PT. NUSA RAYA CIPTA TBK. | K-350 NFA | 2 | 17-03-2026 00:00:00 | 7 | Silinder 15 x 30 cm | 65 |  | 0 | Belum_Test | Tidak | NRC / PENINGGIAN U-DITCH / K-350 NFA SL13 / 15:00 ERDI / TM 811 | FALSE | 0 | 0 | 0 | 0 | 0
DOCKET/SBG/03-2026/01605 | SO/DIR2/DV2-4/02-2026/00456 | JALAN TOL AKSES PATIMBAN | PT. PEMBANGUNAN PERUMAHAN (PERSERO) TBK | Fc-30 NFA | 1 | 17-03-2026 00:00:00 | 7 | Silinder 15 x 30 cm | 65 |  | 0 | Belum_Test | Tidak | PP - PATIMBAN / DINDING A1 OP 3 / Fc-30 NFA SL13 / 15:45 RIPAL / TM 825 | FALSE | 0 | 0 | 0 | 0 | 0
DOCKET/SBG/03-2026/01605 | SO/DIR2/DV2-4/02-2026/00456 | JALAN TOL AKSES PATIMBAN | PT. PEMBANGUNAN PERUMAHAN (PERSERO) TBK | Fc-30 NFA | 2 | 17-03-2026 00:00:00 | 7 | Silinder 15 x 30 cm | 65 |  | 0 | Belum_Test | Tidak | PP - PATIMBAN / DINDING A1 OP 3 / Fc-30 NFA SL13 / 15:45 RIPAL / TM 825 | FALSE | 0 | 0 | 0 | 0 | 0
DOCKET/SBG/03-2026/01607 | SO/DIR2/DV2-4/02-2026/00456 | JALAN TOL AKSES PATIMBAN | PT. PEMBANGUNAN PERUMAHAN (PERSERO) TBK | Fc-30 NFA | 1 | 17-03-2026 00:00:00 | 7 | Silinder 15 x 30 cm | 65 |  | 0 | Belum_Test | Tidak | PP - PATIMBAN / DINDING A1 OP 3 / Fc-30 NFA SL12 / 16:15 RIPAL / TM 601 | FALSE | 0 | 0 | 0 | 0 | 0
DOCKET/SBG/03-2026/01607 | SO/DIR2/DV2-4/02-2026/00456 | JALAN TOL AKSES PATIMBAN | PT. PEMBANGUNAN PERUMAHAN (PERSERO) TBK | Fc-30 NFA | 2 | 17-03-2026 00:00:00 | 7 | Silinder 15 x 30 cm | 65 |  | 0 | Belum_Test | Tidak | PP - PATIMBAN / DINDING A1 OP 3 / Fc-30 NFA SL12 / 16:15 RIPAL / TM 601 | FALSE | 0 | 0 | 0 | 0 | 0
DOCKET/SBG/03-2026/01610 | SO/DIR2/DV2-4/02-2026/00456 | JALAN TOL AKSES PATIMBAN | PT. PEMBANGUNAN PERUMAHAN (PERSERO) TBK | Fc-30 NFA | 1 | 17-03-2026 00:00:00 | 7 | Silinder 15 x 30 cm | 65 |  | 0 | Belum_Test | Tidak | PP - PATIMBAN / DINDING A1 OP 3 / Fc-30 NFA SL12 / 17:15 RIPAL / TM 902 | FALSE | 0 | 0 | 0 | 0 | 0
DOCKET/SBG/03-2026/01610 | SO/DIR2/DV2-4/02-2026/00456 | JALAN TOL AKSES PATIMBAN | PT. PEMBANGUNAN PERUMAHAN (PERSERO) TBK | Fc-30 NFA | 2 | 17-03-2026 00:00:00 | 7 | Silinder 15 x 30 cm | 65 |  | 0 | Belum_Test | Tidak | PP - PATIMBAN / DINDING A1 OP 3 / Fc-30 NFA SL12 / 17:15 RIPAL / TM 902 | FALSE | 0 | 0 | 0 | 0 | 0
DOCKET/SBG/03-2026/01615 | SO/DIR2/DV2-4/02-2026/00456 | JALAN TOL AKSES PATIMBAN | PT. PEMBANGUNAN PERUMAHAN (PERSERO) TBK | Fc-30 NFA | 1 | 17-03-2026 00:00:00 | 7 | Silinder 15 x 30 cm | 65 |  | 0 | Belum_Test | Tidak | PP - PATIMBAN / PARAPET STA 20+239 / Fc-30 NFA SL14 / 23:25 DIKI / TM 903 | FALSE | 0 | 0 | 0 | 0 | 0
DOCKET/SBG/03-2026/01615 | SO/DIR2/DV2-4/02-2026/00456 | JALAN TOL AKSES PATIMBAN | PT. PEMBANGUNAN PERUMAHAN (PERSERO) TBK | Fc-30 NFA | 2 | 17-03-2026 00:00:00 | 7 | Silinder 15 x 30 cm | 65 |  | 0 | Belum_Test | Tidak | PP - PATIMBAN / PARAPET STA 20+239 / Fc-30 NFA SL14 / 23:25 DIKI / TM 903 | FALSE | 0 | 0 | 0 | 0 | 0
DOCKET/SBG/03-2026/01617 | SO/DIR2/DV2-4/02-2026/00456 | JALAN TOL AKSES PATIMBAN | PT. PEMBANGUNAN PERUMAHAN (PERSERO) TBK | Fc-30 NFA | 1 | 17-03-2026 00:00:00 | 7 | Silinder 15 x 30 cm | 65 |  | 0 | Belum_Test | Tidak | PP - PATIMBAN / PARAPET STA 20+239 / Fc-30 NFA SL12 / 23:50 DIKI / TM 665 | FALSE | 0 | 0 | 0 | 0 | 0
DOCKET/SBG/03-2026/01617 | SO/DIR2/DV2-4/02-2026/00456 | JALAN TOL AKSES PATIMBAN | PT. PEMBANGUNAN PERUMAHAN (PERSERO) TBK | Fc-30 NFA | 2 | 17-03-2026 00:00:00 | 7 | Silinder 15 x 30 cm | 65 |  | 0 | Belum_Test | Tidak | PP - PATIMBAN / PARAPET STA 20+239 / Fc-30 NFA SL12 / 23:50 DIKI / TM 665 | FALSE | 0 | 0 | 0 | 0 | 0
DOCKET/SBG/03-2026/01594 | SO/DIR2/DV2-4/02-2026/00500 | VINFAST INDONESIA FACTORY (RC PHASE 2) | PT. TATAMULIA NUSANTARA INDAH | K-400 NFA | 1 | 16-03-2026 00:00:00 | 7 | Silinder 15 x 30 cm | 65 |  | 0 | Belum_Test | Tidak | TATA - VIF / KOLOM EXTENTION / K-400 NFA SL12 / 02:05 DIKI / TM 931 | FALSE | 0 | 0 | 0 | 0 | 0
DOCKET/SBG/03-2026/01594 | SO/DIR2/DV2-4/02-2026/00500 | VINFAST INDONESIA FACTORY (RC PHASE 2) | PT. TATAMULIA NUSANTARA INDAH | K-400 NFA | 2 | 16-03-2026 00:00:00 | 7 | Silinder 15 x 30 cm | 65 |  | 0 | Belum_Test | Tidak | TATA - VIF / KOLOM EXTENTION / K-400 NFA SL12 / 02:05 DIKI / TM 931 | FALSE | 0 | 0 | 0 | 0 | 0
DOCKET/SBG/03-2026/01596 | SO/DIR2/DV2-4/02-2026/00500 | VINFAST INDONESIA FACTORY (RC PHASE 2) | PT. TATAMULIA NUSANTARA INDAH | K-400 NFA | 1 | 16-03-2026 00:00:00 | 7 | Silinder 15 x 30 cm | 65 |  | 0 | Belum_Test | Tidak | TATA - VIF / SLAB PHASE 2 / K-400 NFA SL13 / 02:35 DIKI / TM 811 | FALSE | 0 | 0 | 0 | 0 | 0
DOCKET/SBG/03-2026/01596 | SO/DIR2/DV2-4/02-2026/00500 | VINFAST INDONESIA FACTORY (RC PHASE 2) | PT. TATAMULIA NUSANTARA INDAH | K-400 NFA | 2 | 16-03-2026 00:00:00 | 7 | Silinder 15 x 30 cm | 65 |  | 0 | Belum_Test | Tidak | TATA - VIF / SLAB PHASE 2 / K-400 NFA SL13 / 02:35 DIKI / TM 811 | FALSE | 0 | 0 | 0 | 0 | 0
DOCKET/SBG/03-2026/01598 | SO/DIR2/DV2-4/02-2026/00500 | VINFAST INDONESIA FACTORY (RC PHASE 2) | PT. TATAMULIA NUSANTARA INDAH | K-400 NFA | 1 | 16-03-2026 00:00:00 | 7 | Silinder 15 x 30 cm | 65 |  | 0 | Belum_Test | Tidak | TATA - VIF / SLAB PHASE 2 / K-400 NFA SL12 / 02:55 DIKI / TM 903 | FALSE | 0 | 0 | 0 | 0 | 0
DOCKET/SBG/03-2026/01598 | SO/DIR2/DV2-4/02-2026/00500 | VINFAST INDONESIA FACTORY (RC PHASE 2) | PT. TATAMULIA NUSANTARA INDAH | K-400 NFA | 2 | 16-03-2026 00:00:00 | 7 | Silinder 15 x 30 cm | 65 |  | 0 | Belum_Test | Tidak | TATA - VIF / SLAB PHASE 2 / K-400 NFA SL12 / 02:55 DIKI / TM 903 | FALSE | 0 | 0 | 0 | 0 | 0
DOCKET/SBG/03-2026/01600 | SO/DIR2/DV2-4/02-2026/00500 | VINFAST INDONESIA FACTORY (RC PHASE 2) | PT. TATAMULIA NUSANTARA INDAH | K-400 NFA | 1 | 16-03-2026 00:00:00 | 7 | Silinder 15 x 30 cm | 65 |  | 0 | Belum_Test | Tidak | TATA - VIF / SLAB PHASE 2 / K-400 NFA SL13 / 03:50 DIKI / TM 759 | FALSE | 0 | 0 | 0 | 0 | 0
DOCKET/SBG/03-2026/01600 | SO/DIR2/DV2-4/02-2026/00500 | VINFAST INDONESIA FACTORY (RC PHASE 2) | PT. TATAMULIA NUSANTARA INDAH | K-400 NFA | 2 | 16-03-2026 00:00:00 | 7 | Silinder 15 x 30 cm | 65 |  | 0 | Belum_Test | Tidak | TATA - VIF / SLAB PHASE 2 / K-400 NFA SL13 / 03:50 DIKI / TM 759 | FALSE | 0 | 0 | 0 | 0 | 0
DOCKET/SBG/03-2026/01625 | SO/UR/03-2026/06244 | GARDU INDUK CIKUMPAY | PT KARYASEMBADA CIPTAMANDIRI | K-225 FA | 1 | 18-03-2026 00:00:00 | 7 | Silinder 15 x 30 cm | 65 |  | 0 | Belum_Test | Tidak | KSCM - GIC / PONDASI TRAVO 2 / K-225 FA SL12 / 09:50 ERDI / TM 601 | FALSE | 0 | 0 | 0 | 0 | 0
DOCKET/SBG/03-2026/01625 | SO/UR/03-2026/06244 | GARDU INDUK CIKUMPAY | PT KARYASEMBADA CIPTAMANDIRI | K-225 FA | 2 | 18-03-2026 00:00:00 | 7 | Silinder 15 x 30 cm | 65 |  | 0 | Belum_Test | Tidak | KSCM - GIC / PONDASI TRAVO 2 / K-225 FA SL12 / 09:50 ERDI / TM 601 | FALSE | 0 | 0 | 0 | 0 | 0
DOCKET/SBG/03-2026/01627 | SO/UR/03-2026/06244 | GARDU INDUK CIKUMPAY | PT KARYASEMBADA CIPTAMANDIRI | K-225 FA | 1 | 18-03-2026 00:00:00 | 7 | Silinder 15 x 30 cm | 65 |  | 0 | Belum_Test | Tidak | KSCM - GIC / PONDASI TRAVO 2 / K-225 FA SL13 / 10:25 ERDI / TM 811 | FALSE | 0 | 0 | 0 | 0 | 0
DOCKET/SBG/03-2026/01627 | SO/UR/03-2026/06244 | GARDU INDUK CIKUMPAY | PT KARYASEMBADA CIPTAMANDIRI | K-225 FA | 2 | 18-03-2026 00:00:00 | 7 | Silinder 15 x 30 cm | 65 |  | 0 | Belum_Test | Tidak | KSCM - GIC / PONDASI TRAVO 2 / K-225 FA SL13 / 10:25 ERDI / TM 811 | FALSE | 0 | 0 | 0 | 0 | 0
DOCKET/SBG/03-2026/01639 | SO/DIR2/DV2-4/11-2025/3312 | PT. KIDS PLAY INDONESIA PROJECT 1-70 Phase One (CSCODS) | PT. CHINA STATE CONSTRUCTION OVERSEAS DEVELOPMENT SHANGHAI | K-350 FA | 1 | 18-03-2026 00:00:00 | 7 | Silinder 15 x 30 cm | 65 |  | 0 | Belum_Test | Tidak | CSCODS - KPI / SLAB DRAINAGE / K-350 FA SL12 / 18:50 RIPAL / TM 601 | FALSE | 0 | 0 | 0 | 0 | 0
DOCKET/SBG/03-2026/01639 | SO/DIR2/DV2-4/11-2025/3312 | PT. KIDS PLAY INDONESIA PROJECT 1-70 Phase One (CSCODS) | PT. CHINA STATE CONSTRUCTION OVERSEAS DEVELOPMENT SHANGHAI | K-350 FA | 2 | 18-03-2026 00:00:00 | 7 | Silinder 15 x 30 cm | 65 |  | 0 | Belum_Test | Tidak | CSCODS - KPI / SLAB DRAINAGE / K-350 FA SL12 / 18:50 RIPAL / TM 601 | FALSE | 0 | 0 | 0 | 0 | 0
DOCKET/SBG/03-2026/01642 | SO/DIR2/DV2-4/11-2025/3312 | PT. KIDS PLAY INDONESIA PROJECT 1-70 Phase One (CSCODS) | PT. CHINA STATE CONSTRUCTION OVERSEAS DEVELOPMENT SHANGHAI | K-350 FA | 1 | 18-03-2026 00:00:00 | 7 | Silinder 15 x 30 cm | 65 |  | 0 | Belum_Test | Tidak | CSCODS - KPI / SLAB DRAINAGE / K-350 FA SL13 / 20:40 RIPAL / TM 664 | FALSE | 0 | 0 | 0 | 0 | 0
DOCKET/SBG/03-2026/01642 | SO/DIR2/DV2-4/11-2025/3312 | PT. KIDS PLAY INDONESIA PROJECT 1-70 Phase One (CSCODS) | PT. CHINA STATE CONSTRUCTION OVERSEAS DEVELOPMENT SHANGHAI | K-350 FA | 2 | 18-03-2026 00:00:00 | 7 | Silinder 15 x 30 cm | 65 |  | 0 | Belum_Test | Tidak | CSCODS - KPI / SLAB DRAINAGE / K-350 FA SL13 / 20:40 RIPAL / TM 664 | FALSE | 0 | 0 | 0 | 0 | 0
DOCKET/SBG/03-2026/01635 | SO/DIR2/DV2-1/03-2026/00844 | INFRASTRUKTUR SUBANG SMARTPOLITAN | PT. NUSA RAYA CIPTA TBK. | K-350 NFA | 1 | 18-03-2026 00:00:00 | 7 | Silinder 15 x 30 cm | 65 |  | 0 | Belum_Test | Tidak | NRC / PENINGGIAN U-DITCH / K-350 NFA SL12 / 14:40 ERDI / TM 931 | FALSE | 0 | 0 | 0 | 0 | 0
DOCKET/SBG/03-2026/01635 | SO/DIR2/DV2-1/03-2026/00844 | INFRASTRUKTUR SUBANG SMARTPOLITAN | PT. NUSA RAYA CIPTA TBK. | K-350 NFA | 2 | 18-03-2026 00:00:00 | 7 | Silinder 15 x 30 cm | 65 |  | 0 | Belum_Test | Tidak | NRC / PENINGGIAN U-DITCH / K-350 NFA SL12 / 14:40 ERDI / TM 931 | FALSE | 0 | 0 | 0 | 0 | 0
DOCKET/SBG/03-2026/01637 | SO/DIR2/DV2-1/03-2026/00844 | INFRASTRUKTUR SUBANG SMARTPOLITAN | PT. NUSA RAYA CIPTA TBK. | K-350 NFA | 1 | 18-03-2026 00:00:00 | 7 | Silinder 15 x 30 cm | 65 |  | 0 | Belum_Test | Tidak | NRC / PENINGGIAN U-DITCH / K-350 NFA SL13 / 16:30 ERDI / TM 903 | FALSE | 0 | 0 | 0 | 0 | 0
DOCKET/SBG/03-2026/01637 | SO/DIR2/DV2-1/03-2026/00844 | INFRASTRUKTUR SUBANG SMARTPOLITAN | PT. NUSA RAYA CIPTA TBK. | K-350 NFA | 2 | 18-03-2026 00:00:00 | 7 | Silinder 15 x 30 cm | 65 |  | 0 | Belum_Test | Tidak | NRC / PENINGGIAN U-DITCH / K-350 NFA SL13 / 16:30 ERDI / TM 903 | FALSE | 0 | 0 | 0 | 0 | 0
DOCKET/SBG/03-2026/01634 | SO/DIR2/DV2-4/02-2026/00456 | JALAN TOL AKSES PATIMBAN | PT. PEMBANGUNAN PERUMAHAN (PERSERO) TBK | Fc-30 NFA | 1 | 18-03-2026 00:00:00 | 7 | Silinder 15 x 30 cm | 65 |  | 0 | Belum_Test | Tidak | PP - PATIMBAN / ISIAN PANCANG / Fc-30 NFA SL12 / 15:40 RIYAN / TM 665 | FALSE | 0 | 0 | 0 | 0 | 0
DOCKET/SBG/03-2026/01634 | SO/DIR2/DV2-4/02-2026/00456 | JALAN TOL AKSES PATIMBAN | PT. PEMBANGUNAN PERUMAHAN (PERSERO) TBK | Fc-30 NFA | 2 | 18-03-2026 00:00:00 | 7 | Silinder 15 x 30 cm | 65 |  | 0 | Belum_Test | Tidak | PP - PATIMBAN / ISIAN PANCANG / Fc-30 NFA SL12 / 15:40 RIYAN / TM 665 | FALSE | 0 | 0 | 0 | 0 | 0
DOCKET/SBG/03-2026/01621 | SO/DIR2/DV2-4/03-2026/00560 | VINFAST INDONESIA FACTORY (RC PHASE 2) | PT. TATAMULIA NUSANTARA INDAH | K-225 NFA | 1 | 17-03-2026 00:00:00 | 7 | Silinder 15 x 30 cm | 65 |  | 0 | Belum_Test | Tidak | TATA - VIF / LANTAI KERJA / K-225 NFA SL12 / 03:40 ABDUL / TM 931 | FALSE | 0 | 0 | 0 | 0 | 0
DOCKET/SBG/03-2026/01621 | SO/DIR2/DV2-4/03-2026/00560 | VINFAST INDONESIA FACTORY (RC PHASE 2) | PT. TATAMULIA NUSANTARA INDAH | K-225 NFA | 2 | 17-03-2026 00:00:00 | 7 | Silinder 15 x 30 cm | 65 |  | 0 | Belum_Test | Tidak | TATA - VIF / LANTAI KERJA / K-225 NFA SL12 / 03:40 ABDUL / TM 931 | FALSE | 0 | 0 | 0 | 0 | 0
DOCKET/SBG/03-2026/01624 | SO/DIR2/DV2-4/03-2026/00560 | VINFAST INDONESIA FACTORY (RC PHASE 2) | PT. TATAMULIA NUSANTARA INDAH | K-225 NFA | 1 | 17-03-2026 00:00:00 | 7 | Silinder 15 x 30 cm | 65 |  | 0 | Belum_Test | Tidak | TATA - VIF / LANTAI KERJA / K-225 NFA SL13 / 07:50 ABDUL / TM 665 | FALSE | 0 | 0 | 0 | 0 | 0
DOCKET/SBG/03-2026/01624 | SO/DIR2/DV2-4/03-2026/00560 | VINFAST INDONESIA FACTORY (RC PHASE 2) | PT. TATAMULIA NUSANTARA INDAH | K-225 NFA | 2 | 17-03-2026 00:00:00 | 7 | Silinder 15 x 30 cm | 65 |  | 0 | Belum_Test | Tidak | TATA - VIF / LANTAI KERJA / K-225 NFA SL13 / 07:50 ABDUL / TM 665 | FALSE | 0 | 0 | 0 | 0 | 0
DOCKET/SBG/03-2026/01630 | SO/DIR2/DV2-4/03-2026/00560 | VINFAST INDONESIA FACTORY (RC PHASE 2) | PT. TATAMULIA NUSANTARA INDAH | K-225 NFA | 1 | 18-03-2026 00:00:00 | 7 | Silinder 15 x 30 cm | 65 |  | 0 | Belum_Test | Tidak | TATA - VIF / LANTAI KERJA / K-225 NFA SL12 / 13:25 RIPAL / TM 825 | FALSE | 0 | 0 | 0 | 0 | 0
DOCKET/SBG/03-2026/01630 | SO/DIR2/DV2-4/03-2026/00560 | VINFAST INDONESIA FACTORY (RC PHASE 2) | PT. TATAMULIA NUSANTARA INDAH | K-225 NFA | 2 | 18-03-2026 00:00:00 | 7 | Silinder 15 x 30 cm | 65 |  | 0 | Belum_Test | Tidak | TATA - VIF / LANTAI KERJA / K-225 NFA SL12 / 13:25 RIPAL / TM 825 | FALSE | 0 | 0 | 0 | 0 | 0
DOCKET/SBG/03-2026/01648 | SO/DIR2/DV2-4/03-2026/00560 | VINFAST INDONESIA FACTORY (RC PHASE 2) | PT. TATAMULIA NUSANTARA INDAH | K-225 NFA | 1 | 18-03-2026 00:00:00 | 7 | Silinder 15 x 30 cm | 65 |  | 0 | Belum_Test | Tidak | TATA - VIF / LANTAI KERJA / K-225 NFA SL13 / 23:55 RIPAL / TM 902 | FALSE | 0 | 0 | 0 | 0 | 0
DOCKET/SBG/03-2026/01648 | SO/DIR2/DV2-4/03-2026/00560 | VINFAST INDONESIA FACTORY (RC PHASE 2) | PT. TATAMULIA NUSANTARA INDAH | K-225 NFA | 2 | 18-03-2026 00:00:00 | 7 | Silinder 15 x 30 cm | 65 |  | 0 | Belum_Test | Tidak | TATA - VIF / LANTAI KERJA / K-225 NFA SL13 / 23:55 RIPAL / TM 902 | FALSE | 0 | 0 | 0 | 0 | 0
DOCKET/SBG/03-2026/01671 | SO/DIR2/DV2-4/03-2026/00602 | PT. UNILEVER INDONESIA SUBANG-BANGO | PT CITRA KARSA DINAMIKA | K-500 NFA | 1 | 19-03-2026 00:00:00 | 7 | Silinder 15 x 30 cm | 65 |  | 0 | Belum_Test | Tidak | CKD - BANGO / BALOK + SLAB / K-500 NFA SL12 / 16:10 RIPAL / TM 560 | FALSE | 0 | 0 | 0 | 0 | 0
DOCKET/SBG/03-2026/01671 | SO/DIR2/DV2-4/03-2026/00602 | PT. UNILEVER INDONESIA SUBANG-BANGO | PT CITRA KARSA DINAMIKA | K-500 NFA | 2 | 19-03-2026 00:00:00 | 7 | Silinder 15 x 30 cm | 65 |  | 0 | Belum_Test | Tidak | CKD - BANGO / BALOK + SLAB / K-500 NFA SL12 / 16:10 RIPAL / TM 560 | FALSE | 0 | 0 | 0 | 0 | 0
DOCKET/SBG/03-2026/01675 | SO/DIR2/DV2-4/03-2026/00602 | PT. UNILEVER INDONESIA SUBANG-BANGO | PT CITRA KARSA DINAMIKA | K-500 NFA | 1 | 19-03-2026 00:00:00 | 7 | Silinder 15 x 30 cm | 65 |  | 0 | Belum_Test | Tidak | CKD - BANGO / BALOK + SLAB / K-500 NFA SL14 / 19:50 RIPAL / TM 665 | FALSE | 0 | 0 | 0 | 0 | 0
DOCKET/SBG/03-2026/01675 | SO/DIR2/DV2-4/03-2026/00602 | PT. UNILEVER INDONESIA SUBANG-BANGO | PT CITRA KARSA DINAMIKA | K-500 NFA | 2 | 19-03-2026 00:00:00 | 7 | Silinder 15 x 30 cm | 65 |  | 0 | Belum_Test | Tidak | CKD - BANGO / BALOK + SLAB / K-500 NFA SL14 / 19:50 RIPAL / TM 665 | FALSE | 0 | 0 | 0 | 0 | 0
DOCKET/SBG/03-2026/01677 | SO/DIR2/DV2-4/03-2026/00602 | PT. UNILEVER INDONESIA SUBANG-BANGO | PT CITRA KARSA DINAMIKA | K-500 NFA | 1 | 19-03-2026 00:00:00 | 7 | Silinder 15 x 30 cm | 65 |  | 0 | Belum_Test | Tidak | CKD - BANGO / BALOK + SLAB / K-500 NFA SL14 / 20:30 RIPAL / TM 902 | FALSE | 0 | 0 | 0 | 0 | 0
DOCKET/SBG/03-2026/01677 | SO/DIR2/DV2-4/03-2026/00602 | PT. UNILEVER INDONESIA SUBANG-BANGO | PT CITRA KARSA DINAMIKA | K-500 NFA | 2 | 19-03-2026 00:00:00 | 7 | Silinder 15 x 30 cm | 65 |  | 0 | Belum_Test | Tidak | CKD - BANGO / BALOK + SLAB / K-500 NFA SL14 / 20:30 RIPAL / TM 902 | FALSE | 0 | 0 | 0 | 0 | 0
DOCKET/SBG/03-2026/01680 | SO/DIR2/DV2-4/02-2026/00348 | PT. UNILEVER INDONESIA SUBANG-BANGO | PT CITRA KARSA DINAMIKA | K-500 NFA | 1 | 19-03-2026 00:00:00 | 7 | Silinder 15 x 30 cm | 65 |  | 0 | Belum_Test | Tidak | CKD - BANGO / BALOK + SLAB / K-500 NFA SL13 / 22:20 RIPAL / TM 665 | FALSE | 0 | 0 | 0 | 0 | 0
DOCKET/SBG/03-2026/01680 | SO/DIR2/DV2-4/02-2026/00348 | PT. UNILEVER INDONESIA SUBANG-BANGO | PT CITRA KARSA DINAMIKA | K-500 NFA | 2 | 19-03-2026 00:00:00 | 7 | Silinder 15 x 30 cm | 65 |  | 0 | Belum_Test | Tidak | CKD - BANGO / BALOK + SLAB / K-500 NFA SL13 / 22:20 RIPAL / TM 665 | FALSE | 0 | 0 | 0 | 0 | 0
DOCKET/SBG/03-2026/01682 | SO/DIR2/DV2-4/02-2026/00348 | PT. UNILEVER INDONESIA SUBANG-BANGO | PT CITRA KARSA DINAMIKA | K-500 NFA | 1 | 19-03-2026 00:00:00 | 7 | Silinder 15 x 30 cm | 65 |  | 0 | Belum_Test | Tidak | CKD - BANGO / BALOK + SLAB / K-500 NFA SL13 / 22:40 RIPAL / TM 664 | FALSE | 0 | 0 | 0 | 0 | 0
DOCKET/SBG/03-2026/01682 | SO/DIR2/DV2-4/02-2026/00348 | PT. UNILEVER INDONESIA SUBANG-BANGO | PT CITRA KARSA DINAMIKA | K-500 NFA | 2 | 19-03-2026 00:00:00 | 7 | Silinder 15 x 30 cm | 65 |  | 0 | Belum_Test | Tidak | CKD - BANGO / BALOK + SLAB / K-500 NFA SL13 / 22:40 RIPAL / TM 664 | FALSE | 0 | 0 | 0 | 0 | 0
DOCKET/SBG/03-2026/01661 | SO/DIR2/DV2-1/02-2026/00780 | INFRASTRUKTUR SUBANG SMARTPOLITAN | PT. NUSA RAYA CIPTA TBK. | K-300 NFA | 1 | 19-03-2026 00:00:00 | 7 | Silinder 15 x 30 cm | 65 |  | 0 | Belum_Test | Tidak | NRC / DINDING / K-300 NFA SL12 / 10:05 ABDUL / TM 601 | FALSE | 0 | 0 | 0 | 0 | 0
DOCKET/SBG/03-2026/01661 | SO/DIR2/DV2-1/02-2026/00780 | INFRASTRUKTUR SUBANG SMARTPOLITAN | PT. NUSA RAYA CIPTA TBK. | K-300 NFA | 2 | 19-03-2026 00:00:00 | 7 | Silinder 15 x 30 cm | 65 |  | 0 | Belum_Test | Tidak | NRC / DINDING / K-300 NFA SL12 / 10:05 ABDUL / TM 601 | FALSE | 0 | 0 | 0 | 0 | 0
DOCKET/SBG/03-2026/01665 | SO/DIR2/DV2-1/02-2026/00780 | INFRASTRUKTUR SUBANG SMARTPOLITAN | PT. NUSA RAYA CIPTA TBK. | K-300 NFA | 1 | 19-03-2026 00:00:00 | 7 | Silinder 15 x 30 cm | 65 |  | 0 | Belum_Test | Tidak | NRC / DINDING / K-300 NFA SL13 / 13:20 ABDUL / TM 560 | FALSE | 0 | 0 | 0 | 0 | 0
DOCKET/SBG/03-2026/01665 | SO/DIR2/DV2-1/02-2026/00780 | INFRASTRUKTUR SUBANG SMARTPOLITAN | PT. NUSA RAYA CIPTA TBK. | K-300 NFA | 2 | 19-03-2026 00:00:00 | 7 | Silinder 15 x 30 cm | 65 |  | 0 | Belum_Test | Tidak | NRC / DINDING / K-300 NFA SL13 / 13:20 ABDUL / TM 560 | FALSE | 0 | 0 | 0 | 0 | 0
DOCKET/SBG/03-2026/01668 | SO/DIR2/DV2-1/03-2026/00844 | INFRASTRUKTUR SUBANG SMARTPOLITAN | PT. NUSA RAYA CIPTA TBK. | K-350 NFA | 1 | 19-03-2026 00:00:00 | 7 | Silinder 15 x 30 cm | 65 |  | 0 | Belum_Test | Tidak | NRC / PENINGGIAN U-DITCH / K-350 NFA SL13 / 14:00 ABDUL / TM 825 | FALSE | 0 | 0 | 0 | 0 | 0
DOCKET/SBG/03-2026/01668 | SO/DIR2/DV2-1/03-2026/00844 | INFRASTRUKTUR SUBANG SMARTPOLITAN | PT. NUSA RAYA CIPTA TBK. | K-350 NFA | 2 | 19-03-2026 00:00:00 | 7 | Silinder 15 x 30 cm | 65 |  | 0 | Belum_Test | Tidak | NRC / PENINGGIAN U-DITCH / K-350 NFA SL13 / 14:00 ABDUL / TM 825 | FALSE | 0 | 0 | 0 | 0 | 0
DOCKET/SBG/03-2026/01654 | SO/DIR2/DV2-4/02-2026/00500 | VINFAST INDONESIA FACTORY (RC PHASE 2) | PT. TATAMULIA NUSANTARA INDAH | K-400 NFA | 1 | 18-03-2026 00:00:00 | 7 | Silinder 15 x 30 cm | 65 |  | 0 | Belum_Test | Tidak | TATA - VIF / SLAB PHASE 2 / K-400 NFA SL13 / 02:50 RIYAN / TM 811 | FALSE | 0 | 0 | 0 | 0 | 0
DOCKET/SBG/03-2026/01654 | SO/DIR2/DV2-4/02-2026/00500 | VINFAST INDONESIA FACTORY (RC PHASE 2) | PT. TATAMULIA NUSANTARA INDAH | K-400 NFA | 2 | 18-03-2026 00:00:00 | 7 | Silinder 15 x 30 cm | 65 |  | 0 | Belum_Test | Tidak | TATA - VIF / SLAB PHASE 2 / K-400 NFA SL13 / 02:50 RIYAN / TM 811 | FALSE | 0 | 0 | 0 | 0 | 0
DOCKET/SBG/03-2026/01656 | SO/DIR2/DV2-4/02-2026/00500 | VINFAST INDONESIA FACTORY (RC PHASE 2) | PT. TATAMULIA NUSANTARA INDAH | K-400 NFA | 1 | 18-03-2026 00:00:00 | 7 | Silinder 15 x 30 cm | 65 |  | 0 | Belum_Test | Tidak | TATA - VIF / SLAB PHASE 2 / K-400 NFA SL12 / 05:50 RIYAN / TM 902 | FALSE | 0 | 0 | 0 | 0 | 0
DOCKET/SBG/03-2026/01656 | SO/DIR2/DV2-4/02-2026/00500 | VINFAST INDONESIA FACTORY (RC PHASE 2) | PT. TATAMULIA NUSANTARA INDAH | K-400 NFA | 2 | 18-03-2026 00:00:00 | 7 | Silinder 15 x 30 cm | 65 |  | 0 | Belum_Test | Tidak | TATA - VIF / SLAB PHASE 2 / K-400 NFA SL12 / 05:50 RIYAN / TM 902 | FALSE | 0 | 0 | 0 | 0 | 0
DOCKET/SBG/03-2026/01659 | SO/DIR2/DV2-4/02-2026/00500 | VINFAST INDONESIA FACTORY (RC PHASE 2) | PT. TATAMULIA NUSANTARA INDAH | K-400 NFA | 1 | 19-03-2026 00:00:00 | 7 | Silinder 15 x 30 cm | 65 |  | 0 | Belum_Test | Tidak | TATA - VIF / SLAB PHASE 2 / K-400 NFA SL13 / 09:35 DIKI / TM 811 | FALSE | 0 | 0 | 0 | 0 | 0
DOCKET/SBG/03-2026/01659 | SO/DIR2/DV2-4/02-2026/00500 | VINFAST INDONESIA FACTORY (RC PHASE 2) | PT. TATAMULIA NUSANTARA INDAH | K-400 NFA | 2 | 19-03-2026 00:00:00 | 7 | Silinder 15 x 30 cm | 65 |  | 0 | Belum_Test | Tidak | TATA - VIF / SLAB PHASE 2 / K-400 NFA SL13 / 09:35 DIKI / TM 811 | FALSE | 0 | 0 | 0 | 0 | 0
DOCKET/SBG/03-2026/01669 | SO/DIR2/DV2-4/02-2026/00500 | VINFAST INDONESIA FACTORY (RC PHASE 2) | PT. TATAMULIA NUSANTARA INDAH | K-400 NFA | 1 | 19-03-2026 00:00:00 | 7 | Silinder 15 x 30 cm | 65 |  | 0 | Belum_Test | Tidak | TATA - VIF / KOLOM / K-400 NFA SL12 / 14:55 DIKI / TM 825 | FALSE | 0 | 0 | 0 | 0 | 0
DOCKET/SBG/03-2026/01669 | SO/DIR2/DV2-4/02-2026/00500 | VINFAST INDONESIA FACTORY (RC PHASE 2) | PT. TATAMULIA NUSANTARA INDAH | K-400 NFA | 2 | 19-03-2026 00:00:00 | 7 | Silinder 15 x 30 cm | 65 |  | 0 | Belum_Test | Tidak | TATA - VIF / KOLOM / K-400 NFA SL12 / 14:55 DIKI / TM 825 | FALSE | 0 | 0 | 0 | 0 | 0
DOCKET/SBG/03-2026/01678 | SO/DIR2/DV2-4/02-2026/00500 | VINFAST INDONESIA FACTORY (RC PHASE 2) | PT. TATAMULIA NUSANTARA INDAH | K-400 NFA | 1 | 19-03-2026 00:00:00 | 7 | Silinder 15 x 30 cm | 65 |  | 0 | Belum_Test | Tidak | TATA - VIF / KOLOM / K-400 NFA SL13 / 21:05 ERDI / TM 811 | FALSE | 0 | 0 | 0 | 0 | 0
DOCKET/SBG/03-2026/01678 | SO/DIR2/DV2-4/02-2026/00500 | VINFAST INDONESIA FACTORY (RC PHASE 2) | PT. TATAMULIA NUSANTARA INDAH | K-400 NFA | 2 | 19-03-2026 00:00:00 | 7 | Silinder 15 x 30 cm | 65 |  | 0 | Belum_Test | Tidak | TATA - VIF / KOLOM / K-400 NFA SL13 / 21:05 ERDI / TM 811 | FALSE | 0 | 0 | 0 | 0 | 0
DOCKET/SBG/03-2026/01686 | SO/DIR2/DV2-4/02-2026/00500 | VINFAST INDONESIA FACTORY (RC PHASE 2) | PT. TATAMULIA NUSANTARA INDAH | K-400 NFA | 1 | 19-03-2026 00:00:00 | 7 | Silinder 15 x 30 cm | 65 |  | 0 | Belum_Test | Tidak | TATA - VIF / SLAB PHASE 2 / K-400 NFA SL13 / 23:55 ERDI / TM 638 | FALSE | 0 | 0 | 0 | 0 | 0
DOCKET/SBG/03-2026/01686 | SO/DIR2/DV2-4/02-2026/00500 | VINFAST INDONESIA FACTORY (RC PHASE 2) | PT. TATAMULIA NUSANTARA INDAH | K-400 NFA | 2 | 19-03-2026 00:00:00 | 7 | Silinder 15 x 30 cm | 65 |  | 0 | Belum_Test | Tidak | TATA - VIF / SLAB PHASE 2 / K-400 NFA SL13 / 23:55 ERDI / TM 638 | FALSE | 0 | 0 | 0 | 0 | 0
DOCKET/SBG/03-2026/01700 | SO/DIR2/DV2-1/03-2026/00844 | INFRASTRUKTUR SUBANG SMARTPOLITAN | PT. NUSA RAYA CIPTA TBK. | K-350 NFA | 1 | 20-03-2026 00:00:00 | 7 | Silinder 15 x 30 cm | 65 |  | 0 | Belum_Test | Tidak | NRC / BOTTOM BOX UTILITY / K-350 NFA SL12 / 10:50 DIKI / TM 903 | FALSE | 0 | 0 | 0 | 0 | 0
DOCKET/SBG/03-2026/01700 | SO/DIR2/DV2-1/03-2026/00844 | INFRASTRUKTUR SUBANG SMARTPOLITAN | PT. NUSA RAYA CIPTA TBK. | K-350 NFA | 2 | 20-03-2026 00:00:00 | 7 | Silinder 15 x 30 cm | 65 |  | 0 | Belum_Test | Tidak | NRC / BOTTOM BOX UTILITY / K-350 NFA SL12 / 10:50 DIKI / TM 903 | FALSE | 0 | 0 | 0 | 0 | 0
DOCKET/SBG/03-2026/01703 | SO/DIR2/DV2-1/03-2026/00844 | INFRASTRUKTUR SUBANG SMARTPOLITAN | PT. NUSA RAYA CIPTA TBK. | K-350 NFA | 1 | 20-03-2026 00:00:00 | 7 | Silinder 15 x 30 cm | 65 |  | 0 | Belum_Test | Tidak | NRC / PENINGGIAN U-DITCH / K-350 NFA SL13 / 12:20 DIKI / TM 664 | FALSE | 0 | 0 | 0 | 0 | 0
DOCKET/SBG/03-2026/01703 | SO/DIR2/DV2-1/03-2026/00844 | INFRASTRUKTUR SUBANG SMARTPOLITAN | PT. NUSA RAYA CIPTA TBK. | K-350 NFA | 2 | 20-03-2026 00:00:00 | 7 | Silinder 15 x 30 cm | 65 |  | 0 | Belum_Test | Tidak | NRC / PENINGGIAN U-DITCH / K-350 NFA SL13 / 12:20 DIKI / TM 664 | FALSE | 0 | 0 | 0 | 0 | 0
DOCKET/SBG/03-2026/01704 | SO/DIR2/DV2-4/03-2026/00560 | VINFAST INDONESIA FACTORY (RC PHASE 2) | PT. TATAMULIA NUSANTARA INDAH | K-225 NFA | 1 | 20-03-2026 00:00:00 | 7 | Silinder 15 x 30 cm | 65 |  | 0 | Belum_Test | Tidak | TATA - VIF / LANTAI KERJA / K-225 NFA SL12 / 14:50 ABDUL / TM 931 | FALSE | 0 | 0 | 0 | 0 | 0
DOCKET/SBG/03-2026/01704 | SO/DIR2/DV2-4/03-2026/00560 | VINFAST INDONESIA FACTORY (RC PHASE 2) | PT. TATAMULIA NUSANTARA INDAH | K-225 NFA | 2 | 20-03-2026 00:00:00 | 7 | Silinder 15 x 30 cm | 65 |  | 0 | Belum_Test | Tidak | TATA - VIF / LANTAI KERJA / K-225 NFA SL12 / 14:50 ABDUL / TM 931 | FALSE | 0 | 0 | 0 | 0 | 0
DOCKET/SBG/03-2026/01707 | SO/DIR2/DV2-4/03-2026/00560 | VINFAST INDONESIA FACTORY (RC PHASE 2) | PT. TATAMULIA NUSANTARA INDAH | K-225 NFA | 1 | 20-03-2026 00:00:00 | 7 | Silinder 15 x 30 cm | 65 |  | 0 | Belum_Test | Tidak | TATA - VIF / LANTAI KERJA / K-225 NFA SL13 / 15:45 ABDUL / TM 664 | FALSE | 0 | 0 | 0 | 0 | 0
DOCKET/SBG/03-2026/01707 | SO/DIR2/DV2-4/03-2026/00560 | VINFAST INDONESIA FACTORY (RC PHASE 2) | PT. TATAMULIA NUSANTARA INDAH | K-225 NFA | 2 | 20-03-2026 00:00:00 | 7 | Silinder 15 x 30 cm | 65 |  | 0 | Belum_Test | Tidak | TATA - VIF / LANTAI KERJA / K-225 NFA SL13 / 15:45 ABDUL / TM 664 | FALSE | 0 | 0 | 0 | 0 | 0
DOCKET/SBG/03-2026/01690 | SO/DIR2/DV2-4/02-2026/00500 | VINFAST INDONESIA FACTORY (RC PHASE 2) | PT. TATAMULIA NUSANTARA INDAH | K-400 NFA | 1 | 19-03-2026 00:00:00 | 7 | Silinder 15 x 30 cm | 65 |  | 0 | Belum_Test | Tidak | TATA - VIF / SLAB PHASE 2 / K-400 NFA SL12 / 03:05 ERDI / TM 664 | FALSE | 0 | 0 | 0 | 0 | 0
DOCKET/SBG/03-2026/01690 | SO/DIR2/DV2-4/02-2026/00500 | VINFAST INDONESIA FACTORY (RC PHASE 2) | PT. TATAMULIA NUSANTARA INDAH | K-400 NFA | 2 | 19-03-2026 00:00:00 | 7 | Silinder 15 x 30 cm | 65 |  | 0 | Belum_Test | Tidak | TATA - VIF / SLAB PHASE 2 / K-400 NFA SL12 / 03:05 ERDI / TM 664 | FALSE | 0 | 0 | 0 | 0 | 0
DOCKET/SBG/03-2026/01692 | SO/DIR2/DV2-4/02-2026/00500 | VINFAST INDONESIA FACTORY (RC PHASE 2) | PT. TATAMULIA NUSANTARA INDAH | K-400 NFA | 1 | 19-03-2026 00:00:00 | 7 | Silinder 15 x 30 cm | 65 |  | 0 | Belum_Test | Tidak | TATA - VIF / SLAB PHASE 2 / K-400 NFA SL13 / 03:20 ERDI / TM 811 | FALSE | 0 | 0 | 0 | 0 | 0
DOCKET/SBG/03-2026/01692 | SO/DIR2/DV2-4/02-2026/00500 | VINFAST INDONESIA FACTORY (RC PHASE 2) | PT. TATAMULIA NUSANTARA INDAH | K-400 NFA | 2 | 19-03-2026 00:00:00 | 7 | Silinder 15 x 30 cm | 65 |  | 0 | Belum_Test | Tidak | TATA - VIF / SLAB PHASE 2 / K-400 NFA SL13 / 03:20 ERDI / TM 811 | FALSE | 0 | 0 | 0 | 0 | 0
DOCKET/SBG/03-2026/01695 | SO/DIR2/DV2-4/02-2026/00500 | VINFAST INDONESIA FACTORY (RC PHASE 2) | PT. TATAMULIA NUSANTARA INDAH | K-400 NFA | 1 | 19-03-2026 00:00:00 | 7 | Silinder 15 x 30 cm | 65 |  | 0 | Belum_Test | Tidak | TATA - VIF / SLAB PHASE 2 / K-400 NFA SL13 / 04:50 ERDI / TM 638 | FALSE | 0 | 0 | 0 | 0 | 0
DOCKET/SBG/03-2026/01695 | SO/DIR2/DV2-4/02-2026/00500 | VINFAST INDONESIA FACTORY (RC PHASE 2) | PT. TATAMULIA NUSANTARA INDAH | K-400 NFA | 2 | 19-03-2026 00:00:00 | 7 | Silinder 15 x 30 cm | 65 |  | 0 | Belum_Test | Tidak | TATA - VIF / SLAB PHASE 2 / K-400 NFA SL13 / 04:50 ERDI / TM 638 | FALSE | 0 | 0 | 0 | 0 | 0
DOCKET/SBG/03-2026/01698 | SO/DIR2/DV2-4/02-2026/00500 | VINFAST INDONESIA FACTORY (RC PHASE 2) | PT. TATAMULIA NUSANTARA INDAH | K-400 NFA | 1 | 20-03-2026 00:00:00 | 7 | Silinder 15 x 30 cm | 65 |  | 0 | Belum_Test | Tidak | TATA - VIF / SLAB PHASE 2 / K-400 NFA SL12 / 09:45 ABDUL / TM 931 | FALSE | 0 | 0 | 0 | 0 | 0
DOCKET/SBG/03-2026/01698 | SO/DIR2/DV2-4/02-2026/00500 | VINFAST INDONESIA FACTORY (RC PHASE 2) | PT. TATAMULIA NUSANTARA INDAH | K-400 NFA | 2 | 20-03-2026 00:00:00 | 7 | Silinder 15 x 30 cm | 65 |  | 0 | Belum_Test | Tidak | TATA - VIF / SLAB PHASE 2 / K-400 NFA SL12 / 09:45 ABDUL / TM 931 | FALSE | 0 | 0 | 0 | 0 | 0
DOCKET/SBG/03-2026/01713 | SO/DIR2/DV2-4/02-2026/00500 | VINFAST INDONESIA FACTORY (RC PHASE 2) | PT. TATAMULIA NUSANTARA INDAH | K-400 NFA | 1 | 20-03-2026 00:00:00 | 7 | Silinder 15 x 30 cm | 65 |  | 0 | Belum_Test | Tidak | TATA - VIF / SLAB PHASE 2 / K-400 NFA SL13 / 22:35 RIYAN / TM 903 | FALSE | 0 | 0 | 0 | 0 | 0
DOCKET/SBG/03-2026/01713 | SO/DIR2/DV2-4/02-2026/00500 | VINFAST INDONESIA FACTORY (RC PHASE 2) | PT. TATAMULIA NUSANTARA INDAH | K-400 NFA | 2 | 20-03-2026 00:00:00 | 7 | Silinder 15 x 30 cm | 65 |  | 0 | Belum_Test | Tidak | TATA - VIF / SLAB PHASE 2 / K-400 NFA SL13 / 22:35 RIYAN / TM 903 | FALSE | 0 | 0 | 0 | 0 | 0
DOCKET/SBG/03-2026/01715 | SO/DIR2/DV2-4/02-2026/00500 | VINFAST INDONESIA FACTORY (RC PHASE 2) | PT. TATAMULIA NUSANTARA INDAH | K-400 NFA | 1 | 20-03-2026 00:00:00 | 7 | Silinder 15 x 30 cm | 65 |  | 0 | Belum_Test | Tidak | TATA - VIF / SLAB PHASE 2 / K-400 NFA SL12 / 23:10 RIYAN / TM 601 | FALSE | 0 | 0 | 0 | 0 | 0
DOCKET/SBG/03-2026/01715 | SO/DIR2/DV2-4/02-2026/00500 | VINFAST INDONESIA FACTORY (RC PHASE 2) | PT. TATAMULIA NUSANTARA INDAH | K-400 NFA | 2 | 20-03-2026 00:00:00 | 7 | Silinder 15 x 30 cm | 65 |  | 0 | Belum_Test | Tidak | TATA - VIF / SLAB PHASE 2 / K-400 NFA SL12 / 23:10 RIYAN / TM 601 | FALSE | 0 | 0 | 0 | 0 | 0
DOCKET/SBG/03-2026/01717 | SO/DIR2/DV2-4/02-2026/00500 | VINFAST INDONESIA FACTORY (RC PHASE 2) | PT. TATAMULIA NUSANTARA INDAH | K-400 NFA | 1 | 20-03-2026 00:00:00 | 7 | Silinder 15 x 30 cm | 65 |  | 0 | Belum_Test | Tidak | TATA - VIF / SLAB PHASE 2 / K-400 NFA SL13 / 23:50 RIYAN / TM 931 | FALSE | 0 | 0 | 0 | 0 | 0
DOCKET/SBG/03-2026/01717 | SO/DIR2/DV2-4/02-2026/00500 | VINFAST INDONESIA FACTORY (RC PHASE 2) | PT. TATAMULIA NUSANTARA INDAH | K-400 NFA | 2 | 20-03-2026 00:00:00 | 7 | Silinder 15 x 30 cm | 65 |  | 0 | Belum_Test | Tidak | TATA - VIF / SLAB PHASE 2 / K-400 NFA SL13 / 23:50 RIYAN / TM 931 | FALSE | 0 | 0 | 0 | 0 | 0
DOCKET/SBG/03-2026/01723 | SO/DIR2/DV2-4/02-2026/00456 | JALAN TOL AKSES PATIMBAN | PT. PEMBANGUNAN PERUMAHAN (PERSERO) TBK | Fc-30 NFA | 1 | 21-03-2026 00:00:00 | 7 | Silinder 15 x 30 cm | 65 |  | 0 | Belum_Test | Tidak | PP - PATIMBAN / PARAPET STA 20+529 / Fc-30 NFA SL12 / 12:30 KHAERUL / TM 811 | FALSE | 0 | 0 | 0 | 0 | 0
DOCKET/SBG/03-2026/01723 | SO/DIR2/DV2-4/02-2026/00456 | JALAN TOL AKSES PATIMBAN | PT. PEMBANGUNAN PERUMAHAN (PERSERO) TBK | Fc-30 NFA | 2 | 21-03-2026 00:00:00 | 7 | Silinder 15 x 30 cm | 65 |  | 0 | Belum_Test | Tidak | PP - PATIMBAN / PARAPET STA 20+529 / Fc-30 NFA SL12 / 12:30 KHAERUL / TM 811 | FALSE | 0 | 0 | 0 | 0 | 0
DOCKET/SBG/03-2026/01725 | SO/DIR2/DV2-4/02-2026/00456 | JALAN TOL AKSES PATIMBAN | PT. PEMBANGUNAN PERUMAHAN (PERSERO) TBK | Fc-30 NFA | 1 | 21-03-2026 00:00:00 | 7 | Silinder 15 x 30 cm | 65 |  | 0 | Belum_Test | Tidak | PP - PATIMBAN / PARAPET STA 20+529 / Fc-30 NFA SL13 / 13:05 KHAERUL / TM 601 | FALSE | 0 | 0 | 0 | 0 | 0
DOCKET/SBG/03-2026/01725 | SO/DIR2/DV2-4/02-2026/00456 | JALAN TOL AKSES PATIMBAN | PT. PEMBANGUNAN PERUMAHAN (PERSERO) TBK | Fc-30 NFA | 2 | 21-03-2026 00:00:00 | 7 | Silinder 15 x 30 cm | 65 |  | 0 | Belum_Test | Tidak | PP - PATIMBAN / PARAPET STA 20+529 / Fc-30 NFA SL13 / 13:05 KHAERUL / TM 601 | FALSE | 0 | 0 | 0 | 0 | 0
DOCKET/SBG/03-2026/01727 | SO/DIR2/DV2-4/03-2026/00560 | VINFAST INDONESIA FACTORY (RC PHASE 2) | PT. TATAMULIA NUSANTARA INDAH | K-225 NFA | 1 | 21-03-2026 00:00:00 | 7 | Silinder 15 x 30 cm | 65 |  | 0 | Belum_Test | Tidak | TATA - VIF / LANTAI KERJA / K-225 NFA SL12 / 15:15 ABDUL / TM 903 | FALSE | 0 | 0 | 0 | 0 | 0
DOCKET/SBG/03-2026/01727 | SO/DIR2/DV2-4/03-2026/00560 | VINFAST INDONESIA FACTORY (RC PHASE 2) | PT. TATAMULIA NUSANTARA INDAH | K-225 NFA | 2 | 21-03-2026 00:00:00 | 7 | Silinder 15 x 30 cm | 65 |  | 0 | Belum_Test | Tidak | TATA - VIF / LANTAI KERJA / K-225 NFA SL12 / 15:15 ABDUL / TM 903 | FALSE | 0 | 0 | 0 | 0 | 0
DOCKET/SBG/03-2026/01719 | SO/DIR2/DV2-4/02-2026/00500 | VINFAST INDONESIA FACTORY (RC PHASE 2) | PT. TATAMULIA NUSANTARA INDAH | K-400 NFA | 1 | 20-03-2026 00:00:00 | 7 | Silinder 15 x 30 cm | 65 |  | 0 | Belum_Test | Tidak | TATA - VIF / SLAB PHASE 2/K-400 NFA SL13 / 02:10 ERDI / TM 665 | FALSE | 0 | 0 | 0 | 0 | 0
DOCKET/SBG/03-2026/01719 | SO/DIR2/DV2-4/02-2026/00500 | VINFAST INDONESIA FACTORY (RC PHASE 2) | PT. TATAMULIA NUSANTARA INDAH | K-400 NFA | 2 | 20-03-2026 00:00:00 | 7 | Silinder 15 x 30 cm | 65 |  | 0 | Belum_Test | Tidak | TATA - VIF / SLAB PHASE 2/K-400 NFA SL13 / 02:10 ERDI / TM 665 | FALSE | 0 | 0 | 0 | 0 | 0
DOCKET/SBG/03-2026/01721 | SO/DIR2/DV2-4/02-2026/00500 | VINFAST INDONESIA FACTORY (RC PHASE 2) | PT. TATAMULIA NUSANTARA INDAH | K-400 NFA | 1 | 20-03-2026 00:00:00 | 7 | Silinder 15 x 30 cm | 65 |  | 0 | Belum_Test | Tidak | TATA - VIF / SLAB PHASE 2 / K-400 NFA SL12 / 04:20 ERDI / TM 456 | FALSE | 0 | 0 | 0 | 0 | 0
DOCKET/SBG/03-2026/01721 | SO/DIR2/DV2-4/02-2026/00500 | VINFAST INDONESIA FACTORY (RC PHASE 2) | PT. TATAMULIA NUSANTARA INDAH | K-400 NFA | 2 | 20-03-2026 00:00:00 | 7 | Silinder 15 x 30 cm | 65 |  | 0 | Belum_Test | Tidak | TATA - VIF / SLAB PHASE 2 / K-400 NFA SL12 / 04:20 ERDI / TM 456 | FALSE | 0 | 0 | 0 | 0 | 0
DOCKET/SBG/03-2026/01730 | SO/DIR2/DV2-4/02-2026/00500 | VINFAST INDONESIA FACTORY (RC PHASE 2) | PT. TATAMULIA NUSANTARA INDAH | K-400 NFA | 1 | 21-03-2026 00:00:00 | 7 | Silinder 15 x 30 cm | 65 |  | 0 | Belum_Test | Tidak | TATA - VIF / SLAB PHASE 2 / K-400 NFA SL12 / 22:45 RIYAN / TM 902 | FALSE | 0 | 0 | 0 | 0 | 0
DOCKET/SBG/03-2026/01730 | SO/DIR2/DV2-4/02-2026/00500 | VINFAST INDONESIA FACTORY (RC PHASE 2) | PT. TATAMULIA NUSANTARA INDAH | K-400 NFA | 2 | 21-03-2026 00:00:00 | 7 | Silinder 15 x 30 cm | 65 |  | 0 | Belum_Test | Tidak | TATA - VIF / SLAB PHASE 2 / K-400 NFA SL12 / 22:45 RIYAN / TM 902 | FALSE | 0 | 0 | 0 | 0 | 0
DOCKET/SBG/03-2026/01732 | SO/DIR2/DV2-4/02-2026/00500 | VINFAST INDONESIA FACTORY (RC PHASE 2) | PT. TATAMULIA NUSANTARA INDAH | K-400 NFA | 1 | 21-03-2026 00:00:00 | 7 | Silinder 15 x 30 cm | 65 |  | 0 | Belum_Test | Tidak | TATA - VIF / SLAB PHASE 2 / K-400 NFA SL13 / 23:25 RIYAN / TM 665 | FALSE | 0 | 0 | 0 | 0 | 0
DOCKET/SBG/03-2026/01732 | SO/DIR2/DV2-4/02-2026/00500 | VINFAST INDONESIA FACTORY (RC PHASE 2) | PT. TATAMULIA NUSANTARA INDAH | K-400 NFA | 2 | 21-03-2026 00:00:00 | 7 | Silinder 15 x 30 cm | 65 |  | 0 | Belum_Test | Tidak | TATA - VIF / SLAB PHASE 2 / K-400 NFA SL13 / 23:25 RIYAN / TM 665 | FALSE | 0 | 0 | 0 | 0 | 0
DOCKET/SBG/03-2026/01735 | SO/DIR2/DV2-4/02-2026/00500 | VINFAST INDONESIA FACTORY (RC PHASE 2) | PT. TATAMULIA NUSANTARA INDAH | K-400 NFA | 1 | 21-03-2026 00:00:00 | 7 | Silinder 15 x 30 cm | 65 |  | 0 | Belum_Test | Tidak | TATA - VIF / SLAB PHASE 2 / K-400 NFA SL13 / 02:50 RIYAN / TM 665 | FALSE | 0 | 0 | 0 | 0 | 0
DOCKET/SBG/03-2026/01735 | SO/DIR2/DV2-4/02-2026/00500 | VINFAST INDONESIA FACTORY (RC PHASE 2) | PT. TATAMULIA NUSANTARA INDAH | K-400 NFA | 2 | 21-03-2026 00:00:00 | 7 | Silinder 15 x 30 cm | 65 |  | 0 | Belum_Test | Tidak | TATA - VIF / SLAB PHASE 2 / K-400 NFA SL13 / 02:50 RIYAN / TM 665 | FALSE | 0 | 0 | 0 | 0 | 0
DOCKET/SBG/03-2026/01737 | SO/DIR2/DV2-4/02-2026/00500 | VINFAST INDONESIA FACTORY (RC PHASE 2) | PT. TATAMULIA NUSANTARA INDAH | K-400 NFA | 1 | 21-03-2026 00:00:00 | 7 | Silinder 15 x 30 cm | 65 |  | 0 | Belum_Test | Tidak | TATA - VIF / SLAB PHASE 2 / K-400 NFA SL12 / 03:35 RIYAN / TM 902 | FALSE | 0 | 0 | 0 | 0 | 0
DOCKET/SBG/03-2026/01737 | SO/DIR2/DV2-4/02-2026/00500 | VINFAST INDONESIA FACTORY (RC PHASE 2) | PT. TATAMULIA NUSANTARA INDAH | K-400 NFA | 2 | 21-03-2026 00:00:00 | 7 | Silinder 15 x 30 cm | 65 |  | 0 | Belum_Test | Tidak | TATA - VIF / SLAB PHASE 2 / K-400 NFA SL12 / 03:35 RIYAN / TM 902 | FALSE | 0 | 0 | 0 | 0 | 0
DOCKET/SBG/03-2026/01739 | SO/DIR2/DV2-4/02-2026/00500 | VINFAST INDONESIA FACTORY (RC PHASE 2) | PT. TATAMULIA NUSANTARA INDAH | K-400 NFA | 1 | 21-03-2026 00:00:00 | 7 | Silinder 15 x 30 cm | 65 |  | 0 | Belum_Test | Tidak | TATA - VIF / SLAB PHASE 2 / K-400 NFA SL13 / 07:25 RIYAN / TM 903 | FALSE | 0 | 0 | 0 | 0 | 0
DOCKET/SBG/03-2026/01739 | SO/DIR2/DV2-4/02-2026/00500 | VINFAST INDONESIA FACTORY (RC PHASE 2) | PT. TATAMULIA NUSANTARA INDAH | K-400 NFA | 2 | 21-03-2026 00:00:00 | 7 | Silinder 15 x 30 cm | 65 |  | 0 | Belum_Test | Tidak | TATA - VIF / SLAB PHASE 2 / K-400 NFA SL13 / 07:25 RIYAN / TM 903 | FALSE | 0 | 0 | 0 | 0 | 0
DOCKET/SBG/03-2026/01741 | SO/UR/03-2026/07167 | AIS 150kV Subang Smartpolitan | PT. TWINK INDONESIA | K-225 FA | 1 | 22-03-2026 00:00:00 | 7 | Silinder 15 x 30 cm | 65 |  | 0 | Belum_Test | Tidak | PT. TWINK / JALAN / K-225 FA SL12 / 11:25 ABDUL / TM 811 | FALSE | 0 | 0 | 0 | 0 | 0
DOCKET/SBG/03-2026/01741 | SO/UR/03-2026/07167 | AIS 150kV Subang Smartpolitan | PT. TWINK INDONESIA | K-225 FA | 2 | 22-03-2026 00:00:00 | 7 | Silinder 15 x 30 cm | 65 |  | 0 | Belum_Test | Tidak | PT. TWINK / JALAN / K-225 FA SL12 / 11:25 ABDUL / TM 811 | FALSE | 0 | 0 | 0 | 0 | 0
DOCKET/SBG/03-2026/01743 | SO/UR/03-2026/07167 | AIS 150kV Subang Smartpolitan | PT. TWINK INDONESIA | K-225 FA | 1 | 22-03-2026 00:00:00 | 7 | Silinder 15 x 30 cm | 65 |  | 0 | Belum_Test | Tidak | PT. TWINK / JALAN / K-225 FA SL12 / 11:50 ABDUL / TM 931 | FALSE | 0 | 0 | 0 | 0 | 0
DOCKET/SBG/03-2026/01743 | SO/UR/03-2026/07167 | AIS 150kV Subang Smartpolitan | PT. TWINK INDONESIA | K-225 FA | 2 | 22-03-2026 00:00:00 | 7 | Silinder 15 x 30 cm | 65 |  | 0 | Belum_Test | Tidak | PT. TWINK / JALAN / K-225 FA SL12 / 11:50 ABDUL / TM 931 | FALSE | 0 | 0 | 0 | 0 | 0
DOCKET/SBG/03-2026/01744 | SO/DIR2/DV2-4/01-2026/00276 | Patimban Access Toll Road P02 (JOI 60%) | WASKITA - ABIPRAYA JO | Class B-1 NFA | 1 | 22-03-2026 00:00:00 | 7 | Silinder 15 x 30 cm | 65 |  | 0 | Belum_Test | Tidak | WASKITA - ABP / PONDASI BP / Class B-1 NFA SL12 / 15:10 KHAERUL / TM 903 | FALSE | 0 | 0 | 0 | 0 | 0
DOCKET/SBG/03-2026/01744 | SO/DIR2/DV2-4/01-2026/00276 | Patimban Access Toll Road P02 (JOI 60%) | WASKITA - ABIPRAYA JO | Class B-1 NFA | 2 | 22-03-2026 00:00:00 | 7 | Silinder 15 x 30 cm | 65 |  | 0 | Belum_Test | Tidak | WASKITA - ABP / PONDASI BP / Class B-1 NFA SL12 / 15:10 KHAERUL / TM 903 | FALSE | 0 | 0 | 0 | 0 | 0
DOCKET/SBG/03-2026/01746 | SO/DIR2/DV2-4/01-2026/00276 | Patimban Access Toll Road P02 (JOI 60%) | WASKITA - ABIPRAYA JO | Class B-1 NFA | 1 | 22-03-2026 00:00:00 | 7 | Silinder 15 x 30 cm | 65 |  | 0 | Belum_Test | Tidak | WASKITA - ABP / PONDASI BP / Class B-1 NFA SL13 / 15:40 KHAERUL / TM 811 | FALSE | 0 | 0 | 0 | 0 | 0
DOCKET/SBG/03-2026/01746 | SO/DIR2/DV2-4/01-2026/00276 | Patimban Access Toll Road P02 (JOI 60%) | WASKITA - ABIPRAYA JO | Class B-1 NFA | 2 | 22-03-2026 00:00:00 | 7 | Silinder 15 x 30 cm | 65 |  | 0 | Belum_Test | Tidak | WASKITA - ABP / PONDASI BP / Class B-1 NFA SL13 / 15:40 KHAERUL / TM 811 | FALSE | 0 | 0 | 0 | 0 | 0
DOCKET/SBG/03-2026/01747 | SO/DIR2/DV2-4/01-2026/00276 | Patimban Access Toll Road P02 (JOI 60%) | WASKITA - ABIPRAYA JO | Class C-1 NFA | 1 | 22-03-2026 00:00:00 | 7 | Silinder 15 x 30 cm | 65 |  | 0 | Belum_Test | Tidak | WASKITA - ABP / AKSES DETOUR / Class C-1 NFA SL12 / 16:20 KHAERUL / TM 560 | FALSE | 0 | 0 | 0 | 0 | 0
DOCKET/SBG/03-2026/01747 | SO/DIR2/DV2-4/01-2026/00276 | Patimban Access Toll Road P02 (JOI 60%) | WASKITA - ABIPRAYA JO | Class C-1 NFA | 2 | 22-03-2026 00:00:00 | 7 | Silinder 15 x 30 cm | 65 |  | 0 | Belum_Test | Tidak | WASKITA - ABP / AKSES DETOUR / Class C-1 NFA SL12 / 16:20 KHAERUL / TM 560 | FALSE | 0 | 0 | 0 | 0 | 0
DOCKET/SBG/03-2026/01750 | SO/DIR2/DV2-4/01-2026/00276 | Patimban Access Toll Road P02 (JOI 60%) | WASKITA - ABIPRAYA JO | Class C-1 NFA | 1 | 22-03-2026 00:00:00 | 7 | Silinder 15 x 30 cm | 65 |  | 0 | Belum_Test | Tidak | WASKITA - ABP / AKSES DETOUR / Class C-1 NFA SL13 / 21:50 RIPAL / TM 903 | FALSE | 0 | 0 | 0 | 0 | 0
DOCKET/SBG/03-2026/01750 | SO/DIR2/DV2-4/01-2026/00276 | Patimban Access Toll Road P02 (JOI 60%) | WASKITA - ABIPRAYA JO | Class C-1 NFA | 2 | 22-03-2026 00:00:00 | 7 | Silinder 15 x 30 cm | 65 |  | 0 | Belum_Test | Tidak | WASKITA - ABP / AKSES DETOUR / Class C-1 NFA SL13 / 21:50 RIPAL / TM 903 | FALSE | 0 | 0 | 0 | 0 | 0
DOCKET/SBG/03-2026/01751 | SO/UR/03-2026/07105 | PT Dae young teknologi | PT. DAE YOUNG TECHNOLOGY | K-400 NFA | 1 | 23-03-2026 00:00:00 | 7 | Silinder 15 x 30 cm | 65 |  | 0 | Belum_Test | Tidak | PT. DAE YOUNG / JALAN / K-400 NFA SL12 / 09:35 ABDUL / TM 811 | FALSE | 0 | 0 | 0 | 0 | 0
DOCKET/SBG/03-2026/01751 | SO/UR/03-2026/07105 | PT Dae young teknologi | PT. DAE YOUNG TECHNOLOGY | K-400 NFA | 2 | 23-03-2026 00:00:00 | 7 | Silinder 15 x 30 cm | 65 |  | 0 | Belum_Test | Tidak | PT. DAE YOUNG / JALAN / K-400 NFA SL12 / 09:35 ABDUL / TM 811 | FALSE | 0 | 0 | 0 | 0 | 0
DOCKET/SBG/03-2026/01758 | SO/DIR2/DV2-4/03-2026/00560 | VINFAST INDONESIA FACTORY (RC PHASE 2) | PT. TATAMULIA NUSANTARA INDAH | K-225 NFA | 1 | 23-03-2026 00:00:00 | 7 | Silinder 15 x 30 cm | 65 |  | 0 | Belum_Test | Tidak | TATA - VIF / LANTAI KERJA / K-225 NFA SL12 / 15:10 KHAERUL / TM 811 | FALSE | 0 | 0 | 0 | 0 | 0
DOCKET/SBG/03-2026/01758 | SO/DIR2/DV2-4/03-2026/00560 | VINFAST INDONESIA FACTORY (RC PHASE 2) | PT. TATAMULIA NUSANTARA INDAH | K-225 NFA | 2 | 23-03-2026 00:00:00 | 7 | Silinder 15 x 30 cm | 65 |  | 0 | Belum_Test | Tidak | TATA - VIF / LANTAI KERJA / K-225 NFA SL12 / 15:10 KHAERUL / TM 811 | FALSE | 0 | 0 | 0 | 0 | 0
DOCKET/SBG/03-2026/01760 | SO/DIR2/DV2-4/03-2026/00560 | VINFAST INDONESIA FACTORY (RC PHASE 2) | PT. TATAMULIA NUSANTARA INDAH | K-225 NFA | 1 | 23-03-2026 00:00:00 | 7 | Silinder 15 x 30 cm | 65 |  | 0 | Belum_Test | Tidak | TATA - VIF / LANTAI KERJA / K-225 NFA SL12 / 16:50 KHAERUL / TM 601 | FALSE | 0 | 0 | 0 | 0 | 0
DOCKET/SBG/03-2026/01760 | SO/DIR2/DV2-4/03-2026/00560 | VINFAST INDONESIA FACTORY (RC PHASE 2) | PT. TATAMULIA NUSANTARA INDAH | K-225 NFA | 2 | 23-03-2026 00:00:00 | 7 | Silinder 15 x 30 cm | 65 |  | 0 | Belum_Test | Tidak | TATA - VIF / LANTAI KERJA / K-225 NFA SL12 / 16:50 KHAERUL / TM 601 | FALSE | 0 | 0 | 0 | 0 | 0
DOCKET/SBG/03-2026/01752 | SO/DIR2/DV2-4/02-2026/00500 | VINFAST INDONESIA FACTORY (RC PHASE 2) | PT. TATAMULIA NUSANTARA INDAH | K-400 NFA | 1 | 23-03-2026 00:00:00 | 7 | Silinder 15 x 30 cm | 65 |  | 0 | Belum_Test | Tidak | TATA - VIF / SLAB PHASE 2 / K-400 NFA SL12 / 11:15 KHAERUL / TM 456 | FALSE | 0 | 0 | 0 | 0 | 0
DOCKET/SBG/03-2026/01752 | SO/DIR2/DV2-4/02-2026/00500 | VINFAST INDONESIA FACTORY (RC PHASE 2) | PT. TATAMULIA NUSANTARA INDAH | K-400 NFA | 2 | 23-03-2026 00:00:00 | 7 | Silinder 15 x 30 cm | 65 |  | 0 | Belum_Test | Tidak | TATA - VIF / SLAB PHASE 2 / K-400 NFA SL12 / 11:15 KHAERUL / TM 456 | FALSE | 0 | 0 | 0 | 0 | 0
DOCKET/SBG/03-2026/01754 | SO/DIR2/DV2-4/02-2026/00500 | VINFAST INDONESIA FACTORY (RC PHASE 2) | PT. TATAMULIA NUSANTARA INDAH | K-400 NFA | 1 | 23-03-2026 00:00:00 | 7 | Silinder 15 x 30 cm | 65 |  | 0 | Belum_Test | Tidak | TATA - VIF / SLAB PHASE 2 / K-400 NFA SL13 / 11:40 KHAERUL / TM 665 | FALSE | 0 | 0 | 0 | 0 | 0
DOCKET/SBG/03-2026/01754 | SO/DIR2/DV2-4/02-2026/00500 | VINFAST INDONESIA FACTORY (RC PHASE 2) | PT. TATAMULIA NUSANTARA INDAH | K-400 NFA | 2 | 23-03-2026 00:00:00 | 7 | Silinder 15 x 30 cm | 65 |  | 0 | Belum_Test | Tidak | TATA - VIF / SLAB PHASE 2 / K-400 NFA SL13 / 11:40 KHAERUL / TM 665 | FALSE | 0 | 0 | 0 | 0 | 0
DOCKET/SBG/03-2026/01756 | SO/DIR2/DV2-4/02-2026/00500 | VINFAST INDONESIA FACTORY (RC PHASE 2) | PT. TATAMULIA NUSANTARA INDAH | K-400 NFA | 1 | 23-03-2026 00:00:00 | 7 | Silinder 15 x 30 cm | 65 |  | 0 | Belum_Test | Tidak | TATA - VIF / SLAB PHASE 2 / K-400 NFA SL12 / 12:25 KHAERUL / TM 931 | FALSE | 0 | 0 | 0 | 0 | 0
DOCKET/SBG/03-2026/01756 | SO/DIR2/DV2-4/02-2026/00500 | VINFAST INDONESIA FACTORY (RC PHASE 2) | PT. TATAMULIA NUSANTARA INDAH | K-400 NFA | 2 | 23-03-2026 00:00:00 | 7 | Silinder 15 x 30 cm | 65 |  | 0 | Belum_Test | Tidak | TATA - VIF / SLAB PHASE 2 / K-400 NFA SL12 / 12:25 KHAERUL / TM 931 | FALSE | 0 | 0 | 0 | 0 | 0
DOCKET/SBG/03-2026/01761 | SO/DIR2/DV2-4/02-2026/00500 | VINFAST INDONESIA FACTORY (RC PHASE 2) | PT. TATAMULIA NUSANTARA INDAH | K-400 NFA | 1 | 23-03-2026 00:00:00 | 7 | Silinder 15 x 30 cm | 65 |  | 0 | Belum_Test | Tidak | TATA - VIF / SLAB PHASE 2 / K-400 NFA SL13 / 20:40 KHAERUL / TM 902 | FALSE | 0 | 0 | 0 | 0 | 0
DOCKET/SBG/03-2026/01761 | SO/DIR2/DV2-4/02-2026/00500 | VINFAST INDONESIA FACTORY (RC PHASE 2) | PT. TATAMULIA NUSANTARA INDAH | K-400 NFA | 2 | 23-03-2026 00:00:00 | 7 | Silinder 15 x 30 cm | 65 |  | 0 | Belum_Test | Tidak | TATA - VIF / SLAB PHASE 2 / K-400 NFA SL13 / 20:40 KHAERUL / TM 902 | FALSE | 0 | 0 | 0 | 0 | 0
DOCKET/SBG/03-2026/01764 | SO/DIR2/DV2-4/02-2026/00500 | VINFAST INDONESIA FACTORY (RC PHASE 2) | PT. TATAMULIA NUSANTARA INDAH | K-400 NFA | 1 | 23-03-2026 00:00:00 | 7 | Silinder 15 x 30 cm | 65 |  | 0 | Belum_Test | Tidak | TATA - VIF / SLAB PHASE 2 / K-400 NFA SL12 / 22:05 KHAERUL / TM 665 | FALSE | 0 | 0 | 0 | 0 | 0
DOCKET/SBG/03-2026/01764 | SO/DIR2/DV2-4/02-2026/00500 | VINFAST INDONESIA FACTORY (RC PHASE 2) | PT. TATAMULIA NUSANTARA INDAH | K-400 NFA | 2 | 23-03-2026 00:00:00 | 7 | Silinder 15 x 30 cm | 65 |  | 0 | Belum_Test | Tidak | TATA - VIF / SLAB PHASE 2 / K-400 NFA SL12 / 22:05 KHAERUL / TM 665 | FALSE | 0 | 0 | 0 | 0 | 0
DOCKET/SBG/03-2026/01771 | SO/DIR2/DV2-4/03-2026/00560 | VINFAST INDONESIA FACTORY (RC PHASE 2) | PT. TATAMULIA NUSANTARA INDAH | K-225 NFA | 1 | 24-03-2026 00:00:00 | 7 | Silinder 15 x 30 cm | 65 |  | 0 | Belum_Test | Tidak | TATA - VIF / AKSES JALAN / K-225 NFA SL12 / 12:10 / TM 931 | FALSE | 0 | 0 | 0 | 0 | 0
DOCKET/SBG/03-2026/01771 | SO/DIR2/DV2-4/03-2026/00560 | VINFAST INDONESIA FACTORY (RC PHASE 2) | PT. TATAMULIA NUSANTARA INDAH | K-225 NFA | 2 | 24-03-2026 00:00:00 | 7 | Silinder 15 x 30 cm | 65 |  | 0 | Belum_Test | Tidak | TATA - VIF / AKSES JALAN / K-225 NFA SL12 / 12:10 / TM 931 | FALSE | 0 | 0 | 0 | 0 | 0
DOCKET/SBG/03-2026/01773 | SO/DIR2/DV2-4/03-2026/00560 | VINFAST INDONESIA FACTORY (RC PHASE 2) | PT. TATAMULIA NUSANTARA INDAH | K-225 NFA | 1 | 24-03-2026 00:00:00 | 7 | Silinder 15 x 30 cm | 65 |  | 0 | Belum_Test | Tidak | TATA - VIF / AKSES JALAN / K-225 NFA SL12 / 12:50 ERDI / TM 601 | FALSE | 0 | 0 | 0 | 0 | 0
DOCKET/SBG/03-2026/01773 | SO/DIR2/DV2-4/03-2026/00560 | VINFAST INDONESIA FACTORY (RC PHASE 2) | PT. TATAMULIA NUSANTARA INDAH | K-225 NFA | 2 | 24-03-2026 00:00:00 | 7 | Silinder 15 x 30 cm | 65 |  | 0 | Belum_Test | Tidak | TATA - VIF / AKSES JALAN / K-225 NFA SL12 / 12:50 ERDI / TM 601 | FALSE | 0 | 0 | 0 | 0 | 0
DOCKET/SBG/03-2026/01776 | SO/DIR2/DV2-4/03-2026/00560 | VINFAST INDONESIA FACTORY (RC PHASE 2) | PT. TATAMULIA NUSANTARA INDAH | K-225 NFA | 1 | 24-03-2026 00:00:00 | 7 | Silinder 15 x 30 cm | 65 |  | 0 | Belum_Test | Tidak | TATA - VIF / AKSES JALAN / K-225 NFA SL13 / 13:05 ERDI / TM 903 | FALSE | 0 | 0 | 0 | 0 | 0
DOCKET/SBG/03-2026/01776 | SO/DIR2/DV2-4/03-2026/00560 | VINFAST INDONESIA FACTORY (RC PHASE 2) | PT. TATAMULIA NUSANTARA INDAH | K-225 NFA | 2 | 24-03-2026 00:00:00 | 7 | Silinder 15 x 30 cm | 65 |  | 0 | Belum_Test | Tidak | TATA - VIF / AKSES JALAN / K-225 NFA SL13 / 13:05 ERDI / TM 903 | FALSE | 0 | 0 | 0 | 0 | 0
DOCKET/SBG/03-2026/01778 | SO/DIR2/DV2-4/03-2026/00560 | VINFAST INDONESIA FACTORY (RC PHASE 2) | PT. TATAMULIA NUSANTARA INDAH | K-225 NFA | 1 | 24-03-2026 00:00:00 | 7 | Silinder 15 x 30 cm | 65 |  | 0 | Belum_Test | Tidak | TATA - VIF / AKSES JALAN / K-225 NFA SL13 / 20:50 RIYAN / TM 601 | FALSE | 0 | 0 | 0 | 0 | 0
DOCKET/SBG/03-2026/01778 | SO/DIR2/DV2-4/03-2026/00560 | VINFAST INDONESIA FACTORY (RC PHASE 2) | PT. TATAMULIA NUSANTARA INDAH | K-225 NFA | 2 | 24-03-2026 00:00:00 | 7 | Silinder 15 x 30 cm | 65 |  | 0 | Belum_Test | Tidak | TATA - VIF / AKSES JALAN / K-225 NFA SL13 / 20:50 RIYAN / TM 601 | FALSE | 0 | 0 | 0 | 0 | 0
DOCKET/SBG/03-2026/01769 | SO/DIR2/DV2-4/02-2026/00500 | VINFAST INDONESIA FACTORY (RC PHASE 2) | PT. TATAMULIA NUSANTARA INDAH | K-400 NFA | 1 | 23-03-2026 00:00:00 | 7 | Silinder 15 x 30 cm | 65 |  | 0 | Belum_Test | Tidak | TATA - VIF / SLAB PHASE 2 / K-400 NFA SL13 / 01:45 KHAERUL / TM 665 | FALSE | 0 | 0 | 0 | 0 | 0
DOCKET/SBG/03-2026/01769 | SO/DIR2/DV2-4/02-2026/00500 | VINFAST INDONESIA FACTORY (RC PHASE 2) | PT. TATAMULIA NUSANTARA INDAH | K-400 NFA | 2 | 23-03-2026 00:00:00 | 7 | Silinder 15 x 30 cm | 65 |  | 0 | Belum_Test | Tidak | TATA - VIF / SLAB PHASE 2 / K-400 NFA SL13 / 01:45 KHAERUL / TM 665 | FALSE | 0 | 0 | 0 | 0 | 0
DOCKET/SBG/03-2026/01770 | SO/DIR2/DV2-4/02-2026/00500 | VINFAST INDONESIA FACTORY (RC PHASE 2) | PT. TATAMULIA NUSANTARA INDAH | K-400 NFA | 1 | 23-03-2026 00:00:00 | 7 | Silinder 15 x 30 cm | 65 |  | 0 | Belum_Test | Tidak | TATA - VIF / SLAB PHASE 2 / K-400 NFA SL12 / 03:20 KHAERUL / TM 811 | FALSE | 0 | 0 | 0 | 0 | 0
DOCKET/SBG/03-2026/01770 | SO/DIR2/DV2-4/02-2026/00500 | VINFAST INDONESIA FACTORY (RC PHASE 2) | PT. TATAMULIA NUSANTARA INDAH | K-400 NFA | 2 | 23-03-2026 00:00:00 | 7 | Silinder 15 x 30 cm | 65 |  | 0 | Belum_Test | Tidak | TATA - VIF / SLAB PHASE 2 / K-400 NFA SL12 / 03:20 KHAERUL / TM 811 | FALSE | 0 | 0 | 0 | 0 | 0