## Sheet1
PT. ADHIMIX RMC INDONESIA
Plant Patimban
DAFTAR LAPORAN RENCANA TEST BENDA UJI : 2026-04-26 s/d 2026-05-09
Docket | Nomor Kontrak | Proyek | Kontraktor | Mutu | No. Urut | Tanggal Rencana | Rencana Umur Test | Bentuk Benda Uji | Target (%) | Tanggal Realisasi Test | Realisasi Umur Test | Hasil Test | Rusak | Kode Benda Uji | Jenis Retakan | Kn | Mpa | Kg/cm2 | Berat (kg) | Persentase Kekuatan (%)
DOCKET/PTB/03-2026/02410 | SO/DIR2/DV2-4/02-2026/00500 | VINFAST INDONESIA FACTORY (RC PHASE 2) | PT. TATAMULIA NUSANTARA INDAH | K-400 NFA | 3 | 28-04-2026 00:00:00 | 28 | Silinder 15 x 30 cm | 100 | 28-04-2026 00:00:00 | 28 | Memenuhi | Tidak | TATA / K 400 / AD PTB | A | 586.17 | 33.18 | 407.53 | 12.12 | 101.88
DOCKET/PTB/03-2026/02410 | SO/DIR2/DV2-4/02-2026/00500 | VINFAST INDONESIA FACTORY (RC PHASE 2) | PT. TATAMULIA NUSANTARA INDAH | K-400 NFA | 4 | 28-04-2026 00:00:00 | 28 | Silinder 15 x 30 cm | 100 | 28-04-2026 00:00:00 | 28 | Memenuhi | Tidak | TATA / K 400 / AD PTB | E | 596.24 | 33.75 | 414.53 | 12.39 | 103.63
DOCKET/PTB/04-2026/02414 | SO/DIR2/DV2-4/02-2026/00500 | VINFAST INDONESIA FACTORY (RC PHASE 2) | PT. TATAMULIA NUSANTARA INDAH | K-400 NFA | 3 | 29-04-2026 00:00:00 | 28 | Silinder 15 x 30 cm | 100 | 29-04-2026 00:00:00 | 28 | Memenuhi | Tidak | TATA / K 400 / AD PTB | B | 581.2 | 32.9 | 404.08 | 12.3 | 101.02
DOCKET/PTB/04-2026/02414 | SO/DIR2/DV2-4/02-2026/00500 | VINFAST INDONESIA FACTORY (RC PHASE 2) | PT. TATAMULIA NUSANTARA INDAH | K-400 NFA | 4 | 29-04-2026 00:00:00 | 28 | Silinder 15 x 30 cm | 100 | 29-04-2026 00:00:00 | 28 | Memenuhi | Tidak | TATA / K 400 / AD PTB | A | 584.73 | 33.1 | 406.53 | 12.27 | 101.63
DOCKET/PTB/04-2026/02418 | SO/DIR2/DV2-4/02-2026/00500 | VINFAST INDONESIA FACTORY (RC PHASE 2) | PT. TATAMULIA NUSANTARA INDAH | K-400 NFA | 3 | 29-04-2026 00:00:00 | 28 | Silinder 15 x 30 cm | 100 | 29-04-2026 00:00:00 | 28 | Memenuhi | Tidak | TATA / K 400 / AD PTB | C | 657.29 | 37.2 | 456.98 | 12.23 | 114.24
DOCKET/PTB/04-2026/02418 | SO/DIR2/DV2-4/02-2026/00500 | VINFAST INDONESIA FACTORY (RC PHASE 2) | PT. TATAMULIA NUSANTARA INDAH | K-400 NFA | 4 | 29-04-2026 00:00:00 | 28 | Silinder 15 x 30 cm | 100 | 29-04-2026 00:00:00 | 28 | Memenuhi | Tidak | TATA / K 400 / AD PTB | C | 654.28 | 37.03 | 454.88 | 12.3 | 113.72
DOCKET/PTB/04-2026/02421 | SO/DIR2/DV2-4/02-2026/00500 | VINFAST INDONESIA FACTORY (RC PHASE 2) | PT. TATAMULIA NUSANTARA INDAH | K-400 NFA | 3 | 30-04-2026 00:00:00 | 28 | Silinder 15 x 30 cm | 100 | 30-04-2026 00:00:00 | 28 | Tidak_Memenuhi | Tidak | TATA / K 400 / AD PTB | E | 560.05 | 31.7 | 389.37 | 12.21 | 97.34
DOCKET/PTB/04-2026/02421 | SO/DIR2/DV2-4/02-2026/00500 | VINFAST INDONESIA FACTORY (RC PHASE 2) | PT. TATAMULIA NUSANTARA INDAH | K-400 NFA | 4 | 30-04-2026 00:00:00 | 28 | Silinder 15 x 30 cm | 100 | 30-04-2026 00:00:00 | 28 | Tidak_Memenuhi | Tidak | TATA / K 400 / AD PTB | B | 567.01 | 32.09 | 394.21 | 12.38 | 98.55
DOCKET/PTB/04-2026/02425 | SO/DIR2/DV2-4/01-2026/00092 | Pembangunan Jalan Tol Akses Patimban Paket 3 | HUTAMA KARYA - JAYA KONSTRUKSI JOINT OPERATION | Class B-1 FA | 3 | 30-04-2026 00:00:00 | 28 | Silinder 15 x 30 cm | 100 | 30-04-2026 00:00:00 | 28 | Memenuhi | Tidak | HK - JAKON JO / DETOUR OP 6 / CLASS B-1 / AD PTB | E | 525.03 | 29.72 | 365.02 | 12.45 | 36502
DOCKET/PTB/04-2026/02425 | SO/DIR2/DV2-4/01-2026/00092 | Pembangunan Jalan Tol Akses Patimban Paket 3 | HUTAMA KARYA - JAYA KONSTRUKSI JOINT OPERATION | Class B-1 FA | 4 | 30-04-2026 00:00:00 | 28 | Silinder 15 x 30 cm | 100 | 30-04-2026 00:00:00 | 28 | Memenuhi | Tidak | HK - JAKON JO / DETOUR OP 6 / CLASS B-1 / AD PTB | A | 533.19 | 30.18 | 370.7 | 12.41 | 37070
DOCKET/PTB/04-2026/02428 | SO/DIR2/DV2-4/01-2026/00092 | Pembangunan Jalan Tol Akses Patimban Paket 3 | HUTAMA KARYA - JAYA KONSTRUKSI JOINT OPERATION | Class B-1 FA | 3 | 30-04-2026 00:00:00 | 28 | Silinder 15 x 30 cm | 100 | 30-04-2026 00:00:00 | 28 | Memenuhi | Tidak | HK - JAKON JO / DETOUR OP 6 / CLASS B-1 / AD PTB | D | 592.45 | 33.53 | 411.9 | 12.22 | 41190
DOCKET/PTB/04-2026/02428 | SO/DIR2/DV2-4/01-2026/00092 | Pembangunan Jalan Tol Akses Patimban Paket 3 | HUTAMA KARYA - JAYA KONSTRUKSI JOINT OPERATION | Class B-1 FA | 4 | 30-04-2026 00:00:00 | 28 | Silinder 15 x 30 cm | 100 | 30-04-2026 00:00:00 | 28 | Memenuhi | Tidak | HK - JAKON JO / DETOUR OP 6 / CLASS B-1 / AD PTB | A | 579.02 | 32.77 | 402.56 | 12.36 | 40256
DOCKET/PTB/04-2026/02431 | SO/DIR2/DV2-4/01-2026/00092 | Pembangunan Jalan Tol Akses Patimban Paket 3 | HUTAMA KARYA - JAYA KONSTRUKSI JOINT OPERATION | Class B-1 FA | 3 | 30-04-2026 00:00:00 | 28 | Silinder 15 x 30 cm | 100 | 30-04-2026 00:00:00 | 28 | Memenuhi | Tidak | HK - JAKON JO / BARRIER TOP SLAB GRID A10 - A20 PS 12 / CLASS B-1 / AD PTB | B | 531.18 | 30.07 | 369.3 | 12.38 | 36930
DOCKET/PTB/04-2026/02431 | SO/DIR2/DV2-4/01-2026/00092 | Pembangunan Jalan Tol Akses Patimban Paket 3 | HUTAMA KARYA - JAYA KONSTRUKSI JOINT OPERATION | Class B-1 FA | 4 | 30-04-2026 00:00:00 | 28 | Silinder 15 x 30 cm | 100 | 30-04-2026 00:00:00 | 28 | Memenuhi | Tidak | HK - JAKON JO / BARRIER TOP SLAB GRID A10 - A20 PS 12 / CLASS B-1 / AD PTB | C | 538.18 | 30.46 | 374.17 | 12.21 | 37417
DOCKET/PTB/04-2026/02434 | SO/DIR2/DV2-4/01-2026/00092 | Pembangunan Jalan Tol Akses Patimban Paket 3 | HUTAMA KARYA - JAYA KONSTRUKSI JOINT OPERATION | Class B-1 FA | 3 | 30-04-2026 00:00:00 | 28 | Silinder 15 x 30 cm | 100 | 30-04-2026 00:00:00 | 28 | Memenuhi | Tidak | HK - JAKON JO / BARRIER TOP SLAB GRID A10 - A20 PS 12 / CLASS B-1 / AD PTB | A | 595.78 | 33.72 | 414.21 | 12.31 | 41421
DOCKET/PTB/04-2026/02434 | SO/DIR2/DV2-4/01-2026/00092 | Pembangunan Jalan Tol Akses Patimban Paket 3 | HUTAMA KARYA - JAYA KONSTRUKSI JOINT OPERATION | Class B-1 FA | 4 | 30-04-2026 00:00:00 | 28 | Silinder 15 x 30 cm | 100 | 30-04-2026 00:00:00 | 28 | Memenuhi | Tidak | HK - JAKON JO / BARRIER TOP SLAB GRID A10 - A20 PS 12 / CLASS B-1 / AD PTB | A | 586.88 | 33.22 | 408.02 | 12.43 | 40802
DOCKET/PTB/04-2026/02445 | SO/DIR2/DV2-4/01-2026/00092 | Pembangunan Jalan Tol Akses Patimban Paket 3 | HUTAMA KARYA - JAYA KONSTRUKSI JOINT OPERATION | Class E-1 FA | 3 | 02-05-2026 00:00:00 | 28 | Silinder 15 x 30 cm | 100 | 02-05-2026 00:00:00 | 28 | Memenuhi | Tidak | HK - JAKON JO / LC DETOUR OP 6 / CLASS E / AD PTB | D | 248.2 | 14.05 | 172.56 | 12.31 | 17256
DOCKET/PTB/04-2026/02445 | SO/DIR2/DV2-4/01-2026/00092 | Pembangunan Jalan Tol Akses Patimban Paket 3 | HUTAMA KARYA - JAYA KONSTRUKSI JOINT OPERATION | Class E-1 FA | 4 | 02-05-2026 00:00:00 | 28 | Silinder 15 x 30 cm | 100 | 02-05-2026 00:00:00 | 28 | Memenuhi | Tidak | HK - JAKON JO / LC DETOUR OP 6 / CLASS E / AD PTB | D | 242.62 | 13.73 | 168.68 | 12.34 | 16868
DOCKET/PTB/04-2026/02446 | SO/DIR2/DV2-4/01-2026/00092 | Pembangunan Jalan Tol Akses Patimban Paket 3 | HUTAMA KARYA - JAYA KONSTRUKSI JOINT OPERATION | Class E-1 FA | 3 | 02-05-2026 00:00:00 | 28 | Silinder 15 x 30 cm | 100 | 02-05-2026 00:00:00 | 28 | Memenuhi | Tidak | HK - JAKON JO / LC DETOUR OP 6 / CLASS E / AD PTB | C | 210.83 | 11.93 | 146.58 | 12.31 | 14658
DOCKET/PTB/04-2026/02446 | SO/DIR2/DV2-4/01-2026/00092 | Pembangunan Jalan Tol Akses Patimban Paket 3 | HUTAMA KARYA - JAYA KONSTRUKSI JOINT OPERATION | Class E-1 FA | 4 | 02-05-2026 00:00:00 | 28 | Silinder 15 x 30 cm | 100 | 02-05-2026 00:00:00 | 28 | Memenuhi | Tidak | HK - JAKON JO / LC DETOUR OP 6 / CLASS E / AD PTB | A | 219.76 | 12.44 | 152.79 | 12.17 | 15279
DOCKET/PTB/04-2026/02447 | SO/DIR2/DV2-4/01-2026/00092 | Pembangunan Jalan Tol Akses Patimban Paket 3 | HUTAMA KARYA - JAYA KONSTRUKSI JOINT OPERATION | Class B-1 FA | 3 | 02-05-2026 00:00:00 | 28 | Silinder 15 x 30 cm | 100 | 02-05-2026 00:00:00 | 28 | Memenuhi | Tidak | HK - JAKON JO / BARRIER TOP SLAB PE2 - GRID B9 PS14C / CLASS B-1 / AD PTB | D | 500 | 28.3 | 347.62 | 12.11 | 34762
DOCKET/PTB/04-2026/02447 | SO/DIR2/DV2-4/01-2026/00092 | Pembangunan Jalan Tol Akses Patimban Paket 3 | HUTAMA KARYA - JAYA KONSTRUKSI JOINT OPERATION | Class B-1 FA | 4 | 02-05-2026 00:00:00 | 28 | Silinder 15 x 30 cm | 100 | 02-05-2026 00:00:00 | 28 | Memenuhi | Tidak | HK - JAKON JO / BARRIER TOP SLAB PE2 - GRID B9 PS14C / CLASS B-1 / AD PTB | C | 505.04 | 28.59 | 351.13 | 12.23 | 35113
DOCKET/PTB/04-2026/02449 | SO/DIR2/DV2-4/01-2026/00092 | Pembangunan Jalan Tol Akses Patimban Paket 3 | HUTAMA KARYA - JAYA KONSTRUKSI JOINT OPERATION | Class B-1 FA | 3 | 02-05-2026 00:00:00 | 28 | Silinder 15 x 30 cm | 100 | 02-05-2026 00:00:00 | 28 | Memenuhi | Tidak | HK - JAKON JO / BARRIER TOP SLAB PE2 - GRID B9 PS14C / CLASS B-1 / AD PTB | B | 565.16 | 31.99 | 392.92 | 12.17 | 39292
DOCKET/PTB/04-2026/02449 | SO/DIR2/DV2-4/01-2026/00092 | Pembangunan Jalan Tol Akses Patimban Paket 3 | HUTAMA KARYA - JAYA KONSTRUKSI JOINT OPERATION | Class B-1 FA | 4 | 02-05-2026 00:00:00 | 28 | Silinder 15 x 30 cm | 100 | 02-05-2026 00:00:00 | 28 | Memenuhi | Tidak | HK - JAKON JO / BARRIER TOP SLAB PE2 - GRID B9 PS14C / CLASS B-1 / AD PTB | C | 552.61 | 31.28 | 384.2 | 12.45 | 38420
DOCKET/PTB/04-2026/02454 | SO/UR/04-2026/07643 | GUDANG KAW INDUSTRI TAIFA | PT. FUJIAN KONSTRUKSI INDONESIA | K-250 FA | 3 | 02-05-2026 00:00:00 | 28 | Silinder 15 x 30 cm | 100 | 02-05-2026 00:00:00 | 28 | Memenuhi | Tidak | FUJIAN / K 250 / AD PTB | D | 470.6 | 26.64 | 327.18 | 12.31 | 130.87
DOCKET/PTB/04-2026/02454 | SO/UR/04-2026/07643 | GUDANG KAW INDUSTRI TAIFA | PT. FUJIAN KONSTRUKSI INDONESIA | K-250 FA | 4 | 02-05-2026 00:00:00 | 28 | Silinder 15 x 30 cm | 100 | 02-05-2026 00:00:00 | 28 | Memenuhi | Tidak | FUJIAN / K 250 / AD PTB | B | 467.3 | 26.45 | 324.89 | 12.19 | 129.96
DOCKET/PTB/04-2026/02455 | SO/UR/04-2026/07677 | GUDANG KAW INDUSTRI TAIFA | PT. FUJIAN KONSTRUKSI INDONESIA | K-250 FA | 3 | 02-05-2026 00:00:00 | 28 | Silinder 15 x 30 cm | 100 | 02-05-2026 00:00:00 | 28 | Memenuhi | Tidak | FUJIAN / K 250 / AD PTB | E | 386.99 | 21.9 | 269.05 | 12.39 | 107.62
DOCKET/PTB/04-2026/02455 | SO/UR/04-2026/07677 | GUDANG KAW INDUSTRI TAIFA | PT. FUJIAN KONSTRUKSI INDONESIA | K-250 FA | 4 | 02-05-2026 00:00:00 | 28 | Silinder 15 x 30 cm | 100 | 02-05-2026 00:00:00 | 28 | Memenuhi | Tidak | FUJIAN / K 250 / AD PTB | B | 394.81 | 22.35 | 274.49 | 12.17 | 109.8
DOCKET/PTB/04-2026/02456 | SO/DIR2/DV2-4/02-2026/00500 | VINFAST INDONESIA FACTORY (RC PHASE 2) | PT. TATAMULIA NUSANTARA INDAH | K-400 NFA | 3 | 02-05-2026 00:00:00 | 28 | Silinder 15 x 30 cm | 100 | 02-05-2026 00:00:00 | 28 | Memenuhi | Tidak | TATA / K 400 / AD PTB | E | 638.72 | 36.15 | 444.07 | 12.49 | 111.02
DOCKET/PTB/04-2026/02456 | SO/DIR2/DV2-4/02-2026/00500 | VINFAST INDONESIA FACTORY (RC PHASE 2) | PT. TATAMULIA NUSANTARA INDAH | K-400 NFA | 4 | 02-05-2026 00:00:00 | 28 | Silinder 15 x 30 cm | 100 | 02-05-2026 00:00:00 | 28 | Memenuhi | Tidak | TATA / K 400 / AD PTB | A | 626.73 | 35.47 | 435.73 | 12.49 | 108.93
DOCKET/PTB/04-2026/02458 | SO/DIR2/DV2-4/02-2026/00500 | VINFAST INDONESIA FACTORY (RC PHASE 2) | PT. TATAMULIA NUSANTARA INDAH | K-400 NFA | 3 | 02-05-2026 00:00:00 | 28 | Silinder 15 x 30 cm | 100 | 02-05-2026 00:00:00 | 28 | Tidak_Memenuhi | Tidak | TATA / K 400 / AD PTB | A | 543.78 | 30.78 | 378.06 | 12.17 | 94.52
DOCKET/PTB/04-2026/02458 | SO/DIR2/DV2-4/02-2026/00500 | VINFAST INDONESIA FACTORY (RC PHASE 2) | PT. TATAMULIA NUSANTARA INDAH | K-400 NFA | 4 | 02-05-2026 00:00:00 | 28 | Silinder 15 x 30 cm | 100 | 02-05-2026 00:00:00 | 28 | Tidak_Memenuhi | Tidak | TATA / K 400 / AD PTB | C | 546.81 | 30.95 | 380.17 | 12.19 | 95.04
DOCKET/PTB/04-2026/02462 | SO/DIR2/DV2-4/01-2026/00276 | Patimban Access Toll Road P02 (JOI 60%) | WASKITA - ABIPRAYA JO | Class B-1 NFA | 3 | 03-05-2026 00:00:00 | 28 | Silinder 15 x 30 cm | 100 | 03-05-2026 00:00:00 | 28 | Memenuhi | Tidak | WASKITA - ABP JO / SLAB OP KRANJAT (PS.L) - ABT1 - EJ1 STA.0+938.544 - STA.0+961.544 / CLASS B-1 / AD PTB | A | 535.21 | 30.29 | 372.1 | 12.15 | 37210
DOCKET/PTB/04-2026/02462 | SO/DIR2/DV2-4/01-2026/00276 | Patimban Access Toll Road P02 (JOI 60%) | WASKITA - ABIPRAYA JO | Class B-1 NFA | 4 | 03-05-2026 00:00:00 | 28 | Silinder 15 x 30 cm | 100 | 03-05-2026 00:00:00 | 28 | Memenuhi | Tidak | WASKITA - ABP JO / SLAB OP KRANJAT (PS.L) - ABT1 - EJ1 STA.0+938.544 - STA.0+961.544 / CLASS B-1 / AD PTB | A | 544.22 | 30.8 | 378.37 | 12.37 | 37837
DOCKET/PTB/04-2026/02465 | SO/DIR2/DV2-4/01-2026/00276 | Patimban Access Toll Road P02 (JOI 60%) | WASKITA - ABIPRAYA JO | Class B-1 NFA | 3 | 03-05-2026 00:00:00 | 28 | Silinder 15 x 30 cm | 100 | 03-05-2026 00:00:00 | 28 | Memenuhi | Tidak | WASKITA - ABP JO / SLAB OP KRANJAT (PS.L) - ABT1 - EJ1 STA.0+938.544 - STA.0+961.544 / CLASS B-1 / AD PTB | B | 607.51 | 34.39 | 422.37 | 12.22 | 42237
DOCKET/PTB/04-2026/02465 | SO/DIR2/DV2-4/01-2026/00276 | Patimban Access Toll Road P02 (JOI 60%) | WASKITA - ABIPRAYA JO | Class B-1 NFA | 4 | 03-05-2026 00:00:00 | 28 | Silinder 15 x 30 cm | 100 | 03-05-2026 00:00:00 | 28 | Memenuhi | Tidak | WASKITA - ABP JO / SLAB OP KRANJAT (PS.L) - ABT1 - EJ1 STA.0+938.544 - STA.0+961.544 / CLASS B-1 / AD PTB | C | 595.76 | 33.72 | 414.2 | 12.38 | 41420
DOCKET/PTB/04-2026/02468 | SO/DIR2/DV2-4/03-2026/00564 | JALAN TOL AKSES PATIMBAN PAKET 4 | WIKA-ADHI JO | Class B-1 NFA | 3 | 03-05-2026 00:00:00 | 28 | Silinder 15 x 30 cm | 100 | 03-05-2026 00:00:00 | 28 | Memenuhi | Tidak | WIKA - ADHI JO / FOOTING A1E MB21 / CLASS B-1 / AD PTB | D | 540.58 | 30.6 | 375.84 | 12.34 | 37584
DOCKET/PTB/04-2026/02468 | SO/DIR2/DV2-4/03-2026/00564 | JALAN TOL AKSES PATIMBAN PAKET 4 | WIKA-ADHI JO | Class B-1 NFA | 4 | 03-05-2026 00:00:00 | 28 | Silinder 15 x 30 cm | 100 | 03-05-2026 00:00:00 | 28 | Memenuhi | Tidak | WIKA - ADHI JO / FOOTING A1E MB21 / CLASS B-1 / AD PTB | D | 551.98 | 31.24 | 383.76 | 12.4 | 38376
DOCKET/PTB/04-2026/02477 | SO/DIR2/DV2-4/03-2026/00564 | JALAN TOL AKSES PATIMBAN PAKET 4 | WIKA-ADHI JO | Class B-1 NFA | 3 | 03-05-2026 00:00:00 | 28 | Silinder 15 x 30 cm | 100 | 03-05-2026 00:00:00 | 28 | Memenuhi | Tidak | WIKA - ADHI JO / FOOTING A1E MB21 / CLASS B-1 / AD PTB | C | 620.43 | 35.12 | 431.35 | 12.42 | 43135
DOCKET/PTB/04-2026/02477 | SO/DIR2/DV2-4/03-2026/00564 | JALAN TOL AKSES PATIMBAN PAKET 4 | WIKA-ADHI JO | Class B-1 NFA | 4 | 03-05-2026 00:00:00 | 28 | Silinder 15 x 30 cm | 100 | 03-05-2026 00:00:00 | 28 | Memenuhi | Tidak | WIKA - ADHI JO / FOOTING A1E MB21 / CLASS B-1 / AD PTB | D | 609.96 | 34.52 | 424.07 | 12.27 | 42407
DOCKET/PTB/04-2026/02484 | SO/DIR2/DV2-4/03-2026/00564 | JALAN TOL AKSES PATIMBAN PAKET 4 | WIKA-ADHI JO | Class B-1 NFA | 3 | 03-05-2026 00:00:00 | 28 | Silinder 15 x 30 cm | 100 | 03-05-2026 00:00:00 | 28 | Memenuhi | Tidak | WIKA - ADHI JO / FOOTING A1E MB21 / CLASS B-1 / AD PTB | B | 568.92 | 32.2 | 395.54 | 12.23 | 39554
DOCKET/PTB/04-2026/02484 | SO/DIR2/DV2-4/03-2026/00564 | JALAN TOL AKSES PATIMBAN PAKET 4 | WIKA-ADHI JO | Class B-1 NFA | 4 | 03-05-2026 00:00:00 | 28 | Silinder 15 x 30 cm | 100 | 03-05-2026 00:00:00 | 28 | Memenuhi | Tidak | WIKA - ADHI JO / FOOTING A1E MB21 / CLASS B-1 / AD PTB | B | 554.62 | 31.39 | 385.6 | 12.14 | 38560
DOCKET/PTB/04-2026/02489 | SO/DIR2/DV2-4/03-2026/00564 | JALAN TOL AKSES PATIMBAN PAKET 4 | WIKA-ADHI JO | Class B-1 NFA | 3 | 03-05-2026 00:00:00 | 28 | Silinder 15 x 30 cm | 100 | 03-05-2026 00:00:00 | 28 | Memenuhi | Tidak | WIKA - ADHI JO / FOOTING A1E MB21 / CLASS B-1 / AD PTB | A | 613.42 | 34.72 | 426.48 | 12.49 | 42648
DOCKET/PTB/04-2026/02489 | SO/DIR2/DV2-4/03-2026/00564 | JALAN TOL AKSES PATIMBAN PAKET 4 | WIKA-ADHI JO | Class B-1 NFA | 4 | 03-05-2026 00:00:00 | 28 | Silinder 15 x 30 cm | 100 | 03-05-2026 00:00:00 | 28 | Memenuhi | Tidak | WIKA - ADHI JO / FOOTING A1E MB21 / CLASS B-1 / AD PTB | B | 602.76 | 34.12 | 419.07 | 12.3 | 41907
DOCKET/PTB/04-2026/02494 | SO/DIR2/DV2-4/01-2026/00092 | Pembangunan Jalan Tol Akses Patimban Paket 3 | HUTAMA KARYA - JAYA KONSTRUKSI JOINT OPERATION | Class B-1 FA | 3 | 03-05-2026 00:00:00 | 28 | Silinder 15 x 30 cm | 100 | 03-05-2026 00:00:00 | 28 | Memenuhi | Tidak | HK - JAKON JO / TOP SLAB GRID A1 - A10 PS16A / CLASS B-1 / AD PTB | E | 549.49 | 31.1 | 382.03 | 12.34 | 38203
DOCKET/PTB/04-2026/02494 | SO/DIR2/DV2-4/01-2026/00092 | Pembangunan Jalan Tol Akses Patimban Paket 3 | HUTAMA KARYA - JAYA KONSTRUKSI JOINT OPERATION | Class B-1 FA | 4 | 03-05-2026 00:00:00 | 28 | Silinder 15 x 30 cm | 100 | 03-05-2026 00:00:00 | 28 | Memenuhi | Tidak | HK - JAKON JO / TOP SLAB GRID A1 - A10 PS16A / CLASS B-1 / AD PTB | D | 555.78 | 31.46 | 386.4 | 12.44 | 38640
DOCKET/PTB/04-2026/02498 | SO/DIR2/DV2-4/01-2026/00092 | Pembangunan Jalan Tol Akses Patimban Paket 3 | HUTAMA KARYA - JAYA KONSTRUKSI JOINT OPERATION | Class B-1 FA | 3 | 03-05-2026 00:00:00 | 28 | Silinder 15 x 30 cm | 100 | 03-05-2026 00:00:00 | 28 | Memenuhi | Tidak | HK - JAKON JO / TOP SLAB GRID A1 - A10 PS16A / CLASS B-1 / AD PTB | C | 616.5 | 34.89 | 428.62 | 12.13 | 42862
DOCKET/PTB/04-2026/02498 | SO/DIR2/DV2-4/01-2026/00092 | Pembangunan Jalan Tol Akses Patimban Paket 3 | HUTAMA KARYA - JAYA KONSTRUKSI JOINT OPERATION | Class B-1 FA | 4 | 03-05-2026 00:00:00 | 28 | Silinder 15 x 30 cm | 100 | 03-05-2026 00:00:00 | 28 | Memenuhi | Tidak | HK - JAKON JO / TOP SLAB GRID A1 - A10 PS16A / CLASS B-1 / AD PTB | E | 608.57 | 34.45 | 423.1 | 12.35 | 42310
DOCKET/PTB/04-2026/02501 | SO/DIR2/DV2-4/01-2026/00092 | Pembangunan Jalan Tol Akses Patimban Paket 3 | HUTAMA KARYA - JAYA KONSTRUKSI JOINT OPERATION | Class B-1 FA | 3 | 03-05-2026 00:00:00 | 28 | Silinder 15 x 30 cm | 100 | 03-05-2026 00:00:00 | 28 | Memenuhi | Tidak | HK - JAKON JO / TOP SLAB GRID A1 - A10 PS16A / CLASS B-1 / AD PTB | A | 561.23 | 31.77 | 390.19 | 12.44 | 39019
DOCKET/PTB/04-2026/02501 | SO/DIR2/DV2-4/01-2026/00092 | Pembangunan Jalan Tol Akses Patimban Paket 3 | HUTAMA KARYA - JAYA KONSTRUKSI JOINT OPERATION | Class B-1 FA | 4 | 03-05-2026 00:00:00 | 28 | Silinder 15 x 30 cm | 100 | 03-05-2026 00:00:00 | 28 | Memenuhi | Tidak | HK - JAKON JO / TOP SLAB GRID A1 - A10 PS16A / CLASS B-1 / AD PTB | A | 573.95 | 32.49 | 399.04 | 12.2 | 39904
DOCKET/PTB/04-2026/02504 | SO/DIR2/DV2-4/01-2026/00092 | Pembangunan Jalan Tol Akses Patimban Paket 3 | HUTAMA KARYA - JAYA KONSTRUKSI JOINT OPERATION | Class B-1 FA | 3 | 03-05-2026 00:00:00 | 28 | Silinder 15 x 30 cm | 100 | 03-05-2026 00:00:00 | 28 | Memenuhi | Tidak | HK - JAKON JO / TOP SLAB GRID A1 - A10 PS16A / CLASS B-1 / AD PTB | E | 517.28 | 29.28 | 359.64 | 12.23 | 35964
DOCKET/PTB/04-2026/02504 | SO/DIR2/DV2-4/01-2026/00092 | Pembangunan Jalan Tol Akses Patimban Paket 3 | HUTAMA KARYA - JAYA KONSTRUKSI JOINT OPERATION | Class B-1 FA | 4 | 03-05-2026 00:00:00 | 28 | Silinder 15 x 30 cm | 100 | 03-05-2026 00:00:00 | 28 | Memenuhi | Tidak | HK - JAKON JO / TOP SLAB GRID A1 - A10 PS16A / CLASS B-1 / AD PTB | D | 522.65 | 29.58 | 363.37 | 12.42 | 36337
DOCKET/PTB/04-2026/02506 | SO/DIR2/DV2-4/01-2026/00092 | Pembangunan Jalan Tol Akses Patimban Paket 3 | HUTAMA KARYA - JAYA KONSTRUKSI JOINT OPERATION | Class B-1 FA | 3 | 03-05-2026 00:00:00 | 28 | Silinder 15 x 30 cm | 100 | 03-05-2026 00:00:00 | 28 | Memenuhi | Tidak | HK - JAKON JO / TOP SLAB GRID A1 - A10 PS16A / CLASS B-1 / AD PTB | D | 580.31 | 32.85 | 403.46 | 12.16 | 40346
DOCKET/PTB/04-2026/02506 | SO/DIR2/DV2-4/01-2026/00092 | Pembangunan Jalan Tol Akses Patimban Paket 3 | HUTAMA KARYA - JAYA KONSTRUKSI JOINT OPERATION | Class B-1 FA | 4 | 03-05-2026 00:00:00 | 28 | Silinder 15 x 30 cm | 100 | 03-05-2026 00:00:00 | 28 | Memenuhi | Tidak | HK - JAKON JO / TOP SLAB GRID A1 - A10 PS16A / CLASS B-1 / AD PTB | B | 564.27 | 31.94 | 392.31 | 12.33 | 39231
DOCKET/PTB/04-2026/02509 | SO/DIR2/DV2-4/01-2026/00092 | Pembangunan Jalan Tol Akses Patimban Paket 3 | HUTAMA KARYA - JAYA KONSTRUKSI JOINT OPERATION | Class B-1 FA | 3 | 03-05-2026 00:00:00 | 28 | Silinder 15 x 30 cm | 100 | 03-05-2026 00:00:00 | 28 | Memenuhi | Tidak | HK - JAKON JO / TOP SLAB GRID A1 - A10 PS16A / CLASS B-1 / AD PTB | C | 630.11 | 35.66 | 438.08 | 12.11 | 43808
DOCKET/PTB/04-2026/02509 | SO/DIR2/DV2-4/01-2026/00092 | Pembangunan Jalan Tol Akses Patimban Paket 3 | HUTAMA KARYA - JAYA KONSTRUKSI JOINT OPERATION | Class B-1 FA | 4 | 03-05-2026 00:00:00 | 28 | Silinder 15 x 30 cm | 100 | 03-05-2026 00:00:00 | 28 | Memenuhi | Tidak | HK - JAKON JO / TOP SLAB GRID A1 - A10 PS16A / CLASS B-1 / AD PTB | A | 613.81 | 34.74 | 426.75 | 12.29 | 42675
DOCKET/PTB/04-2026/02512 | SO/DIR2/DV2-4/03-2026/00564 | JALAN TOL AKSES PATIMBAN PAKET 4 | WIKA-ADHI JO | Class B-1 NFA | 3 | 04-05-2026 00:00:00 | 28 | Silinder 15 x 30 cm | 100 | 04-05-2026 00:00:00 | 28 | Memenuhi | Tidak | WIKA - ADHI JO / STUFFING ABT1 OP8 / CLASS B-1 / AD PTB | C | 561.12 | 31.76 | 390.12 | 12.27 | 39012
DOCKET/PTB/04-2026/02512 | SO/DIR2/DV2-4/03-2026/00564 | JALAN TOL AKSES PATIMBAN PAKET 4 | WIKA-ADHI JO | Class B-1 NFA | 4 | 04-05-2026 00:00:00 | 28 | Silinder 15 x 30 cm | 100 | 04-05-2026 00:00:00 | 28 | Memenuhi | Tidak | WIKA - ADHI JO / STUFFING ABT1 OP8 / CLASS B-1 / AD PTB | B | 568.52 | 32.18 | 395.26 | 12.45 | 39526
DOCKET/PTB/04-2026/02513 | SO/DIR2/DV2-4/01-2026/00092 | Pembangunan Jalan Tol Akses Patimban Paket 3 | HUTAMA KARYA - JAYA KONSTRUKSI JOINT OPERATION | Class B-1 FA | 3 | 04-05-2026 00:00:00 | 28 | Silinder 15 x 30 cm | 100 | 04-05-2026 00:00:00 | 28 | Memenuhi | Tidak | HK - JAKON JO / BARRIER TOP SLAB PS14A AE2 - GRID B5 / CLASS B-1 / AD PTB | A | 514.54 | 29.12 | 357.73 | 12.49 | 35773
DOCKET/PTB/04-2026/02513 | SO/DIR2/DV2-4/01-2026/00092 | Pembangunan Jalan Tol Akses Patimban Paket 3 | HUTAMA KARYA - JAYA KONSTRUKSI JOINT OPERATION | Class B-1 FA | 4 | 04-05-2026 00:00:00 | 28 | Silinder 15 x 30 cm | 100 | 04-05-2026 00:00:00 | 28 | Memenuhi | Tidak | HK - JAKON JO / BARRIER TOP SLAB PS14A AE2 - GRID B5 / CLASS B-1 / AD PTB | E | 520.65 | 29.47 | 361.98 | 12.44 | 36198
DOCKET/PTB/04-2026/02516 | SO/DIR2/DV2-4/01-2026/00092 | Pembangunan Jalan Tol Akses Patimban Paket 3 | HUTAMA KARYA - JAYA KONSTRUKSI JOINT OPERATION | Class B-1 FA | 3 | 04-05-2026 00:00:00 | 28 | Silinder 15 x 30 cm | 100 | 04-05-2026 00:00:00 | 28 | Memenuhi | Tidak | HK - JAKON JO / BARRIER TOP SLAB PS14A AE2 - GRID B5 / CLASS B-1 / AD PTB | E | 577.68 | 32.7 | 401.63 | 12.46 | 40163
DOCKET/PTB/04-2026/02516 | SO/DIR2/DV2-4/01-2026/00092 | Pembangunan Jalan Tol Akses Patimban Paket 3 | HUTAMA KARYA - JAYA KONSTRUKSI JOINT OPERATION | Class B-1 FA | 4 | 04-05-2026 00:00:00 | 28 | Silinder 15 x 30 cm | 100 | 04-05-2026 00:00:00 | 28 | Memenuhi | Tidak | HK - JAKON JO / BARRIER TOP SLAB PS14A AE2 - GRID B5 / CLASS B-1 / AD PTB | A | 560.74 | 31.74 | 389.85 | 12.2 | 38985
DOCKET/PTB/04-2026/02518 | SO/DIR2/DV2-4/02-2026/00500 | VINFAST INDONESIA FACTORY (RC PHASE 2) | PT. TATAMULIA NUSANTARA INDAH | K-400 NFA | 3 | 04-05-2026 00:00:00 | 28 | Silinder 15 x 30 cm | 100 | 04-05-2026 00:00:00 | 28 | Memenuhi | Tidak | TATA / K 400 / AD PTB | D | 643.1 | 36.4 | 447.11 | 12.44 | 111.78
DOCKET/PTB/04-2026/02518 | SO/DIR2/DV2-4/02-2026/00500 | VINFAST INDONESIA FACTORY (RC PHASE 2) | PT. TATAMULIA NUSANTARA INDAH | K-400 NFA | 4 | 04-05-2026 00:00:00 | 28 | Silinder 15 x 30 cm | 100 | 04-05-2026 00:00:00 | 28 | Memenuhi | Tidak | TATA / K 400 / AD PTB | E | 632.29 | 35.79 | 439.6 | 12.23 | 109.9
DOCKET/PTB/04-2026/02519 | SO/DIR2/DV2-4/02-2026/00500 | VINFAST INDONESIA FACTORY (RC PHASE 2) | PT. TATAMULIA NUSANTARA INDAH | K-400 NFA | 3 | 04-05-2026 00:00:00 | 28 | Silinder 15 x 30 cm | 100 | 04-05-2026 00:00:00 | 28 | Tidak_Memenuhi | Tidak | TATA / K 400 / AD PTB | E | 559.86 | 31.69 | 389.24 | 12.37 | 97.31
DOCKET/PTB/04-2026/02519 | SO/DIR2/DV2-4/02-2026/00500 | VINFAST INDONESIA FACTORY (RC PHASE 2) | PT. TATAMULIA NUSANTARA INDAH | K-400 NFA | 4 | 04-05-2026 00:00:00 | 28 | Silinder 15 x 30 cm | 100 | 04-05-2026 00:00:00 | 28 | Tidak_Memenuhi | Tidak | TATA / K 400 / AD PTB | C | 572.14 | 32.38 | 397.78 | 12.47 | 99.44
DOCKET/PTB/04-2026/02526 | SO/DIR2/DV2-4/01-2026/00092 | Pembangunan Jalan Tol Akses Patimban Paket 3 | HUTAMA KARYA - JAYA KONSTRUKSI JOINT OPERATION | Class B-1 FA | 3 | 05-05-2026 00:00:00 | 28 | Silinder 15 x 30 cm | 100 | 05-05-2026 00:00:00 | 28 | Memenuhi | Tidak | HK - JAKON JO / KOLOM PILECAPE P1' BRIDGE 19 / CLASS B-1 / AD PTB | E | 533.29 | 30.18 | 370.77 | 12.47 | 37077
DOCKET/PTB/04-2026/02526 | SO/DIR2/DV2-4/01-2026/00092 | Pembangunan Jalan Tol Akses Patimban Paket 3 | HUTAMA KARYA - JAYA KONSTRUKSI JOINT OPERATION | Class B-1 FA | 4 | 05-05-2026 00:00:00 | 28 | Silinder 15 x 30 cm | 100 | 05-05-2026 00:00:00 | 28 | Memenuhi | Tidak | HK - JAKON JO / KOLOM PILECAPE P1' BRIDGE 19 / CLASS B-1 / AD PTB | E | 545.8 | 30.89 | 379.46 | 12.26 | 37946
DOCKET/PTB/04-2026/02528 | SO/DIR2/DV2-4/01-2026/00092 | Pembangunan Jalan Tol Akses Patimban Paket 3 | HUTAMA KARYA - JAYA KONSTRUKSI JOINT OPERATION | Class B-1 FA | 3 | 05-05-2026 00:00:00 | 28 | Silinder 15 x 30 cm | 100 | 05-05-2026 00:00:00 | 28 | Memenuhi | Tidak | HK - JAKON JO / KOLOM PILECAPE P1' BRIDGE 19 / CLASS B-1 / AD PTB | E | 603.29 | 34.15 | 419.43 | 12.46 | 41943
DOCKET/PTB/04-2026/02528 | SO/DIR2/DV2-4/01-2026/00092 | Pembangunan Jalan Tol Akses Patimban Paket 3 | HUTAMA KARYA - JAYA KONSTRUKSI JOINT OPERATION | Class B-1 FA | 4 | 05-05-2026 00:00:00 | 28 | Silinder 15 x 30 cm | 100 | 05-05-2026 00:00:00 | 28 | Memenuhi | Tidak | HK - JAKON JO / KOLOM PILECAPE P1' BRIDGE 19 / CLASS B-1 / AD PTB | C | 585.71 | 33.15 | 407.21 | 12.29 | 40721
DOCKET/PTB/04-2026/02530 | SO/DIR2/DV2-4/02-2026/00456 | JALAN TOL AKSES PATIMBAN | PT. PEMBANGUNAN PERUMAHAN (PERSERO) TBK | Fc-30 NFA | 3 | 05-05-2026 00:00:00 | 28 | Silinder 15 x 30 cm | 100 | 05-05-2026 00:00:00 | 28 | Memenuhi | Tidak | PP - TOL PTB / PARAPET PW06 - PW08 (R) & PE06 - PE08 (L) BRIDGE 8 STA. 20+189 - STA. 20+219 / FC 30 / AD PTB | E | 542.02 | 30.68 | 376.84 | 12.27 | 102.27
DOCKET/PTB/04-2026/02530 | SO/DIR2/DV2-4/02-2026/00456 | JALAN TOL AKSES PATIMBAN | PT. PEMBANGUNAN PERUMAHAN (PERSERO) TBK | Fc-30 NFA | 4 | 05-05-2026 00:00:00 | 28 | Silinder 15 x 30 cm | 100 | 05-05-2026 00:00:00 | 28 | Memenuhi | Tidak | PP - TOL PTB / PARAPET PW06 - PW08 (R) & PE06 - PE08 (L) BRIDGE 8 STA. 20+189 - STA. 20+219 / FC 30 / AD PTB | B | 554.04 | 31.36 | 385.19 | 12.35 | 104.53
DOCKET/PTB/04-2026/02520 | SO/DIR2/DV2-4/02-2026/00500 | VINFAST INDONESIA FACTORY (RC PHASE 2) | PT. TATAMULIA NUSANTARA INDAH | K-400 NFA | 3 | 05-05-2026 00:00:00 | 28 | Silinder 15 x 30 cm | 100 | 05-05-2026 00:00:00 | 28 | Memenuhi | Tidak | TATA / K 400 / AD PTB | B | 587.81 | 33.27 | 408.67 | 12.26 | 102.17
DOCKET/PTB/04-2026/02520 | SO/DIR2/DV2-4/02-2026/00500 | VINFAST INDONESIA FACTORY (RC PHASE 2) | PT. TATAMULIA NUSANTARA INDAH | K-400 NFA | 4 | 05-05-2026 00:00:00 | 28 | Silinder 15 x 30 cm | 100 | 05-05-2026 00:00:00 | 28 | Memenuhi | Tidak | TATA / K 400 / AD PTB | C | 594.6 | 33.66 | 413.39 | 12.49 | 103.35
DOCKET/PTB/04-2026/02524 | SO/DIR2/DV2-4/02-2026/00500 | VINFAST INDONESIA FACTORY (RC PHASE 2) | PT. TATAMULIA NUSANTARA INDAH | K-400 NFA | 3 | 05-05-2026 00:00:00 | 28 | Silinder 15 x 30 cm | 100 | 05-05-2026 00:00:00 | 28 | Tidak_Memenuhi | Tidak | TATA / K 400 / AD PTB | E | 545.75 | 30.89 | 379.43 | 12.17 | 94.86
DOCKET/PTB/04-2026/02524 | SO/DIR2/DV2-4/02-2026/00500 | VINFAST INDONESIA FACTORY (RC PHASE 2) | PT. TATAMULIA NUSANTARA INDAH | K-400 NFA | 4 | 05-05-2026 00:00:00 | 28 | Silinder 15 x 30 cm | 100 | 05-05-2026 00:00:00 | 28 | Tidak_Memenuhi | Tidak | TATA / K 400 / AD PTB | D | 550.84 | 31.18 | 382.97 | 12.42 | 95.74
DOCKET/PTB/04-2026/02571 | SO/DIR2/DV2-4/01-2026/00092 | Pembangunan Jalan Tol Akses Patimban Paket 3 | HUTAMA KARYA - JAYA KONSTRUKSI JOINT OPERATION | Class B-1 FA | 3 | 07-05-2026 00:00:00 | 28 | Silinder 15 x 30 cm | 100 | 07-05-2026 00:00:00 | 28 | Memenuhi | Tidak | HK - JAKON JO / BARRIER TOP SLAB AW2 - GRID 5 PS14A / CLASS B-1 / AD PTB | A | 537.7 | 30.43 | 373.83 | 12.44 | 37383
DOCKET/PTB/04-2026/02571 | SO/DIR2/DV2-4/01-2026/00092 | Pembangunan Jalan Tol Akses Patimban Paket 3 | HUTAMA KARYA - JAYA KONSTRUKSI JOINT OPERATION | Class B-1 FA | 4 | 07-05-2026 00:00:00 | 28 | Silinder 15 x 30 cm | 100 | 07-05-2026 00:00:00 | 28 | Memenuhi | Tidak | HK - JAKON JO / BARRIER TOP SLAB AW2 - GRID 5 PS14A / CLASS B-1 / AD PTB | B | 550.02 | 31.13 | 382.4 | 12.17 | 38240
DOCKET/PTB/04-2026/02573 | SO/DIR2/DV2-4/01-2026/00092 | Pembangunan Jalan Tol Akses Patimban Paket 3 | HUTAMA KARYA - JAYA KONSTRUKSI JOINT OPERATION | Class B-1 FA | 3 | 07-05-2026 00:00:00 | 28 | Silinder 15 x 30 cm | 100 | 07-05-2026 00:00:00 | 28 | Memenuhi | Tidak | HK - JAKON JO / BARRIER TOP SLAB AW2 - GRID 5 PS14A / CLASS B-1 / AD PTB | A | 605.84 | 34.29 | 421.21 | 12.39 | 42121
DOCKET/PTB/04-2026/02573 | SO/DIR2/DV2-4/01-2026/00092 | Pembangunan Jalan Tol Akses Patimban Paket 3 | HUTAMA KARYA - JAYA KONSTRUKSI JOINT OPERATION | Class B-1 FA | 4 | 07-05-2026 00:00:00 | 28 | Silinder 15 x 30 cm | 100 | 07-05-2026 00:00:00 | 28 | Memenuhi | Tidak | HK - JAKON JO / BARRIER TOP SLAB AW2 - GRID 5 PS14A / CLASS B-1 / AD PTB | B | 589.97 | 33.39 | 410.17 | 12.41 | 41017
DOCKET/PTB/04-2026/02575 | SO/DIR2/DV2-4/01-2026/00092 | Pembangunan Jalan Tol Akses Patimban Paket 3 | HUTAMA KARYA - JAYA KONSTRUKSI JOINT OPERATION | Class B-1 FA | 3 | 07-05-2026 00:00:00 | 28 | Silinder 15 x 30 cm | 100 | 07-05-2026 00:00:00 | 28 | Memenuhi | Tidak | HK - JAKON JO / BARRIER TOP SLAB GRID B1 - B10 PS12 / CLASS B-1 / AD PTB | D | 533.93 | 30.22 | 371.21 | 12.25 | 37121
DOCKET/PTB/04-2026/02575 | SO/DIR2/DV2-4/01-2026/00092 | Pembangunan Jalan Tol Akses Patimban Paket 3 | HUTAMA KARYA - JAYA KONSTRUKSI JOINT OPERATION | Class B-1 FA | 4 | 07-05-2026 00:00:00 | 28 | Silinder 15 x 30 cm | 100 | 07-05-2026 00:00:00 | 28 | Memenuhi | Tidak | HK - JAKON JO / BARRIER TOP SLAB GRID B1 - B10 PS12 / CLASS B-1 / AD PTB | B | 541.43 | 30.65 | 376.43 | 12.24 | 37643
DOCKET/PTB/04-2026/02578 | SO/DIR2/DV2-4/01-2026/00092 | Pembangunan Jalan Tol Akses Patimban Paket 3 | HUTAMA KARYA - JAYA KONSTRUKSI JOINT OPERATION | Class B-1 FA | 3 | 07-05-2026 00:00:00 | 28 | Silinder 15 x 30 cm | 100 | 07-05-2026 00:00:00 | 28 | Memenuhi | Tidak | HK - JAKON JO / BARRIER TOP SLAB GRID B1 - B10 PS12 / CLASS B-1 / AD PTB | D | 603.73 | 34.17 | 419.74 | 12.25 | 41974
DOCKET/PTB/04-2026/02578 | SO/DIR2/DV2-4/01-2026/00092 | Pembangunan Jalan Tol Akses Patimban Paket 3 | HUTAMA KARYA - JAYA KONSTRUKSI JOINT OPERATION | Class B-1 FA | 4 | 07-05-2026 00:00:00 | 28 | Silinder 15 x 30 cm | 100 | 07-05-2026 00:00:00 | 28 | Memenuhi | Tidak | HK - JAKON JO / BARRIER TOP SLAB GRID B1 - B10 PS12 / CLASS B-1 / AD PTB | A | 593.22 | 33.58 | 412.43 | 12.22 | 41243
DOCKET/PTB/04-2026/02583 | SO/DIR2/DV2-4/01-2026/00092 | Pembangunan Jalan Tol Akses Patimban Paket 3 | HUTAMA KARYA - JAYA KONSTRUKSI JOINT OPERATION | Class B-1 FA | 3 | 07-05-2026 00:00:00 | 28 | Silinder 15 x 30 cm | 100 | 07-05-2026 00:00:00 | 28 | Memenuhi | Tidak | HK - JAKON JO / BARRIER TOP SLAB GRID B1 - B10 PS12 / CLASS B-1 / AD PTB | A | 539.68 | 30.55 | 375.21 | 12.4 | 37521
DOCKET/PTB/04-2026/02583 | SO/DIR2/DV2-4/01-2026/00092 | Pembangunan Jalan Tol Akses Patimban Paket 3 | HUTAMA KARYA - JAYA KONSTRUKSI JOINT OPERATION | Class B-1 FA | 4 | 07-05-2026 00:00:00 | 28 | Silinder 15 x 30 cm | 100 | 07-05-2026 00:00:00 | 28 | Memenuhi | Tidak | HK - JAKON JO / BARRIER TOP SLAB GRID B1 - B10 PS12 / CLASS B-1 / AD PTB | A | 553.65 | 31.34 | 384.92 | 12.23 | 38492
DOCKET/PTB/04-2026/02539 | SO/DIR2/DV2-4/01-2026/00092 | Pembangunan Jalan Tol Akses Patimban Paket 3 | HUTAMA KARYA - JAYA KONSTRUKSI JOINT OPERATION | Class E-1 FA | 3 | 06-05-2026 00:00:00 | 28 | Silinder 15 x 30 cm | 100 | 06-05-2026 00:00:00 | 28 | Memenuhi | Tidak | HK - JAKON JO / DETOUR OP 6 / CLASS E / AD PTB | E | 204.18 | 11.56 | 141.95 | 12.17 | 14195
DOCKET/PTB/04-2026/02539 | SO/DIR2/DV2-4/01-2026/00092 | Pembangunan Jalan Tol Akses Patimban Paket 3 | HUTAMA KARYA - JAYA KONSTRUKSI JOINT OPERATION | Class E-1 FA | 4 | 06-05-2026 00:00:00 | 28 | Silinder 15 x 30 cm | 100 | 06-05-2026 00:00:00 | 28 | Memenuhi | Tidak | HK - JAKON JO / DETOUR OP 6 / CLASS E / AD PTB | A | 214.1 | 12.12 | 148.85 | 12.13 | 14885
DOCKET/PTB/04-2026/02542 | SO/DIR2/DV2-4/01-2026/00092 | Pembangunan Jalan Tol Akses Patimban Paket 3 | HUTAMA KARYA - JAYA KONSTRUKSI JOINT OPERATION | Class E-1 FA | 3 | 06-05-2026 00:00:00 | 28 | Silinder 15 x 30 cm | 100 | 06-05-2026 00:00:00 | 28 | Memenuhi | Tidak | HK - JAKON JO / DETOUR OP 6 / CLASS E / AD PTB | B | 245.28 | 13.88 | 170.53 | 12.26 | 17053
DOCKET/PTB/04-2026/02542 | SO/DIR2/DV2-4/01-2026/00092 | Pembangunan Jalan Tol Akses Patimban Paket 3 | HUTAMA KARYA - JAYA KONSTRUKSI JOINT OPERATION | Class E-1 FA | 4 | 06-05-2026 00:00:00 | 28 | Silinder 15 x 30 cm | 100 | 06-05-2026 00:00:00 | 28 | Memenuhi | Tidak | HK - JAKON JO / DETOUR OP 6 / CLASS E / AD PTB | B | 237.84 | 13.46 | 165.36 | 12.24 | 16536
DOCKET/PTB/04-2026/02585 | SO/DIR2/DV2-4/01-2026/00092 | Pembangunan Jalan Tol Akses Patimban Paket 3 | HUTAMA KARYA - JAYA KONSTRUKSI JOINT OPERATION | Class B-1 FA | 3 | 08-05-2026 00:00:00 | 28 | Silinder 15 x 30 cm | 100 | 08-05-2026 00:00:00 | 28 | Memenuhi | Tidak | HK - JAKON JO / SLEEPER PS13 STA 30+400 / CLASS B-1 / AD PTB | A | 566.8 | 32.08 | 394.06 | 12.42 | 39406
DOCKET/PTB/04-2026/02585 | SO/DIR2/DV2-4/01-2026/00092 | Pembangunan Jalan Tol Akses Patimban Paket 3 | HUTAMA KARYA - JAYA KONSTRUKSI JOINT OPERATION | Class B-1 FA | 4 | 08-05-2026 00:00:00 | 28 | Silinder 15 x 30 cm | 100 | 08-05-2026 00:00:00 | 28 | Memenuhi | Tidak | HK - JAKON JO / SLEEPER PS13 STA 30+400 / CLASS B-1 / AD PTB | C | 556.75 | 31.51 | 387.08 | 12.21 | 38708
DOCKET/PTB/04-2026/02535 | SO/DIR2/DV2-4/02-2026/00500 | VINFAST INDONESIA FACTORY (RC PHASE 2) | PT. TATAMULIA NUSANTARA INDAH | K-400 NFA | 3 | 06-05-2026 00:00:00 | 28 | Silinder 15 x 30 cm | 100 | 06-05-2026 00:00:00 | 28 | Memenuhi | Tidak | TATA / K 400 / AD PTB | D | 627.89 | 35.54 | 436.54 | 12.12 | 109.14
DOCKET/PTB/04-2026/02535 | SO/DIR2/DV2-4/02-2026/00500 | VINFAST INDONESIA FACTORY (RC PHASE 2) | PT. TATAMULIA NUSANTARA INDAH | K-400 NFA | 4 | 06-05-2026 00:00:00 | 28 | Silinder 15 x 30 cm | 100 | 06-05-2026 00:00:00 | 28 | Memenuhi | Tidak | TATA / K 400 / AD PTB | D | 622.2 | 35.22 | 432.58 | 12.27 | 108.14
DOCKET/PTB/04-2026/02538 | SO/DIR2/DV2-4/02-2026/00500 | VINFAST INDONESIA FACTORY (RC PHASE 2) | PT. TATAMULIA NUSANTARA INDAH | K-400 NFA | 3 | 06-05-2026 00:00:00 | 28 | Silinder 15 x 30 cm | 100 | 06-05-2026 00:00:00 | 28 | Memenuhi | Tidak | TATA / K 400 / AD PTB | E | 613.34 | 34.72 | 426.42 | 12.48 | 106.6
DOCKET/PTB/04-2026/02538 | SO/DIR2/DV2-4/02-2026/00500 | VINFAST INDONESIA FACTORY (RC PHASE 2) | PT. TATAMULIA NUSANTARA INDAH | K-400 NFA | 4 | 06-05-2026 00:00:00 | 28 | Silinder 15 x 30 cm | 100 | 06-05-2026 00:00:00 | 28 | Memenuhi | Tidak | TATA / K 400 / AD PTB | A | 601.72 | 34.06 | 418.34 | 12.45 | 104.58
DOCKET/PTB/04-2026/02545 | SO/DIR2/DV2-4/01-2026/00276 | Patimban Access Toll Road P02 (JOI 60%) | WASKITA - ABIPRAYA JO | Class B-1 NFA | 3 | 06-05-2026 00:00:00 | 28 | Silinder 15 x 30 cm | 100 | 06-05-2026 00:00:00 | 28 | Memenuhi | Tidak | WASKITA - ABP JO / PH OVERPASS KRANJAT (PS.R) - GRID PS.R.2D, GRID PS.R 2E & PS.R 2F STA.01+083 S/D STA.01+053 / CLASS B-1 / AD PTB | B | 544.25 | 30.81 | 378.39 | 12.43 | 37839
DOCKET/PTB/04-2026/02545 | SO/DIR2/DV2-4/01-2026/00276 | Patimban Access Toll Road P02 (JOI 60%) | WASKITA - ABIPRAYA JO | Class B-1 NFA | 4 | 06-05-2026 00:00:00 | 28 | Silinder 15 x 30 cm | 100 | 06-05-2026 00:00:00 | 28 | Memenuhi | Tidak | WASKITA - ABP JO / PH OVERPASS KRANJAT (PS.R) - GRID PS.R.2D, GRID PS.R 2E & PS.R 2F STA.01+083 S/D STA.01+053 / CLASS B-1 / AD PTB | B | 552.33 | 31.26 | 384 | 12.46 | 38400
DOCKET/PTB/04-2026/02550 | SO/DIR2/DV2-4/01-2026/00276 | Patimban Access Toll Road P02 (JOI 60%) | WASKITA - ABIPRAYA JO | Class B-1 NFA | 3 | 06-05-2026 00:00:00 | 28 | Silinder 15 x 30 cm | 100 | 06-05-2026 00:00:00 | 28 | Memenuhi | Tidak | WASKITA - ABP JO / PH OVERPASS KRANJAT (PS.R) - GRID PS.R.2D, GRID PS.R 2E & PS.R 2F STA.01+083 S/D STA.01+053 / CLASS B-1 / AD PTB | A | 620.56 | 35.12 | 431.44 | 12.32 | 43144
DOCKET/PTB/04-2026/02550 | SO/DIR2/DV2-4/01-2026/00276 | Patimban Access Toll Road P02 (JOI 60%) | WASKITA - ABIPRAYA JO | Class B-1 NFA | 4 | 06-05-2026 00:00:00 | 28 | Silinder 15 x 30 cm | 100 | 06-05-2026 00:00:00 | 28 | Memenuhi | Tidak | WASKITA - ABP JO / PH OVERPASS KRANJAT (PS.R) - GRID PS.R.2D, GRID PS.R 2E & PS.R 2F STA.01+083 S/D STA.01+053 / CLASS B-1 / AD PTB | C | 611.51 | 34.61 | 425.15 | 12.17 | 42515
DOCKET/PTB/04-2026/02546 | SO/DIR2/DV2-4/03-2026/00564 | JALAN TOL AKSES PATIMBAN PAKET 4 | WIKA-ADHI JO | Class B-1 NFA | 3 | 06-05-2026 00:00:00 | 28 | Silinder 15 x 30 cm | 100 | 06-05-2026 00:00:00 | 28 | Memenuhi | Tidak | WIKA - ADHI JO / DINDING STG.1 A1E MB 21 / CLASS B-1 / AD PTB | A | 560.97 | 31.75 | 390.01 | 12.35 | 39001
DOCKET/PTB/04-2026/02546 | SO/DIR2/DV2-4/03-2026/00564 | JALAN TOL AKSES PATIMBAN PAKET 4 | WIKA-ADHI JO | Class B-1 NFA | 4 | 06-05-2026 00:00:00 | 28 | Silinder 15 x 30 cm | 100 | 06-05-2026 00:00:00 | 28 | Memenuhi | Tidak | WIKA - ADHI JO / DINDING STG.1 A1E MB 21 / CLASS B-1 / AD PTB | D | 571.81 | 32.37 | 397.55 | 12.19 | 39755
DOCKET/PTB/04-2026/02552 | SO/DIR2/DV2-4/03-2026/00564 | JALAN TOL AKSES PATIMBAN PAKET 4 | WIKA-ADHI JO | Class B-1 NFA | 3 | 06-05-2026 00:00:00 | 28 | Silinder 15 x 30 cm | 100 | 06-05-2026 00:00:00 | 28 | Memenuhi | Tidak | WIKA - ADHI JO / DINDING STG.1 A1E MB 21 / CLASS B-1 / AD PTB | C | 514.34 | 29.11 | 357.59 | 12.21 | 35759
DOCKET/PTB/04-2026/02552 | SO/DIR2/DV2-4/03-2026/00564 | JALAN TOL AKSES PATIMBAN PAKET 4 | WIKA-ADHI JO | Class B-1 NFA | 4 | 06-05-2026 00:00:00 | 28 | Silinder 15 x 30 cm | 100 | 06-05-2026 00:00:00 | 28 | Memenuhi | Tidak | WIKA - ADHI JO / DINDING STG.1 A1E MB 21 / CLASS B-1 / AD PTB | E | 528.22 | 29.9 | 367.24 | 12.39 | 36724
DOCKET/PTB/04-2026/02586 | SO/DIR2/DV2-4/03-2026/00564 | JALAN TOL AKSES PATIMBAN PAKET 4 | WIKA-ADHI JO | Class B-1 NFA | 3 | 08-05-2026 00:00:00 | 28 | Silinder 15 x 30 cm | 100 | 08-05-2026 00:00:00 | 28 | Memenuhi | Tidak | WIKA - ADHI JO / KOLOM STG.1 P2 OP8 / CLASS B-1 / AD PTB | B | 619.18 | 35.05 | 430.48 | 12.12 | 43048
DOCKET/PTB/04-2026/02586 | SO/DIR2/DV2-4/03-2026/00564 | JALAN TOL AKSES PATIMBAN PAKET 4 | WIKA-ADHI JO | Class B-1 NFA | 4 | 08-05-2026 00:00:00 | 28 | Silinder 15 x 30 cm | 100 | 08-05-2026 00:00:00 | 28 | Memenuhi | Tidak | WIKA - ADHI JO / KOLOM STG.1 P2 OP8 / CLASS B-1 / AD PTB | A | 608.93 | 34.47 | 423.36 | 12.17 | 42336
DOCKET/PTB/04-2026/02587 | SO/DIR2/DV2-4/03-2026/00564 | JALAN TOL AKSES PATIMBAN PAKET 4 | WIKA-ADHI JO | Class B-1 NFA | 3 | 08-05-2026 00:00:00 | 28 | Silinder 15 x 30 cm | 100 | 08-05-2026 00:00:00 | 28 | Memenuhi | Tidak | WIKA - ADHI JO / KOLOM STG.1 P2 OP8 / CLASS B-1 / AD PTB | C | 562.51 | 31.84 | 391.08 | 12.27 | 39108
DOCKET/PTB/04-2026/02587 | SO/DIR2/DV2-4/03-2026/00564 | JALAN TOL AKSES PATIMBAN PAKET 4 | WIKA-ADHI JO | Class B-1 NFA | 4 | 08-05-2026 00:00:00 | 28 | Silinder 15 x 30 cm | 100 | 08-05-2026 00:00:00 | 28 | Memenuhi | Tidak | WIKA - ADHI JO / KOLOM STG.1 P2 OP8 / CLASS B-1 / AD PTB | B | 576.16 | 32.61 | 400.57 | 12.27 | 40057
DOCKET/PTB/04-2026/02589 | SO/DIR2/DV2-4/03-2026/00564 | JALAN TOL AKSES PATIMBAN PAKET 4 | WIKA-ADHI JO | Class B-1 NFA | 3 | 08-05-2026 00:00:00 | 28 | Silinder 15 x 30 cm | 100 | 08-05-2026 00:00:00 | 28 | Memenuhi | Tidak | WIKA - ADHI JO / KOLOM STG.1 P2 OP8 / CLASS B-1 / AD PTB | D | 516.54 | 29.24 | 359.12 | 12.2 | 35912
DOCKET/PTB/04-2026/02589 | SO/DIR2/DV2-4/03-2026/00564 | JALAN TOL AKSES PATIMBAN PAKET 4 | WIKA-ADHI JO | Class B-1 NFA | 4 | 08-05-2026 00:00:00 | 28 | Silinder 15 x 30 cm | 100 | 08-05-2026 00:00:00 | 28 | Memenuhi | Tidak | WIKA - ADHI JO / KOLOM STG.1 P2 OP8 / CLASS B-1 / AD PTB | E | 522.99 | 29.6 | 363.61 | 12.29 | 36361
DOCKET/PTB/04-2026/02588 | SO/DIR2/DV2-4/02-2026/00330 | JALAN TOL AKSES PATIMBAN PAKET 4 | WIKA-ADHI JO | Class E-1 NFA | 3 | 08-05-2026 00:00:00 | 28 | Silinder 15 x 30 cm | 100 | 08-05-2026 00:00:00 | 28 | Memenuhi | Tidak | WIKA - ADHI JO / LC P1 OP8 / CLASS E / AD PTB | D | 250 | 14.15 | 173.81 | 12.26 | 17381
DOCKET/PTB/04-2026/02588 | SO/DIR2/DV2-4/02-2026/00330 | JALAN TOL AKSES PATIMBAN PAKET 4 | WIKA-ADHI JO | Class E-1 NFA | 4 | 08-05-2026 00:00:00 | 28 | Silinder 15 x 30 cm | 100 | 08-05-2026 00:00:00 | 28 | Memenuhi | Tidak | WIKA - ADHI JO / LC P1 OP8 / CLASS E / AD PTB | C | 244.51 | 13.84 | 169.99 | 12.3 | 16999
DOCKET/PTB/04-2026/02590 | SO/DIR2/DV2-4/02-2026/00330 | JALAN TOL AKSES PATIMBAN PAKET 4 | WIKA-ADHI JO | Class E-1 NFA | 3 | 08-05-2026 00:00:00 | 28 | Silinder 15 x 30 cm | 100 | 08-05-2026 00:00:00 | 28 | Memenuhi | Tidak | WIKA - ADHI JO / LC P1 OP8 / CLASS E / AD PTB | E | 211.63 | 11.98 | 147.13 | 12.47 | 14713
DOCKET/PTB/04-2026/02590 | SO/DIR2/DV2-4/02-2026/00330 | JALAN TOL AKSES PATIMBAN PAKET 4 | WIKA-ADHI JO | Class E-1 NFA | 4 | 08-05-2026 00:00:00 | 28 | Silinder 15 x 30 cm | 100 | 08-05-2026 00:00:00 | 28 | Memenuhi | Tidak | WIKA - ADHI JO / LC P1 OP8 / CLASS E / AD PTB | C | 218.67 | 12.38 | 152.03 | 12.35 | 15203
DOCKET/PTB/04-2026/02591 | SO/DIR2/DV2-4/01-2026/00092 | Pembangunan Jalan Tol Akses Patimban Paket 3 | HUTAMA KARYA - JAYA KONSTRUKSI JOINT OPERATION | Class B-1 FA | 3 | 09-05-2026 00:00:00 | 28 | Silinder 15 x 30 cm | 100 | 09-05-2026 00:00:00 | 28 | Memenuhi | Tidak | HK - JAKON JO / SLEEPER PS 13 STA 30+400 / CLASS B-1 / AD PTB | B | 530.75 | 30.04 | 369 | 12.35 | 36900
DOCKET/PTB/04-2026/02591 | SO/DIR2/DV2-4/01-2026/00092 | Pembangunan Jalan Tol Akses Patimban Paket 3 | HUTAMA KARYA - JAYA KONSTRUKSI JOINT OPERATION | Class B-1 FA | 4 | 09-05-2026 00:00:00 | 28 | Silinder 15 x 30 cm | 100 | 09-05-2026 00:00:00 | 28 | Memenuhi | Tidak | HK - JAKON JO / SLEEPER PS 13 STA 30+400 / CLASS B-1 / AD PTB | D | 539.07 | 30.51 | 374.79 | 12.14 | 37479
DOCKET/PTB/04-2026/02593 | SO/DIR2/DV2-4/02-2026/00456 | JALAN TOL AKSES PATIMBAN | PT. PEMBANGUNAN PERUMAHAN (PERSERO) TBK | Fc-30 NFA | 3 | 09-05-2026 00:00:00 | 28 | Silinder 15 x 30 cm | 100 | 09-05-2026 00:00:00 | 28 | Memenuhi | Tidak | PP - TOL PTB / PARAPET PW04 - PW06 (R) & PE04 - PE06 (L) BRIDGE 8 STA. 20+149 - STA. 20+179 / FC 30 / AD PTB | B | 600.92 | 34.01 | 417.79 | 12.35 | 113.37
DOCKET/PTB/04-2026/02593 | SO/DIR2/DV2-4/02-2026/00456 | JALAN TOL AKSES PATIMBAN | PT. PEMBANGUNAN PERUMAHAN (PERSERO) TBK | Fc-30 NFA | 4 | 09-05-2026 00:00:00 | 28 | Silinder 15 x 30 cm | 100 | 09-05-2026 00:00:00 | 28 | Memenuhi | Tidak | PP - TOL PTB / PARAPET PW04 - PW06 (R) & PE04 - PE06 (L) BRIDGE 8 STA. 20+149 - STA. 20+179 / FC 30 / AD PTB | A | 585.58 | 33.14 | 407.12 | 12.2 | 110.47
DOCKET/PTB/04-2026/02595 | SO/DIR2/DV2-4/02-2026/00456 | JALAN TOL AKSES PATIMBAN | PT. PEMBANGUNAN PERUMAHAN (PERSERO) TBK | Fc-30 NFA | 3 | 09-05-2026 00:00:00 | 28 | Silinder 15 x 30 cm | 100 | 09-05-2026 00:00:00 | 28 | Memenuhi | Tidak | PP - TOL PTB / PARAPET PW04 - PW06 (R) & PE04 - PE06 (L) BRIDGE 8 STA. 20+149 - STA. 20+179 / FC 30 / AD PTB | A | 531 | 30.06 | 369.17 | 12.48 | 100.2
DOCKET/PTB/04-2026/02595 | SO/DIR2/DV2-4/02-2026/00456 | JALAN TOL AKSES PATIMBAN | PT. PEMBANGUNAN PERUMAHAN (PERSERO) TBK | Fc-30 NFA | 4 | 09-05-2026 00:00:00 | 28 | Silinder 15 x 30 cm | 100 | 09-05-2026 00:00:00 | 28 | Memenuhi | Tidak | PP - TOL PTB / PARAPET PW04 - PW06 (R) & PE04 - PE06 (L) BRIDGE 8 STA. 20+149 - STA. 20+179 / FC 30 / AD PTB | E | 536.03 | 30.34 | 372.67 | 12.12 | 101.13
DOCKET/PTB/04-2026/02599 | SO/DIR2/DV2-4/02-2026/00500 | VINFAST INDONESIA FACTORY (RC PHASE 2) | PT. TATAMULIA NUSANTARA INDAH | K-400 NFA | 3 | 09-05-2026 00:00:00 | 28 | Silinder 15 x 30 cm | 100 | 09-05-2026 00:00:00 | 28 | Memenuhi | Tidak | TATA / K 400 / AD PTB | B | 653.34 | 36.98 | 454.23 | 12.22 | 113.56
DOCKET/PTB/04-2026/02599 | SO/DIR2/DV2-4/02-2026/00500 | VINFAST INDONESIA FACTORY (RC PHASE 2) | PT. TATAMULIA NUSANTARA INDAH | K-400 NFA | 4 | 09-05-2026 00:00:00 | 28 | Silinder 15 x 30 cm | 100 | 09-05-2026 00:00:00 | 28 | Memenuhi | Tidak | TATA / K 400 / AD PTB | C | 642.68 | 36.38 | 446.82 | 12.21 | 111.7
DOCKET/PTB/04-2026/02601 | SO/DIR2/DV2-4/02-2026/00500 | VINFAST INDONESIA FACTORY (RC PHASE 2) | PT. TATAMULIA NUSANTARA INDAH | K-400 NFA | 3 | 09-05-2026 00:00:00 | 28 | Silinder 15 x 30 cm | 100 | 09-05-2026 00:00:00 | 28 | Memenuhi | Tidak | TATA / K 400 / AD PTB | A | 610.37 | 34.55 | 424.36 | 12.19 | 106.09
DOCKET/PTB/04-2026/02601 | SO/DIR2/DV2-4/02-2026/00500 | VINFAST INDONESIA FACTORY (RC PHASE 2) | PT. TATAMULIA NUSANTARA INDAH | K-400 NFA | 4 | 09-05-2026 00:00:00 | 28 | Silinder 15 x 30 cm | 100 | 09-05-2026 00:00:00 | 28 | Memenuhi | Tidak | TATA / K 400 / AD PTB | D | 606.84 | 34.35 | 421.9 | 12.35 | 105.47
DOCKET/PTB/03-2026/02392 | SO/DIR2/DV2-4/02-2026/00500 | VINFAST INDONESIA FACTORY (RC PHASE 2) | PT. TATAMULIA NUSANTARA INDAH | K-400 NFA | 3 | 26-04-2026 00:00:00 | 28 | Silinder 15 x 30 cm | 100 | 26-04-2026 00:00:00 | 28 | Memenuhi | Tidak | TATA / K 400 / AD PTB | A | 595.12 | 33.68 | 413.75 | 12.4 | 103.44
DOCKET/PTB/03-2026/02392 | SO/DIR2/DV2-4/02-2026/00500 | VINFAST INDONESIA FACTORY (RC PHASE 2) | PT. TATAMULIA NUSANTARA INDAH | K-400 NFA | 4 | 26-04-2026 00:00:00 | 28 | Silinder 15 x 30 cm | 100 | 26-04-2026 00:00:00 | 28 | Memenuhi | Tidak | TATA / K 400 / AD PTB | A | 603.53 | 34.16 | 419.6 | 12.19 | 104.9
DOCKET/PTB/03-2026/02393 | SO/DIR2/DV2-4/02-2026/00500 | VINFAST INDONESIA FACTORY (RC PHASE 2) | PT. TATAMULIA NUSANTARA INDAH | K-400 NFA | 3 | 26-04-2026 00:00:00 | 28 | Silinder 15 x 30 cm | 100 | 26-04-2026 00:00:00 | 28 | Tidak_Memenuhi | Tidak | TATA / K 400 / AD PTB | A | 574.39 | 32.51 | 399.34 | 12.46 | 99.83
DOCKET/PTB/03-2026/02393 | SO/DIR2/DV2-4/02-2026/00500 | VINFAST INDONESIA FACTORY (RC PHASE 2) | PT. TATAMULIA NUSANTARA INDAH | K-400 NFA | 4 | 26-04-2026 00:00:00 | 28 | Silinder 15 x 30 cm | 100 | 26-04-2026 00:00:00 | 28 | Memenuhi | Tidak | TATA / K 400 / AD PTB | A | 578.81 | 32.76 | 402.41 | 12.22 | 100.6
DOCKET/PTB/03-2026/02395 | SO/DIR2/DV2-4/02-2026/00500 | VINFAST INDONESIA FACTORY (RC PHASE 2) | PT. TATAMULIA NUSANTARA INDAH | K-400 NFA | 3 | 26-04-2026 00:00:00 | 28 | Silinder 15 x 30 cm | 100 | 26-04-2026 00:00:00 | 28 | Tidak_Memenuhi | Tidak | TATA / K 400 / AD PTB | B | 557.22 | 31.54 | 387.4 | 12.17 | 96.85
DOCKET/PTB/03-2026/02395 | SO/DIR2/DV2-4/02-2026/00500 | VINFAST INDONESIA FACTORY (RC PHASE 2) | PT. TATAMULIA NUSANTARA INDAH | K-400 NFA | 4 | 26-04-2026 00:00:00 | 28 | Silinder 15 x 30 cm | 100 | 26-04-2026 00:00:00 | 28 | Tidak_Memenuhi | Tidak | TATA / K 400 / AD PTB | E | 566.76 | 32.08 | 394.04 | 12.16 | 98.51
DOCKET/PTB/03-2026/02397 | SO/DIR2/DV2-4/02-2026/00500 | VINFAST INDONESIA FACTORY (RC PHASE 2) | PT. TATAMULIA NUSANTARA INDAH | K-400 NFA | 3 | 26-04-2026 00:00:00 | 28 | Silinder 15 x 30 cm | 100 | 26-04-2026 00:00:00 | 28 | Memenuhi | Tidak | TATA / K 400 / AD PTB | C | 615.76 | 34.85 | 428.1 | 12.13 | 107.03
DOCKET/PTB/03-2026/02397 | SO/DIR2/DV2-4/02-2026/00500 | VINFAST INDONESIA FACTORY (RC PHASE 2) | PT. TATAMULIA NUSANTARA INDAH | K-400 NFA | 4 | 26-04-2026 00:00:00 | 28 | Silinder 15 x 30 cm | 100 | 26-04-2026 00:00:00 | 28 | Memenuhi | Tidak | TATA / K 400 / AD PTB | B | 604.38 | 34.21 | 420.19 | 12.42 | 105.05
DOCKET/PTB/03-2026/02398 | SO/DIR2/DV2-4/02-2026/00500 | VINFAST INDONESIA FACTORY (RC PHASE 2) | PT. TATAMULIA NUSANTARA INDAH | K-400 NFA | 3 | 27-04-2026 00:00:00 | 28 | Silinder 15 x 30 cm | 100 | 27-04-2026 00:00:00 | 28 | Tidak_Memenuhi | Tidak | TATA / K 400 / AD PTB | A | 544.66 | 30.83 | 378.67 | 12.38 | 94.67
DOCKET/PTB/03-2026/02398 | SO/DIR2/DV2-4/02-2026/00500 | VINFAST INDONESIA FACTORY (RC PHASE 2) | PT. TATAMULIA NUSANTARA INDAH | K-400 NFA | 4 | 27-04-2026 00:00:00 | 28 | Silinder 15 x 30 cm | 100 | 27-04-2026 00:00:00 | 28 | Tidak_Memenuhi | Tidak | TATA / K 400 / AD PTB | B | 549.5 | 31.1 | 382.04 | 12.46 | 95.51
DOCKET/PTB/03-2026/02401 | SO/DIR2/DV2-4/02-2026/00500 | VINFAST INDONESIA FACTORY (RC PHASE 2) | PT. TATAMULIA NUSANTARA INDAH | K-400 NFA | 3 | 27-04-2026 00:00:00 | 28 | Silinder 15 x 30 cm | 100 | 27-04-2026 00:00:00 | 28 | Memenuhi | Tidak | TATA / K 400 / AD PTB | B | 605.5 | 34.27 | 420.97 | 12.29 | 105.24
DOCKET/PTB/03-2026/02401 | SO/DIR2/DV2-4/02-2026/00500 | VINFAST INDONESIA FACTORY (RC PHASE 2) | PT. TATAMULIA NUSANTARA INDAH | K-400 NFA | 4 | 27-04-2026 00:00:00 | 28 | Silinder 15 x 30 cm | 100 | 27-04-2026 00:00:00 | 28 | Memenuhi | Tidak | TATA / K 400 / AD PTB | A | 598.08 | 33.85 | 415.81 | 12.28 | 103.95
DOCKET/PTB/03-2026/02406 | SO/DIR2/DV2-4/02-2026/00500 | VINFAST INDONESIA FACTORY (RC PHASE 2) | PT. TATAMULIA NUSANTARA INDAH | K-400 NFA | 3 | 28-04-2026 00:00:00 | 28 | Silinder 15 x 30 cm | 100 | 28-04-2026 00:00:00 | 28 | Memenuhi | Tidak | TATA / K 400 / AD PTB | A | 656.77 | 37.17 | 456.62 | 12.25 | 114.16
DOCKET/PTB/03-2026/02406 | SO/DIR2/DV2-4/02-2026/00500 | VINFAST INDONESIA FACTORY (RC PHASE 2) | PT. TATAMULIA NUSANTARA INDAH | K-400 NFA | 4 | 28-04-2026 00:00:00 | 28 | Silinder 15 x 30 cm | 100 | 28-04-2026 00:00:00 | 28 | Memenuhi | Tidak | TATA / K 400 / AD PTB | A | 650.85 | 36.84 | 452.5 | 12.26 | 113.13
DOCKET/PTB/03-2026/02408 | SO/DIR2/DV2-4/02-2026/00500 | VINFAST INDONESIA FACTORY (RC PHASE 2) | PT. TATAMULIA NUSANTARA INDAH | K-400 NFA | 3 | 28-04-2026 00:00:00 | 28 | Silinder 15 x 30 cm | 100 | 28-04-2026 00:00:00 | 28 | Memenuhi | Tidak | TATA / K 400 / AD PTB | E | 611.31 | 34.6 | 425.01 | 12.37 | 106.25
DOCKET/PTB/03-2026/02408 | SO/DIR2/DV2-4/02-2026/00500 | VINFAST INDONESIA FACTORY (RC PHASE 2) | PT. TATAMULIA NUSANTARA INDAH | K-400 NFA | 4 | 28-04-2026 00:00:00 | 28 | Silinder 15 x 30 cm | 100 | 28-04-2026 00:00:00 | 28 | Memenuhi | Tidak | TATA / K 400 / AD PTB | D | 602.34 | 34.09 | 418.77 | 12.24 | 104.69
DOCKET/PTB/04-2026/02754 | SO/DIR2/DV2-4/02-2026/00456 | JALAN TOL AKSES PATIMBAN | PT. PEMBANGUNAN PERUMAHAN (PERSERO) TBK | Fc-30 NFA | 1 | 26-04-2026 00:00:00 | 7 | Silinder 15 x 30 cm | 65 | 26-04-2026 00:00:00 | 7 | Memenuhi | Tidak | PP - TOL PTB / BACKWALL AE2 B10 / FC 30 / AD PTB | A | 411.48 | 23.29 | 286.08 | 12.16 | 77.63
DOCKET/PTB/04-2026/02754 | SO/DIR2/DV2-4/02-2026/00456 | JALAN TOL AKSES PATIMBAN | PT. PEMBANGUNAN PERUMAHAN (PERSERO) TBK | Fc-30 NFA | 2 | 26-04-2026 00:00:00 | 7 | Silinder 15 x 30 cm | 65 | 26-04-2026 00:00:00 | 7 | Memenuhi | Tidak | PP - TOL PTB / BACKWALL AE2 B10 / FC 30 / AD PTB | B | 416.08 | 23.55 | 289.28 | 12.46 | 78.5
DOCKET/PTB/04-2026/02756 | SO/DIR2/DV2-4/02-2026/00456 | JALAN TOL AKSES PATIMBAN | PT. PEMBANGUNAN PERUMAHAN (PERSERO) TBK | Fc-30 NFA | 1 | 26-04-2026 00:00:00 | 7 | Silinder 15 x 30 cm | 65 | 26-04-2026 00:00:00 | 7 | Memenuhi | Tidak | PP - TOL PTB / BACKWALL AE2 B10 / FC 30 / AD PTB | C | 418.77 | 23.7 | 291.15 | 12.37 | 79
DOCKET/PTB/04-2026/02756 | SO/DIR2/DV2-4/02-2026/00456 | JALAN TOL AKSES PATIMBAN | PT. PEMBANGUNAN PERUMAHAN (PERSERO) TBK | Fc-30 NFA | 2 | 26-04-2026 00:00:00 | 7 | Silinder 15 x 30 cm | 65 | 26-04-2026 00:00:00 | 7 | Memenuhi | Tidak | PP - TOL PTB / BACKWALL AE2 B10 / FC 30 / AD PTB | A | 392.92 | 22.24 | 273.18 | 12.47 | 74.13
DOCKET/PTB/04-2026/02768 | SO/DIR2/DV2-4/02-2026/00456 | JALAN TOL AKSES PATIMBAN | PT. PEMBANGUNAN PERUMAHAN (PERSERO) TBK | Fc-30 NFA | 1 | 26-04-2026 00:00:00 | 7 | Silinder 15 x 30 cm | 65 | 26-04-2026 00:00:00 | 7 | Memenuhi | Tidak | PP - TOL PTB / PILESLAB OP. 02 STA 20+925 / FC 30 / AD PTB | B | 380.19 | 21.52 | 264.32 | 12.45 | 71.73
DOCKET/PTB/04-2026/02768 | SO/DIR2/DV2-4/02-2026/00456 | JALAN TOL AKSES PATIMBAN | PT. PEMBANGUNAN PERUMAHAN (PERSERO) TBK | Fc-30 NFA | 2 | 26-04-2026 00:00:00 | 7 | Silinder 15 x 30 cm | 65 | 26-04-2026 00:00:00 | 7 | Memenuhi | Tidak | PP - TOL PTB / PILESLAB OP. 02 STA 20+925 / FC 30 / AD PTB | D | 362.49 | 20.52 | 252.02 | 12.37 | 68.4
DOCKET/PTB/04-2026/02771 | SO/DIR2/DV2-4/02-2026/00456 | JALAN TOL AKSES PATIMBAN | PT. PEMBANGUNAN PERUMAHAN (PERSERO) TBK | Fc-30 NFA | 1 | 26-04-2026 00:00:00 | 7 | Silinder 15 x 30 cm | 65 | 26-04-2026 00:00:00 | 7 | Memenuhi | Tidak | PP - TOL PTB / PILESLAB OP. 02 STA 20+925 / FC 30 / AD PTB | B | 390.15 | 22.08 | 271.25 | 12.41 | 73.6
DOCKET/PTB/04-2026/02771 | SO/DIR2/DV2-4/02-2026/00456 | JALAN TOL AKSES PATIMBAN | PT. PEMBANGUNAN PERUMAHAN (PERSERO) TBK | Fc-30 NFA | 2 | 26-04-2026 00:00:00 | 7 | Silinder 15 x 30 cm | 65 | 26-04-2026 00:00:00 | 7 | Memenuhi | Tidak | PP - TOL PTB / PILESLAB OP. 02 STA 20+925 / FC 30 / AD PTB | D | 417.04 | 23.6 | 289.94 | 12.23 | 78.67
DOCKET/PTB/04-2026/02774 | SO/DIR2/DV2-4/02-2026/00456 | JALAN TOL AKSES PATIMBAN | PT. PEMBANGUNAN PERUMAHAN (PERSERO) TBK | Fc-30 NFA | 1 | 26-04-2026 00:00:00 | 7 | Silinder 15 x 30 cm | 65 | 26-04-2026 00:00:00 | 7 | Memenuhi | Tidak | PP - TOL PTB / PILESLAB OP. 02 STA 20+925 / FC 30 / AD PTB | D | 366.24 | 20.73 | 254.63 | 12.4 | 69.1
DOCKET/PTB/04-2026/02774 | SO/DIR2/DV2-4/02-2026/00456 | JALAN TOL AKSES PATIMBAN | PT. PEMBANGUNAN PERUMAHAN (PERSERO) TBK | Fc-30 NFA | 2 | 26-04-2026 00:00:00 | 7 | Silinder 15 x 30 cm | 65 | 26-04-2026 00:00:00 | 7 | Memenuhi | Tidak | PP - TOL PTB / PILESLAB OP. 02 STA 20+925 / FC 30 / AD PTB | A | 411.89 | 23.31 | 286.36 | 12.13 | 77.7
DOCKET/PTB/04-2026/02782 | SO/DIR2/DV2-4/03-2026/00564 | JALAN TOL AKSES PATIMBAN PAKET 4 | WIKA-ADHI JO | Class B-1 NFA | 1 | 27-04-2026 00:00:00 | 7 | Silinder 15 x 30 cm | 65 | 27-04-2026 00:00:00 | 7 | Memenuhi | Tidak | WIKA - ADHI JO / FOOTING P1 OP 8 / CLASS B-1 / AD PTB | D | 392.39 | 22.21 | 272.81 | 12.43 | 27281
DOCKET/PTB/04-2026/02782 | SO/DIR2/DV2-4/03-2026/00564 | JALAN TOL AKSES PATIMBAN PAKET 4 | WIKA-ADHI JO | Class B-1 NFA | 2 | 27-04-2026 00:00:00 | 7 | Silinder 15 x 30 cm | 65 | 27-04-2026 00:00:00 | 7 | Memenuhi | Tidak | WIKA - ADHI JO / FOOTING P1 OP 8 / CLASS B-1 / AD PTB | B | 365.31 | 20.68 | 253.98 | 12.49 | 25398
DOCKET/PTB/04-2026/02786 | SO/DIR2/DV2-4/03-2026/00564 | JALAN TOL AKSES PATIMBAN PAKET 4 | WIKA-ADHI JO | Class B-1 NFA | 1 | 27-04-2026 00:00:00 | 7 | Silinder 15 x 30 cm | 65 | 27-04-2026 00:00:00 | 7 | Memenuhi | Tidak | WIKA - ADHI JO / FOOTING P1 OP 8 / CLASS B-1 / AD PTB | D | 415.47 | 23.52 | 288.85 | 12.31 | 28885
DOCKET/PTB/04-2026/02786 | SO/DIR2/DV2-4/03-2026/00564 | JALAN TOL AKSES PATIMBAN PAKET 4 | WIKA-ADHI JO | Class B-1 NFA | 2 | 27-04-2026 00:00:00 | 7 | Silinder 15 x 30 cm | 65 | 27-04-2026 00:00:00 | 7 | Memenuhi | Tidak | WIKA - ADHI JO / FOOTING P1 OP 8 / CLASS B-1 / AD PTB | A | 414.55 | 23.46 | 288.21 | 12.28 | 28821
DOCKET/PTB/04-2026/02791 | SO/DIR2/DV2-4/03-2026/00564 | JALAN TOL AKSES PATIMBAN PAKET 4 | WIKA-ADHI JO | Class B-1 NFA | 1 | 27-04-2026 00:00:00 | 7 | Silinder 15 x 30 cm | 65 | 27-04-2026 00:00:00 | 7 | Memenuhi | Tidak | WIKA - ADHI JO / FOOTING P1 OP 8 / CLASS B-1 / AD PTB | A | 361.09 | 20.44 | 251.05 | 12.34 | 25105
DOCKET/PTB/04-2026/02791 | SO/DIR2/DV2-4/03-2026/00564 | JALAN TOL AKSES PATIMBAN PAKET 4 | WIKA-ADHI JO | Class B-1 NFA | 2 | 27-04-2026 00:00:00 | 7 | Silinder 15 x 30 cm | 65 | 27-04-2026 00:00:00 | 7 | Memenuhi | Tidak | WIKA - ADHI JO / FOOTING P1 OP 8 / CLASS B-1 / AD PTB | B | 415.91 | 23.54 | 289.16 | 12.45 | 28916
DOCKET/PTB/04-2026/02796 | SO/DIR2/DV2-4/03-2026/00564 | JALAN TOL AKSES PATIMBAN PAKET 4 | WIKA-ADHI JO | Class B-1 NFA | 1 | 27-04-2026 00:00:00 | 7 | Silinder 15 x 30 cm | 65 | 27-04-2026 00:00:00 | 7 | Memenuhi | Tidak | WIKA - ADHI JO / FOOTING P1 OP 8 / CLASS B-1 / AD PTB | B | 380.12 | 21.52 | 264.28 | 12.16 | 26428
DOCKET/PTB/04-2026/02796 | SO/DIR2/DV2-4/03-2026/00564 | JALAN TOL AKSES PATIMBAN PAKET 4 | WIKA-ADHI JO | Class B-1 NFA | 2 | 27-04-2026 00:00:00 | 7 | Silinder 15 x 30 cm | 65 | 27-04-2026 00:00:00 | 7 | Memenuhi | Tidak | WIKA - ADHI JO / FOOTING P1 OP 8 / CLASS B-1 / AD PTB | B | 407.31 | 23.05 | 283.18 | 12.48 | 28318
DOCKET/PTB/04-2026/02800 | SO/DIR2/DV2-4/03-2026/00564 | JALAN TOL AKSES PATIMBAN PAKET 4 | WIKA-ADHI JO | Class B-1 NFA | 1 | 27-04-2026 00:00:00 | 7 | Silinder 15 x 30 cm | 65 | 27-04-2026 00:00:00 | 7 | Memenuhi | Tidak | WIKA - ADHI JO / FOOTING P1 OP 8 / CLASS B-1 / AD PTB | D | 372.46 | 21.08 | 258.95 | 12.4 | 25895
DOCKET/PTB/04-2026/02800 | SO/DIR2/DV2-4/03-2026/00564 | JALAN TOL AKSES PATIMBAN PAKET 4 | WIKA-ADHI JO | Class B-1 NFA | 2 | 27-04-2026 00:00:00 | 7 | Silinder 15 x 30 cm | 65 | 27-04-2026 00:00:00 | 7 | Memenuhi | Tidak | WIKA - ADHI JO / FOOTING P1 OP 8 / CLASS B-1 / AD PTB | C | 396.97 | 22.47 | 275.99 | 12.24 | 27599
DOCKET/PTB/04-2026/02805 | SO/DIR2/DV2-4/03-2026/00564 | JALAN TOL AKSES PATIMBAN PAKET 4 | WIKA-ADHI JO | Class B-1 NFA | 1 | 27-04-2026 00:00:00 | 7 | Silinder 15 x 30 cm | 65 | 27-04-2026 00:00:00 | 7 | Memenuhi | Tidak | WIKA - ADHI JO / FOOTING P1 OP 8 / CLASS B-1 / AD PTB | D | 362.84 | 20.54 | 252.26 | 12.32 | 25226
DOCKET/PTB/04-2026/02805 | SO/DIR2/DV2-4/03-2026/00564 | JALAN TOL AKSES PATIMBAN PAKET 4 | WIKA-ADHI JO | Class B-1 NFA | 2 | 27-04-2026 00:00:00 | 7 | Silinder 15 x 30 cm | 65 | 27-04-2026 00:00:00 | 7 | Memenuhi | Tidak | WIKA - ADHI JO / FOOTING P1 OP 8 / CLASS B-1 / AD PTB | A | 409.79 | 23.19 | 284.9 | 12.29 | 28490
DOCKET/PTB/04-2026/02811 | SO/DIR2/DV2-4/02-2026/00456 | JALAN TOL AKSES PATIMBAN | PT. PEMBANGUNAN PERUMAHAN (PERSERO) TBK | Fc-30 NFA | 1 | 28-04-2026 00:00:00 | 7 | Silinder 15 x 30 cm | 65 | 28-04-2026 00:00:00 | 7 | Memenuhi | Tidak | PP - TOL PTB / PARAPET PE06 - PE10 (R) BRIDGE 8 STA 20+179 - 20+239 / FC 30 / AD PTB | E | 418.24 | 23.67 | 290.78 | 12.35 | 78.9
DOCKET/PTB/04-2026/02811 | SO/DIR2/DV2-4/02-2026/00456 | JALAN TOL AKSES PATIMBAN | PT. PEMBANGUNAN PERUMAHAN (PERSERO) TBK | Fc-30 NFA | 2 | 28-04-2026 00:00:00 | 7 | Silinder 15 x 30 cm | 65 | 28-04-2026 00:00:00 | 7 | Memenuhi | Tidak | PP - TOL PTB / PARAPET PE06 - PE10 (R) BRIDGE 8 STA 20+179 - 20+239 / FC 30 / AD PTB | C | 374.97 | 21.22 | 260.7 | 12.3 | 70.73
DOCKET/PTB/04-2026/02813 | SO/DIR2/DV2-4/02-2026/00456 | JALAN TOL AKSES PATIMBAN | PT. PEMBANGUNAN PERUMAHAN (PERSERO) TBK | Fc-30 NFA | 1 | 28-04-2026 00:00:00 | 7 | Silinder 15 x 30 cm | 65 | 28-04-2026 00:00:00 | 7 | Memenuhi | Tidak | PP - TOL PTB / PARAPET PE06 - PE10 (R) BRIDGE 8 STA 20+179 - 20+239 / FC 30 / AD PTB | B | 374.01 | 21.17 | 260.03 | 12.48 | 70.57
DOCKET/PTB/04-2026/02813 | SO/DIR2/DV2-4/02-2026/00456 | JALAN TOL AKSES PATIMBAN | PT. PEMBANGUNAN PERUMAHAN (PERSERO) TBK | Fc-30 NFA | 2 | 28-04-2026 00:00:00 | 7 | Silinder 15 x 30 cm | 65 | 28-04-2026 00:00:00 | 7 | Memenuhi | Tidak | PP - TOL PTB / PARAPET PE06 - PE10 (R) BRIDGE 8 STA 20+179 - 20+239 / FC 30 / AD PTB | C | 419.46 | 23.74 | 291.63 | 12.36 | 79.13
DOCKET/PTB/04-2026/02815 | SO/DIR2/DV2-4/03-2026/00564 | JALAN TOL AKSES PATIMBAN PAKET 4 | WIKA-ADHI JO | Class B-1 NFA | 1 | 28-04-2026 00:00:00 | 7 | Silinder 15 x 30 cm | 65 | 28-04-2026 00:00:00 | 7 | Memenuhi | Tidak | WIKA - ADHI JO / DINDING A1E STG. 2 MB21 / CLASS B-1 / AD PTB | A | 402.1 | 22.76 | 279.56 | 12.22 | 27956
DOCKET/PTB/04-2026/02815 | SO/DIR2/DV2-4/03-2026/00564 | JALAN TOL AKSES PATIMBAN PAKET 4 | WIKA-ADHI JO | Class B-1 NFA | 2 | 28-04-2026 00:00:00 | 7 | Silinder 15 x 30 cm | 65 | 28-04-2026 00:00:00 | 7 | Memenuhi | Tidak | WIKA - ADHI JO / DINDING A1E STG. 2 MB21 / CLASS B-1 / AD PTB | A | 372.68 | 21.09 | 259.1 | 12.46 | 25910
DOCKET/PTB/04-2026/02818 | SO/DIR2/DV2-4/03-2026/00564 | JALAN TOL AKSES PATIMBAN PAKET 4 | WIKA-ADHI JO | Class B-1 NFA | 1 | 28-04-2026 00:00:00 | 7 | Silinder 15 x 30 cm | 65 | 28-04-2026 00:00:00 | 7 | Memenuhi | Tidak | WIKA - ADHI JO / DINDING A1E STG. 2 MB21 / CLASS B-1 / AD PTB | C | 386.21 | 21.86 | 268.51 | 12.38 | 26851
DOCKET/PTB/04-2026/02818 | SO/DIR2/DV2-4/03-2026/00564 | JALAN TOL AKSES PATIMBAN PAKET 4 | WIKA-ADHI JO | Class B-1 NFA | 2 | 28-04-2026 00:00:00 | 7 | Silinder 15 x 30 cm | 65 | 28-04-2026 00:00:00 | 7 | Memenuhi | Tidak | WIKA - ADHI JO / DINDING A1E STG. 2 MB21 / CLASS B-1 / AD PTB | C | 382.9 | 21.67 | 266.21 | 12.2 | 26621
DOCKET/PTB/04-2026/02843 | SO/DIR2/DV2-4/01-2026/00092 | Pembangunan Jalan Tol Akses Patimban Paket 3 | HUTAMA KARYA - JAYA KONSTRUKSI JOINT OPERATION | Class B-1 FA | 1 | 29-04-2026 00:00:00 | 7 | Silinder 15 x 30 cm | 65 | 29-04-2026 00:00:00 | 7 | Memenuhi | Tidak | HK - JAKON JO / BARRIER PS16A SS 10 / CLASS B-1 / AD PTB | D | 387.47 | 21.93 | 269.39 | 12.27 | 26939
DOCKET/PTB/04-2026/02843 | SO/DIR2/DV2-4/01-2026/00092 | Pembangunan Jalan Tol Akses Patimban Paket 3 | HUTAMA KARYA - JAYA KONSTRUKSI JOINT OPERATION | Class B-1 FA | 2 | 29-04-2026 00:00:00 | 7 | Silinder 15 x 30 cm | 65 | 29-04-2026 00:00:00 | 7 | Memenuhi | Tidak | HK - JAKON JO / BARRIER PS16A SS 10 / CLASS B-1 / AD PTB | C | 375.3 | 21.24 | 260.93 | 12.3 | 26093
DOCKET/PTB/04-2026/02849 | SO/DIR2/DV2-4/01-2026/00092 | Pembangunan Jalan Tol Akses Patimban Paket 3 | HUTAMA KARYA - JAYA KONSTRUKSI JOINT OPERATION | Class B-1 FA | 1 | 29-04-2026 00:00:00 | 7 | Silinder 15 x 30 cm | 65 | 29-04-2026 00:00:00 | 7 | Memenuhi | Tidak | HK - JAKON JO / BARRIER PS16A SS 10 / CLASS B-1 / AD PTB | D | 412.08 | 23.32 | 286.5 | 12.32 | 28650
DOCKET/PTB/04-2026/02849 | SO/DIR2/DV2-4/01-2026/00092 | Pembangunan Jalan Tol Akses Patimban Paket 3 | HUTAMA KARYA - JAYA KONSTRUKSI JOINT OPERATION | Class B-1 FA | 2 | 29-04-2026 00:00:00 | 7 | Silinder 15 x 30 cm | 65 | 29-04-2026 00:00:00 | 7 | Memenuhi | Tidak | HK - JAKON JO / BARRIER PS16A SS 10 / CLASS B-1 / AD PTB | D | 377.52 | 21.37 | 262.47 | 12.18 | 26247
DOCKET/PTB/04-2026/02833 | SO/DIR2/DV2-4/01-2026/00092 | Pembangunan Jalan Tol Akses Patimban Paket 3 | HUTAMA KARYA - JAYA KONSTRUKSI JOINT OPERATION | Class B-1 FA | 1 | 29-04-2026 00:00:00 | 7 | Silinder 15 x 30 cm | 65 | 29-04-2026 00:00:00 | 7 | Memenuhi | Tidak | HK - JAKON JO / KOLOM PILECAPE P2 BRIDGE 19 / CLASS B-1 / AD PTB | D | 365.17 | 20.67 | 253.88 | 12.29 | 25388
DOCKET/PTB/04-2026/02833 | SO/DIR2/DV2-4/01-2026/00092 | Pembangunan Jalan Tol Akses Patimban Paket 3 | HUTAMA KARYA - JAYA KONSTRUKSI JOINT OPERATION | Class B-1 FA | 2 | 29-04-2026 00:00:00 | 7 | Silinder 15 x 30 cm | 65 | 29-04-2026 00:00:00 | 7 | Memenuhi | Tidak | HK - JAKON JO / KOLOM PILECAPE P2 BRIDGE 19 / CLASS B-1 / AD PTB | A | 410.66 | 23.24 | 285.51 | 12.25 | 28551
DOCKET/PTB/04-2026/02835 | SO/DIR2/DV2-4/01-2026/00092 | Pembangunan Jalan Tol Akses Patimban Paket 3 | HUTAMA KARYA - JAYA KONSTRUKSI JOINT OPERATION | Class B-1 FA | 1 | 29-04-2026 00:00:00 | 7 | Silinder 15 x 30 cm | 65 | 29-04-2026 00:00:00 | 7 | Memenuhi | Tidak | HK - JAKON JO / KOLOM PILECAPE P2 BRIDGE 19 / CLASS B-1 / AD PTB | A | 389.45 | 22.04 | 270.76 | 12.22 | 27076
DOCKET/PTB/04-2026/02835 | SO/DIR2/DV2-4/01-2026/00092 | Pembangunan Jalan Tol Akses Patimban Paket 3 | HUTAMA KARYA - JAYA KONSTRUKSI JOINT OPERATION | Class B-1 FA | 2 | 29-04-2026 00:00:00 | 7 | Silinder 15 x 30 cm | 65 | 29-04-2026 00:00:00 | 7 | Memenuhi | Tidak | HK - JAKON JO / KOLOM PILECAPE P2 BRIDGE 19 / CLASS B-1 / AD PTB | E | 400.23 | 22.65 | 278.26 | 12.23 | 27826
DOCKET/PTB/04-2026/02846 | SO/DIR2/DV2-4/04-2026/00672 | Proyek Pembangunan Jalan Tol Akses Patimban Paket II | PP-HK-WIKA-MKN, KSO | Fc-30 NFA | 1 | 29-04-2026 00:00:00 | 7 | Silinder 15 x 30 cm | 65 | 29-04-2026 00:00:00 | 7 | Memenuhi | Tidak | PP-HK-WIKA-MKN / DIAFRAGMA AE1 - AE2 B3 STA 18+319 / FC 30 / AD PTB | D | 409.22 | 23.16 | 284.51 | 12.13 | 77.2
DOCKET/PTB/04-2026/02846 | SO/DIR2/DV2-4/04-2026/00672 | Proyek Pembangunan Jalan Tol Akses Patimban Paket II | PP-HK-WIKA-MKN, KSO | Fc-30 NFA | 2 | 29-04-2026 00:00:00 | 7 | Silinder 15 x 30 cm | 65 | 29-04-2026 00:00:00 | 7 | Memenuhi | Tidak | PP-HK-WIKA-MKN / DIAFRAGMA AE1 - AE2 B3 STA 18+319 / FC 30 / AD PTB | B | 384.4 | 21.76 | 267.25 | 12.2 | 72.53
DOCKET/PTB/04-2026/02847 | SO/DIR2/DV2-4/04-2026/00672 | Proyek Pembangunan Jalan Tol Akses Patimban Paket II | PP-HK-WIKA-MKN, KSO | Fc-30 NFA | 1 | 29-04-2026 00:00:00 | 7 | Silinder 15 x 30 cm | 65 | 29-04-2026 00:00:00 | 7 | Memenuhi | Tidak | PP-HK-WIKA-MKN / DIAFRAGMA AE1 - AE2 B3 STA 18+319 / FC 30 / AD PTB | B | 397.69 | 22.51 | 276.49 | 12.27 | 75.03
DOCKET/PTB/04-2026/02847 | SO/DIR2/DV2-4/04-2026/00672 | Proyek Pembangunan Jalan Tol Akses Patimban Paket II | PP-HK-WIKA-MKN, KSO | Fc-30 NFA | 2 | 29-04-2026 00:00:00 | 7 | Silinder 15 x 30 cm | 65 | 29-04-2026 00:00:00 | 7 | Memenuhi | Tidak | PP-HK-WIKA-MKN / DIAFRAGMA AE1 - AE2 B3 STA 18+319 / FC 30 / AD PTB | D | 407.55 | 23.07 | 283.35 | 12.31 | 76.9
DOCKET/PTB/04-2026/02837 | SO/DIR2/DV2-4/04-2026/00672 | Proyek Pembangunan Jalan Tol Akses Patimban Paket II | PP-HK-WIKA-MKN, KSO | Fc-30 NFA | 1 | 29-04-2026 00:00:00 | 7 | Silinder 15 x 30 cm | 65 | 29-04-2026 00:00:00 | 7 | Memenuhi | Tidak | PP-HK-WIKA-MKN / DINDING A1 STG. 3 OP 3 STA 21+745 / FC 30 / AD PTB | E | 388.82 | 22.01 | 270.32 | 12.42 | 73.37
DOCKET/PTB/04-2026/02837 | SO/DIR2/DV2-4/04-2026/00672 | Proyek Pembangunan Jalan Tol Akses Patimban Paket II | PP-HK-WIKA-MKN, KSO | Fc-30 NFA | 2 | 29-04-2026 00:00:00 | 7 | Silinder 15 x 30 cm | 65 | 29-04-2026 00:00:00 | 7 | Memenuhi | Tidak | PP-HK-WIKA-MKN / DINDING A1 STG. 3 OP 3 STA 21+745 / FC 30 / AD PTB | A | 412.81 | 23.37 | 287 | 12.4 | 77.9
DOCKET/PTB/04-2026/02840 | SO/DIR2/DV2-4/04-2026/00672 | Proyek Pembangunan Jalan Tol Akses Patimban Paket II | PP-HK-WIKA-MKN, KSO | Fc-30 NFA | 1 | 29-04-2026 00:00:00 | 7 | Silinder 15 x 30 cm | 65 | 29-04-2026 00:00:00 | 7 | Memenuhi | Tidak | PP-HK-WIKA-MKN / DINDING A1 STG. 3 OP 3 STA 21+745 / FC 30 / AD PTB | E | 385.6 | 21.83 | 268.09 | 12.23 | 72.77
DOCKET/PTB/04-2026/02840 | SO/DIR2/DV2-4/04-2026/00672 | Proyek Pembangunan Jalan Tol Akses Patimban Paket II | PP-HK-WIKA-MKN, KSO | Fc-30 NFA | 2 | 29-04-2026 00:00:00 | 7 | Silinder 15 x 30 cm | 65 | 29-04-2026 00:00:00 | 7 | Memenuhi | Tidak | PP-HK-WIKA-MKN / DINDING A1 STG. 3 OP 3 STA 21+745 / FC 30 / AD PTB | C | 413.95 | 23.43 | 287.8 | 12.31 | 78.1
DOCKET/PTB/04-2026/02852 | SO/DIR2/DV2-4/02-2026/00500 | VINFAST INDONESIA FACTORY (RC PHASE 2) | PT. TATAMULIA NUSANTARA INDAH | K-400 NFA | 1 | 29-04-2026 00:00:00 | 7 | Silinder 15 x 30 cm | 65 | 29-04-2026 00:00:00 | 7 | Memenuhi | Tidak | TATA / K 400 / AD PTB | B | 408.22 | 23.11 | 283.81 | 12.46 | 70.95
DOCKET/PTB/04-2026/02852 | SO/DIR2/DV2-4/02-2026/00500 | VINFAST INDONESIA FACTORY (RC PHASE 2) | PT. TATAMULIA NUSANTARA INDAH | K-400 NFA | 2 | 29-04-2026 00:00:00 | 7 | Silinder 15 x 30 cm | 65 | 29-04-2026 00:00:00 | 7 | Memenuhi | Tidak | TATA / K 400 / AD PTB | B | 384.86 | 21.78 | 267.57 | 12.22 | 66.89
DOCKET/PTB/04-2026/02853 | SO/DIR2/DV2-4/02-2026/00500 | VINFAST INDONESIA FACTORY (RC PHASE 2) | PT. TATAMULIA NUSANTARA INDAH | K-400 NFA | 1 | 29-04-2026 00:00:00 | 7 | Silinder 15 x 30 cm | 65 | 29-04-2026 00:00:00 | 7 | Tidak_Memenuhi | Tidak | TATA / K 400 / AD PTB | C | 366.76 | 20.76 | 254.99 | 12.46 | 63.75
DOCKET/PTB/04-2026/02853 | SO/DIR2/DV2-4/02-2026/00500 | VINFAST INDONESIA FACTORY (RC PHASE 2) | PT. TATAMULIA NUSANTARA INDAH | K-400 NFA | 2 | 29-04-2026 00:00:00 | 7 | Silinder 15 x 30 cm | 65 | 29-04-2026 00:00:00 | 7 | Tidak_Memenuhi | Tidak | TATA / K 400 / AD PTB | A | 368.57 | 20.86 | 256.25 | 12.31 | 64.06
DOCKET/PTB/04-2026/02864 | SO/DIR2/DV2-4/02-2026/00456 | JALAN TOL AKSES PATIMBAN | PT. PEMBANGUNAN PERUMAHAN (PERSERO) TBK | Fc-30 NFA | 1 | 30-04-2026 00:00:00 | 7 | Silinder 15 x 30 cm | 65 | 30-04-2026 00:00:00 | 7 | Memenuhi | Tidak | PP - TOL PTB / DIAFRAGMA SPAN A1 - P1 OP2 / FC 30 / AD PTB | B | 395.13 | 22.36 | 274.71 | 12.42 | 74.53
DOCKET/PTB/04-2026/02864 | SO/DIR2/DV2-4/02-2026/00456 | JALAN TOL AKSES PATIMBAN | PT. PEMBANGUNAN PERUMAHAN (PERSERO) TBK | Fc-30 NFA | 2 | 30-04-2026 00:00:00 | 7 | Silinder 15 x 30 cm | 65 | 30-04-2026 00:00:00 | 7 | Memenuhi | Tidak | PP - TOL PTB / DIAFRAGMA SPAN A1 - P1 OP2 / FC 30 / AD PTB | A | 385.73 | 21.83 | 268.18 | 12.38 | 72.77
DOCKET/PTB/04-2026/02865 | SO/DIR2/DV2-4/02-2026/00456 | JALAN TOL AKSES PATIMBAN | PT. PEMBANGUNAN PERUMAHAN (PERSERO) TBK | Fc-30 NFA | 1 | 30-04-2026 00:00:00 | 7 | Silinder 15 x 30 cm | 65 | 30-04-2026 00:00:00 | 7 | Memenuhi | Tidak | PP - TOL PTB / DIAFRAGMA SPAN A1 - P1 OP2 / FC 30 / AD PTB | A | 382.57 | 21.65 | 265.98 | 12.23 | 72.17
DOCKET/PTB/04-2026/02865 | SO/DIR2/DV2-4/02-2026/00456 | JALAN TOL AKSES PATIMBAN | PT. PEMBANGUNAN PERUMAHAN (PERSERO) TBK | Fc-30 NFA | 2 | 30-04-2026 00:00:00 | 7 | Silinder 15 x 30 cm | 65 | 30-04-2026 00:00:00 | 7 | Memenuhi | Tidak | PP - TOL PTB / DIAFRAGMA SPAN A1 - P1 OP2 / FC 30 / AD PTB | D | 386.28 | 21.86 | 268.56 | 12.37 | 72.87
DOCKET/PTB/04-2026/02866 | SO/DIR2/DV2-4/02-2026/00456 | JALAN TOL AKSES PATIMBAN | PT. PEMBANGUNAN PERUMAHAN (PERSERO) TBK | K-125 NFA | 1 | 30-04-2026 00:00:00 | 7 | Silinder 15 x 30 cm | 65 | 30-04-2026 00:00:00 | 7 | Memenuhi | Tidak | PP - TOL PTB / LC BRIDGE 7 P1 (E) STA 19+999 / K 125 / AD PTB | B | 128.17 | 7.25 | 89.11 | 12.1 | 71.29
DOCKET/PTB/04-2026/02866 | SO/DIR2/DV2-4/02-2026/00456 | JALAN TOL AKSES PATIMBAN | PT. PEMBANGUNAN PERUMAHAN (PERSERO) TBK | K-125 NFA | 2 | 30-04-2026 00:00:00 | 7 | Silinder 15 x 30 cm | 65 | 30-04-2026 00:00:00 | 7 | Memenuhi | Tidak | PP - TOL PTB / LC BRIDGE 7 P1 (E) STA 19+999 / K 125 / AD PTB | E | 143.27 | 8.11 | 99.61 | 12.19 | 79.69
DOCKET/PTB/04-2026/02867 | SO/DIR2/DV2-4/02-2026/00456 | JALAN TOL AKSES PATIMBAN | PT. PEMBANGUNAN PERUMAHAN (PERSERO) TBK | K-125 NFA | 1 | 30-04-2026 00:00:00 | 7 | Silinder 15 x 30 cm | 65 | 30-04-2026 00:00:00 | 7 | Memenuhi | Tidak | PP - TOL PTB / LC BRIDGE 7 P1 (E) STA 19+999 / K 125 / AD PTB | B | 128.34 | 7.26 | 89.23 | 12.29 | 71.38
DOCKET/PTB/04-2026/02867 | SO/DIR2/DV2-4/02-2026/00456 | JALAN TOL AKSES PATIMBAN | PT. PEMBANGUNAN PERUMAHAN (PERSERO) TBK | K-125 NFA | 2 | 30-04-2026 00:00:00 | 7 | Silinder 15 x 30 cm | 65 | 30-04-2026 00:00:00 | 7 | Memenuhi | Tidak | PP - TOL PTB / LC BRIDGE 7 P1 (E) STA 19+999 / K 125 / AD PTB | C | 156.46 | 8.86 | 108.78 | 12.25 | 87.02
DOCKET/PTB/04-2026/02855 | SO/DIR2/DV2-4/02-2026/00500 | VINFAST INDONESIA FACTORY (RC PHASE 2) | PT. TATAMULIA NUSANTARA INDAH | K-400 NFA | 1 | 29-04-2026 00:00:00 | 7 | Silinder 15 x 30 cm | 65 | 29-04-2026 00:00:00 | 7 | Memenuhi | Tidak | TATA / K 400 / AD PTB | A | 406.72 | 23.02 | 282.77 | 12.43 | 70.69
DOCKET/PTB/04-2026/02855 | SO/DIR2/DV2-4/02-2026/00500 | VINFAST INDONESIA FACTORY (RC PHASE 2) | PT. TATAMULIA NUSANTARA INDAH | K-400 NFA | 2 | 29-04-2026 00:00:00 | 7 | Silinder 15 x 30 cm | 65 | 29-04-2026 00:00:00 | 7 | Tidak_Memenuhi | Tidak | TATA / K 400 / AD PTB | B | 367.04 | 20.77 | 255.18 | 12.28 | 63.8
DOCKET/PTB/04-2026/02857 | SO/DIR2/DV2-4/02-2026/00500 | VINFAST INDONESIA FACTORY (RC PHASE 2) | PT. TATAMULIA NUSANTARA INDAH | K-400 NFA | 1 | 29-04-2026 00:00:00 | 7 | Silinder 15 x 30 cm | 65 | 29-04-2026 00:00:00 | 7 | Tidak_Memenuhi | Tidak | TATA / K 400 / AD PTB | C | 361.85 | 20.48 | 251.57 | 12.11 | 62.89
DOCKET/PTB/04-2026/02857 | SO/DIR2/DV2-4/02-2026/00500 | VINFAST INDONESIA FACTORY (RC PHASE 2) | PT. TATAMULIA NUSANTARA INDAH | K-400 NFA | 2 | 29-04-2026 00:00:00 | 7 | Silinder 15 x 30 cm | 65 | 29-04-2026 00:00:00 | 7 | Memenuhi | Tidak | TATA / K 400 / AD PTB | C | 379.51 | 21.48 | 263.85 | 12.24 | 65.96
DOCKET/PTB/04-2026/02874 | SO/DIR2/DV2-4/01-2026/00092 | Pembangunan Jalan Tol Akses Patimban Paket 3 | HUTAMA KARYA - JAYA KONSTRUKSI JOINT OPERATION | Class B-1 FA | 1 | 01-05-2026 00:00:00 | 7 | Silinder 15 x 30 cm | 65 | 01-05-2026 00:00:00 | 7 | Memenuhi | Tidak | HK - JAKON JO / DIAFRAGMA A1 - P1 OP 6 STA 32+048 / CLASS B-1 / AD PTB | B | 416.72 | 23.59 | 289.72 | 12.13 | 28972
DOCKET/PTB/04-2026/02874 | SO/DIR2/DV2-4/01-2026/00092 | Pembangunan Jalan Tol Akses Patimban Paket 3 | HUTAMA KARYA - JAYA KONSTRUKSI JOINT OPERATION | Class B-1 FA | 2 | 01-05-2026 00:00:00 | 7 | Silinder 15 x 30 cm | 65 | 01-05-2026 00:00:00 | 7 | Memenuhi | Tidak | HK - JAKON JO / DIAFRAGMA A1 - P1 OP 6 STA 32+048 / CLASS B-1 / AD PTB | D | 361.52 | 20.46 | 251.34 | 12.46 | 25134
DOCKET/PTB/04-2026/02876 | SO/DIR2/DV2-4/01-2026/00092 | Pembangunan Jalan Tol Akses Patimban Paket 3 | HUTAMA KARYA - JAYA KONSTRUKSI JOINT OPERATION | Class B-1 FA | 1 | 01-05-2026 00:00:00 | 7 | Silinder 15 x 30 cm | 65 | 01-05-2026 00:00:00 | 7 | Memenuhi | Tidak | HK - JAKON JO / DIAFRAGMA A1 - P1 OP 6 STA 32+048 / CLASS B-1 / AD PTB | E | 407.54 | 23.07 | 283.34 | 12.23 | 28334
DOCKET/PTB/04-2026/02876 | SO/DIR2/DV2-4/01-2026/00092 | Pembangunan Jalan Tol Akses Patimban Paket 3 | HUTAMA KARYA - JAYA KONSTRUKSI JOINT OPERATION | Class B-1 FA | 2 | 01-05-2026 00:00:00 | 7 | Silinder 15 x 30 cm | 65 | 01-05-2026 00:00:00 | 7 | Memenuhi | Tidak | HK - JAKON JO / DIAFRAGMA A1 - P1 OP 6 STA 32+048 / CLASS B-1 / AD PTB | B | 419.57 | 23.75 | 291.7 | 12.4 | 29170
DOCKET/PTB/04-2026/02886 | SO/DIR2/DV2-4/01-2026/00092 | Pembangunan Jalan Tol Akses Patimban Paket 3 | HUTAMA KARYA - JAYA KONSTRUKSI JOINT OPERATION | Class E-1 FA | 1 | 01-05-2026 00:00:00 | 7 | Silinder 15 x 30 cm | 65 | 01-05-2026 00:00:00 | 7 | Memenuhi | Tidak | HK - JAKON JO / LC PC P1 BRIDGE 19 / CLASS E-1 / AD PTB | E | 122.91 | 6.96 | 85.45 | 12.25 | 8545
DOCKET/PTB/04-2026/02886 | SO/DIR2/DV2-4/01-2026/00092 | Pembangunan Jalan Tol Akses Patimban Paket 3 | HUTAMA KARYA - JAYA KONSTRUKSI JOINT OPERATION | Class E-1 FA | 2 | 01-05-2026 00:00:00 | 7 | Silinder 15 x 30 cm | 65 | 01-05-2026 00:00:00 | 7 | Memenuhi | Tidak | HK - JAKON JO / LC PC P1 BRIDGE 19 / CLASS E-1 / AD PTB | B | 122.98 | 6.96 | 85.5 | 12.39 | 8550
DOCKET/PTB/04-2026/02871 | SO/DIR2/DV2-4/04-2026/00672 | Proyek Pembangunan Jalan Tol Akses Patimban Paket II | PP-HK-WIKA-MKN, KSO | Fc-30 NFA | 1 | 01-05-2026 00:00:00 | 7 | Silinder 15 x 30 cm | 65 | 01-05-2026 00:00:00 | 7 | Memenuhi | Tidak | PP-HK-WIKA-MKN / PARAPET PE10 - PE14 (R) BRIDGE 8 STA 20+239 - 20+299 / FC 30 / AD PTB | D | 366.75 | 20.76 | 254.98 | 12.4 | 69.2
DOCKET/PTB/04-2026/02871 | SO/DIR2/DV2-4/04-2026/00672 | Proyek Pembangunan Jalan Tol Akses Patimban Paket II | PP-HK-WIKA-MKN, KSO | Fc-30 NFA | 2 | 01-05-2026 00:00:00 | 7 | Silinder 15 x 30 cm | 65 | 01-05-2026 00:00:00 | 7 | Memenuhi | Tidak | PP-HK-WIKA-MKN / PARAPET PE10 - PE14 (R) BRIDGE 8 STA 20+239 - 20+299 / FC 30 / AD PTB | D | 405.09 | 22.93 | 281.64 | 12.46 | 76.43
DOCKET/PTB/04-2026/02875 | SO/DIR2/DV2-4/04-2026/00672 | Proyek Pembangunan Jalan Tol Akses Patimban Paket II | PP-HK-WIKA-MKN, KSO | Fc-30 NFA | 1 | 01-05-2026 00:00:00 | 7 | Silinder 15 x 30 cm | 65 | 01-05-2026 00:00:00 | 7 | Memenuhi | Tidak | PP-HK-WIKA-MKN / PARAPET PE10 - PE14 (R) BRIDGE 8 STA 20+239 - 20+299 / FC 30 / AD PTB | E | 387.58 | 21.94 | 269.46 | 12.41 | 73.13
DOCKET/PTB/04-2026/02875 | SO/DIR2/DV2-4/04-2026/00672 | Proyek Pembangunan Jalan Tol Akses Patimban Paket II | PP-HK-WIKA-MKN, KSO | Fc-30 NFA | 2 | 01-05-2026 00:00:00 | 7 | Silinder 15 x 30 cm | 65 | 01-05-2026 00:00:00 | 7 | Memenuhi | Tidak | PP-HK-WIKA-MKN / PARAPET PE10 - PE14 (R) BRIDGE 8 STA 20+239 - 20+299 / FC 30 / AD PTB | D | 416.03 | 23.55 | 289.24 | 12.48 | 78.5
DOCKET/PTB/04-2026/02887 | SO/DIR2/DV2-4/02-2026/00500 | VINFAST INDONESIA FACTORY (RC PHASE 2) | PT. TATAMULIA NUSANTARA INDAH | K-400 NFA | 1 | 01-05-2026 00:00:00 | 7 | Silinder 15 x 30 cm | 65 | 01-05-2026 00:00:00 | 7 | Memenuhi | Tidak | TATA / K 400 / AD PTB | B | 388.66 | 22 | 270.21 | 12.14 | 67.55
DOCKET/PTB/04-2026/02887 | SO/DIR2/DV2-4/02-2026/00500 | VINFAST INDONESIA FACTORY (RC PHASE 2) | PT. TATAMULIA NUSANTARA INDAH | K-400 NFA | 2 | 01-05-2026 00:00:00 | 7 | Silinder 15 x 30 cm | 65 | 01-05-2026 00:00:00 | 7 | Tidak_Memenuhi | Tidak | TATA / K 400 / AD PTB | E | 367.37 | 20.79 | 255.41 | 12.28 | 63.85
DOCKET/PTB/04-2026/02890 | SO/DIR2/DV2-4/02-2026/00500 | VINFAST INDONESIA FACTORY (RC PHASE 2) | PT. TATAMULIA NUSANTARA INDAH | K-400 NFA | 1 | 01-05-2026 00:00:00 | 7 | Silinder 15 x 30 cm | 65 | 01-05-2026 00:00:00 | 7 | Memenuhi | Tidak | TATA / K 400 / AD PTB | A | 374.26 | 21.18 | 260.2 | 12.38 | 65.05
DOCKET/PTB/04-2026/02890 | SO/DIR2/DV2-4/02-2026/00500 | VINFAST INDONESIA FACTORY (RC PHASE 2) | PT. TATAMULIA NUSANTARA INDAH | K-400 NFA | 2 | 01-05-2026 00:00:00 | 7 | Silinder 15 x 30 cm | 65 | 01-05-2026 00:00:00 | 7 | Memenuhi | Tidak | TATA / K 400 / AD PTB | D | 376.94 | 21.34 | 262.07 | 12.33 | 65.52
DOCKET/PTB/04-2026/02877 | SO/DIR2/DV2-4/03-2026/00564 | JALAN TOL AKSES PATIMBAN PAKET 4 | WIKA-ADHI JO | Class B-1 NFA | 1 | 01-05-2026 00:00:00 | 7 | Silinder 15 x 30 cm | 65 | 01-05-2026 00:00:00 | 7 | Memenuhi | Tidak | WIKA - ADHI JO / PIERHEAD P2 OP 8 / CLASS B-1 / AD PTB | E | 398.5 | 22.56 | 277.05 | 12.31 | 27705
DOCKET/PTB/04-2026/02877 | SO/DIR2/DV2-4/03-2026/00564 | JALAN TOL AKSES PATIMBAN PAKET 4 | WIKA-ADHI JO | Class B-1 NFA | 2 | 01-05-2026 00:00:00 | 7 | Silinder 15 x 30 cm | 65 | 01-05-2026 00:00:00 | 7 | Memenuhi | Tidak | WIKA - ADHI JO / PIERHEAD P2 OP 8 / CLASS B-1 / AD PTB | B | 368.44 | 20.85 | 256.16 | 12.48 | 25616
DOCKET/PTB/04-2026/02879 | SO/DIR2/DV2-4/03-2026/00564 | JALAN TOL AKSES PATIMBAN PAKET 4 | WIKA-ADHI JO | Class B-1 NFA | 1 | 01-05-2026 00:00:00 | 7 | Silinder 15 x 30 cm | 65 | 01-05-2026 00:00:00 | 7 | Memenuhi | Tidak | WIKA - ADHI JO / PIERHEAD P2 OP 8 / CLASS B-1 / AD PTB | A | 388.25 | 21.98 | 269.93 | 12.49 | 26993
DOCKET/PTB/04-2026/02879 | SO/DIR2/DV2-4/03-2026/00564 | JALAN TOL AKSES PATIMBAN PAKET 4 | WIKA-ADHI JO | Class B-1 NFA | 2 | 01-05-2026 00:00:00 | 7 | Silinder 15 x 30 cm | 65 | 01-05-2026 00:00:00 | 7 | Memenuhi | Tidak | WIKA - ADHI JO / PIERHEAD P2 OP 8 / CLASS B-1 / AD PTB | B | 368.29 | 20.85 | 256.05 | 12.45 | 25605
DOCKET/PTB/04-2026/02904 | SO/DIR2/DV2-4/01-2026/00092 | Pembangunan Jalan Tol Akses Patimban Paket 3 | HUTAMA KARYA - JAYA KONSTRUKSI JOINT OPERATION | Class E-1 FA | 1 | 02-05-2026 00:00:00 | 7 | Silinder 15 x 30 cm | 65 | 02-05-2026 00:00:00 | 7 | Memenuhi | Tidak | HK - JAKON JO / LC BOX OP 5 / CLASS E / AD PTB | D | 164.75 | 9.33 | 114.54 | 12.24 | 11454
DOCKET/PTB/04-2026/02904 | SO/DIR2/DV2-4/01-2026/00092 | Pembangunan Jalan Tol Akses Patimban Paket 3 | HUTAMA KARYA - JAYA KONSTRUKSI JOINT OPERATION | Class E-1 FA | 2 | 02-05-2026 00:00:00 | 7 | Silinder 15 x 30 cm | 65 | 02-05-2026 00:00:00 | 7 | Memenuhi | Tidak | HK - JAKON JO / LC BOX OP 5 / CLASS E / AD PTB | E | 121.62 | 6.88 | 84.56 | 12.11 | 8456
DOCKET/PTB/04-2026/02925 | SO/DIR2/DV2-4/01-2026/00092 | Pembangunan Jalan Tol Akses Patimban Paket 3 | HUTAMA KARYA - JAYA KONSTRUKSI JOINT OPERATION | Class B-1 FA | 1 | 03-05-2026 00:00:00 | 7 | Silinder 15 x 30 cm | 65 | 03-05-2026 00:00:00 | 7 | Memenuhi | Tidak | HK - JAKON JO / BARRIER GRID B1 - B10 PS16A / CLASS B-1 / AD PTB | D | 400.99 | 22.7 | 278.79 | 12.23 | 27879
DOCKET/PTB/04-2026/02925 | SO/DIR2/DV2-4/01-2026/00092 | Pembangunan Jalan Tol Akses Patimban Paket 3 | HUTAMA KARYA - JAYA KONSTRUKSI JOINT OPERATION | Class B-1 FA | 2 | 03-05-2026 00:00:00 | 7 | Silinder 15 x 30 cm | 65 | 03-05-2026 00:00:00 | 7 | Memenuhi | Tidak | HK - JAKON JO / BARRIER GRID B1 - B10 PS16A / CLASS B-1 / AD PTB | D | 368.25 | 20.84 | 256.02 | 12.2 | 25602
DOCKET/PTB/04-2026/02928 | SO/DIR2/DV2-4/01-2026/00092 | Pembangunan Jalan Tol Akses Patimban Paket 3 | HUTAMA KARYA - JAYA KONSTRUKSI JOINT OPERATION | Class B-1 FA | 1 | 03-05-2026 00:00:00 | 7 | Silinder 15 x 30 cm | 65 | 03-05-2026 00:00:00 | 7 | Memenuhi | Tidak | HK - JAKON JO / BARRIER GRID B1 - B10 PS16A / CLASS B-1 / AD PTB | C | 398.62 | 22.56 | 277.14 | 12.34 | 27714
DOCKET/PTB/04-2026/02928 | SO/DIR2/DV2-4/01-2026/00092 | Pembangunan Jalan Tol Akses Patimban Paket 3 | HUTAMA KARYA - JAYA KONSTRUKSI JOINT OPERATION | Class B-1 FA | 2 | 03-05-2026 00:00:00 | 7 | Silinder 15 x 30 cm | 65 | 03-05-2026 00:00:00 | 7 | Memenuhi | Tidak | HK - JAKON JO / BARRIER GRID B1 - B10 PS16A / CLASS B-1 / AD PTB | C | 362.99 | 20.55 | 252.37 | 12.34 | 25237
DOCKET/PTB/04-2026/02920 | SO/DIR2/DV2-4/02-2026/00456 | JALAN TOL AKSES PATIMBAN | PT. PEMBANGUNAN PERUMAHAN (PERSERO) TBK | Fc-30 NFA | 1 | 03-05-2026 00:00:00 | 7 | Silinder 15 x 30 cm | 65 | 03-05-2026 00:00:00 | 7 | Memenuhi | Tidak | PP - TOL PTB / DINDING A2 STG. 3 OP 3 STA 21+745 / FC 30 / AD PTB | C | 392.8 | 22.23 | 273.09 | 12.12 | 74.1
DOCKET/PTB/04-2026/02920 | SO/DIR2/DV2-4/02-2026/00456 | JALAN TOL AKSES PATIMBAN | PT. PEMBANGUNAN PERUMAHAN (PERSERO) TBK | Fc-30 NFA | 2 | 03-05-2026 00:00:00 | 7 | Silinder 15 x 30 cm | 65 | 03-05-2026 00:00:00 | 7 | Memenuhi | Tidak | PP - TOL PTB / DINDING A2 STG. 3 OP 3 STA 21+745 / FC 30 / AD PTB | D | 402.41 | 22.78 | 279.77 | 12.16 | 75.93
DOCKET/PTB/04-2026/02918 | SO/DIR2/DV2-4/02-2026/00456 | JALAN TOL AKSES PATIMBAN | PT. PEMBANGUNAN PERUMAHAN (PERSERO) TBK | Fc-30 NFA | 1 | 03-05-2026 00:00:00 | 7 | Silinder 15 x 30 cm | 65 | 03-05-2026 00:00:00 | 7 | Memenuhi | Tidak | PP - TOL PTB / STOCKYARD STA 20+500 / FC 30 / AD PTB | E | 392.32 | 22.21 | 272.76 | 12.48 | 74.03
DOCKET/PTB/04-2026/02918 | SO/DIR2/DV2-4/02-2026/00456 | JALAN TOL AKSES PATIMBAN | PT. PEMBANGUNAN PERUMAHAN (PERSERO) TBK | Fc-30 NFA | 2 | 03-05-2026 00:00:00 | 7 | Silinder 15 x 30 cm | 65 | 03-05-2026 00:00:00 | 7 | Memenuhi | Tidak | PP - TOL PTB / STOCKYARD STA 20+500 / FC 30 / AD PTB | D | 368.26 | 20.84 | 256.03 | 12.27 | 69.47
DOCKET/PTB/04-2026/02907 | SO/DIR2/DV2-4/04-2026/00804 | Patimban Port Development Project Package 6 : Container Terminal No.2 Construction | PENTA OCEAN-TOYO-RINKAI-PP-WIKA-JAKON CONSORTIUM | Class A-2 NFA | 1 | 02-05-2026 00:00:00 | 7 | Silinder 15 x 30 cm | 65 | 02-05-2026 00:00:00 | 7 | Memenuhi | Tidak | PTRPWJ / RIGID / FC 30 / AD PTB | B | 415.12 | 23.5 | 288.61 | 12.22 | 14430.5
DOCKET/PTB/04-2026/02907 | SO/DIR2/DV2-4/04-2026/00804 | Patimban Port Development Project Package 6 : Container Terminal No.2 Construction | PENTA OCEAN-TOYO-RINKAI-PP-WIKA-JAKON CONSORTIUM | Class A-2 NFA | 2 | 02-05-2026 00:00:00 | 7 | Silinder 15 x 30 cm | 65 | 02-05-2026 00:00:00 | 7 | Memenuhi | Tidak | PTRPWJ / RIGID / FC 30 / AD PTB | A | 387.17 | 21.91 | 269.18 | 12.21 | 13459
DOCKET/PTB/04-2026/02919 | SO/DIR2/DV2-4/04-2026/00804 | Patimban Port Development Project Package 6 : Container Terminal No.2 Construction | PENTA OCEAN-TOYO-RINKAI-PP-WIKA-JAKON CONSORTIUM | Class A-2 NFA | 1 | 03-05-2026 00:00:00 | 7 | Silinder 15 x 30 cm | 65 | 03-05-2026 00:00:00 | 7 | Memenuhi | Tidak | PTRPWJ / RIGID CTT. 23_CTT.24 / FC 30 / AD PTB | B | 373.76 | 21.16 | 259.85 | 12.47 | 12992.5
DOCKET/PTB/04-2026/02919 | SO/DIR2/DV2-4/04-2026/00804 | Patimban Port Development Project Package 6 : Container Terminal No.2 Construction | PENTA OCEAN-TOYO-RINKAI-PP-WIKA-JAKON CONSORTIUM | Class A-2 NFA | 2 | 03-05-2026 00:00:00 | 7 | Silinder 15 x 30 cm | 65 | 03-05-2026 00:00:00 | 7 | Memenuhi | Tidak | PTRPWJ / RIGID CTT. 23_CTT.24 / FC 30 / AD PTB | A | 373.79 | 21.16 | 259.88 | 12.17 | 12994
DOCKET/PTB/04-2026/02922 | SO/DIR2/DV2-4/04-2026/00804 | Patimban Port Development Project Package 6 : Container Terminal No.2 Construction | PENTA OCEAN-TOYO-RINKAI-PP-WIKA-JAKON CONSORTIUM | Class A-2 NFA | 1 | 03-05-2026 00:00:00 | 7 | Silinder 15 x 30 cm | 65 | 03-05-2026 00:00:00 | 7 | Memenuhi | Tidak | PTRPWJ / RIGID CTT. 23_CTT.24 / CLASS A-2 / AD PTB | C | 383.21 | 21.69 | 266.42 | 12.48 | 13321
DOCKET/PTB/04-2026/02922 | SO/DIR2/DV2-4/04-2026/00804 | Patimban Port Development Project Package 6 : Container Terminal No.2 Construction | PENTA OCEAN-TOYO-RINKAI-PP-WIKA-JAKON CONSORTIUM | Class A-2 NFA | 2 | 03-05-2026 00:00:00 | 7 | Silinder 15 x 30 cm | 65 | 03-05-2026 00:00:00 | 7 | Memenuhi | Tidak | PTRPWJ / RIGID CTT. 23_CTT.24 / CLASS A-2 / AD PTB | B | 395.63 | 22.39 | 275.06 | 12.4 | 13753
DOCKET/PTB/04-2026/02914 | SO/DIR2/DV2-4/02-2026/00500 | VINFAST INDONESIA FACTORY (RC PHASE 2) | PT. TATAMULIA NUSANTARA INDAH | K-400 NFA | 1 | 02-05-2026 00:00:00 | 7 | Silinder 15 x 30 cm | 65 | 02-05-2026 00:00:00 | 7 | Tidak_Memenuhi | Tidak | TATA / K 400 / AD PTB | B | 369.56 | 20.92 | 256.93 | 12.36 | 64.23
DOCKET/PTB/04-2026/02914 | SO/DIR2/DV2-4/02-2026/00500 | VINFAST INDONESIA FACTORY (RC PHASE 2) | PT. TATAMULIA NUSANTARA INDAH | K-400 NFA | 2 | 02-05-2026 00:00:00 | 7 | Silinder 15 x 30 cm | 65 | 02-05-2026 00:00:00 | 7 | Memenuhi | Tidak | TATA / K 400 / AD PTB | C | 380.53 | 21.54 | 264.56 | 12.36 | 66.14
DOCKET/PTB/04-2026/02916 | SO/DIR2/DV2-4/02-2026/00500 | VINFAST INDONESIA FACTORY (RC PHASE 2) | PT. TATAMULIA NUSANTARA INDAH | K-400 NFA | 1 | 03-05-2026 00:00:00 | 7 | Silinder 15 x 30 cm | 65 | 03-05-2026 00:00:00 | 7 | Memenuhi | Tidak | TATA / K 400 / AD PTB | D | 395.24 | 22.37 | 274.79 | 12.27 | 68.7
DOCKET/PTB/04-2026/02916 | SO/DIR2/DV2-4/02-2026/00500 | VINFAST INDONESIA FACTORY (RC PHASE 2) | PT. TATAMULIA NUSANTARA INDAH | K-400 NFA | 2 | 03-05-2026 00:00:00 | 7 | Silinder 15 x 30 cm | 65 | 03-05-2026 00:00:00 | 7 | Memenuhi | Tidak | TATA / K 400 / AD PTB | B | 376.37 | 21.3 | 261.67 | 12.37 | 65.42
DOCKET/PTB/04-2026/02930 | SO/DIR2/DV2-4/01-2026/00092 | Pembangunan Jalan Tol Akses Patimban Paket 3 | HUTAMA KARYA - JAYA KONSTRUKSI JOINT OPERATION | Class B-1 FA | 1 | 04-05-2026 00:00:00 | 7 | Silinder 15 x 30 cm | 65 | 04-05-2026 00:00:00 | 7 | Memenuhi | Tidak | HK - JAKON JO / BARRIER GRID B1 - B10 PS16A / CLASS B-1 / AD PTB | C | 396.44 | 22.44 | 275.62 | 12.21 | 27562
DOCKET/PTB/04-2026/02930 | SO/DIR2/DV2-4/01-2026/00092 | Pembangunan Jalan Tol Akses Patimban Paket 3 | HUTAMA KARYA - JAYA KONSTRUKSI JOINT OPERATION | Class B-1 FA | 2 | 04-05-2026 00:00:00 | 7 | Silinder 15 x 30 cm | 65 | 04-05-2026 00:00:00 | 7 | Memenuhi | Tidak | HK - JAKON JO / BARRIER GRID B1 - B10 PS16A / CLASS B-1 / AD PTB | A | 393.29 | 22.26 | 273.43 | 12.43 | 27343
DOCKET/PTB/04-2026/02932 | SO/DIR2/DV2-4/01-2026/00092 | Pembangunan Jalan Tol Akses Patimban Paket 3 | HUTAMA KARYA - JAYA KONSTRUKSI JOINT OPERATION | Class B-1 FA | 1 | 04-05-2026 00:00:00 | 7 | Silinder 15 x 30 cm | 65 | 04-05-2026 00:00:00 | 7 | Memenuhi | Tidak | HK - JAKON JO / BARRIER GRID B1 - B10 PS16A / CLASS B-1 / AD PTB | A | 393.2 | 22.26 | 273.37 | 12.1 | 27337
DOCKET/PTB/04-2026/02932 | SO/DIR2/DV2-4/01-2026/00092 | Pembangunan Jalan Tol Akses Patimban Paket 3 | HUTAMA KARYA - JAYA KONSTRUKSI JOINT OPERATION | Class B-1 FA | 2 | 04-05-2026 00:00:00 | 7 | Silinder 15 x 30 cm | 65 | 04-05-2026 00:00:00 | 7 | Memenuhi | Tidak | HK - JAKON JO / BARRIER GRID B1 - B10 PS16A / CLASS B-1 / AD PTB | C | 390.93 | 22.13 | 271.79 | 12.35 | 27179
DOCKET/PTB/04-2026/02934 | SO/DIR2/DV2-4/02-2026/00456 | JALAN TOL AKSES PATIMBAN | PT. PEMBANGUNAN PERUMAHAN (PERSERO) TBK | Fc-30 NFA | 1 | 04-05-2026 00:00:00 | 7 | Silinder 15 x 30 cm | 65 | 04-05-2026 00:00:00 | 7 | Memenuhi | Tidak | PP - TOL PTB / KOLOM P1 OP 3 STA 21+745 / FC 30 / AD PTB | B | 413.99 | 23.43 | 287.82 | 12.16 | 78.1
DOCKET/PTB/04-2026/02934 | SO/DIR2/DV2-4/02-2026/00456 | JALAN TOL AKSES PATIMBAN | PT. PEMBANGUNAN PERUMAHAN (PERSERO) TBK | Fc-30 NFA | 2 | 04-05-2026 00:00:00 | 7 | Silinder 15 x 30 cm | 65 | 04-05-2026 00:00:00 | 7 | Memenuhi | Tidak | PP - TOL PTB / KOLOM P1 OP 3 STA 21+745 / FC 30 / AD PTB | C | 364.1 | 20.61 | 253.14 | 12.16 | 68.7
DOCKET/PTB/04-2026/02937 | SO/DIR2/DV2-4/02-2026/00456 | JALAN TOL AKSES PATIMBAN | PT. PEMBANGUNAN PERUMAHAN (PERSERO) TBK | Fc-30 NFA | 1 | 04-05-2026 00:00:00 | 7 | Silinder 15 x 30 cm | 65 | 04-05-2026 00:00:00 | 7 | Memenuhi | Tidak | PP - TOL PTB / KOLOM P1 OP 3 STA 21+745 / FC 30 / AD PTB | B | 404.46 | 22.89 | 281.2 | 12.23 | 76.3
DOCKET/PTB/04-2026/02937 | SO/DIR2/DV2-4/02-2026/00456 | JALAN TOL AKSES PATIMBAN | PT. PEMBANGUNAN PERUMAHAN (PERSERO) TBK | Fc-30 NFA | 2 | 04-05-2026 00:00:00 | 7 | Silinder 15 x 30 cm | 65 | 04-05-2026 00:00:00 | 7 | Memenuhi | Tidak | PP - TOL PTB / KOLOM P1 OP 3 STA 21+745 / FC 30 / AD PTB | A | 409.79 | 23.19 | 284.9 | 12.27 | 77.3
DOCKET/PTB/04-2026/02943 | SO/DIR2/DV2-4/04-2026/00804 | Patimban Port Development Project Package 6 : Container Terminal No.2 Construction | PENTA OCEAN-TOYO-RINKAI-PP-WIKA-JAKON CONSORTIUM | Class A-2 NFA | 1 | 04-05-2026 00:00:00 | 7 | Silinder 15 x 30 cm | 65 | 04-05-2026 00:00:00 | 7 | Memenuhi | Tidak | PTRPWJ / RIGID CTT.23_CTT.24 / CLASS A-2 / AD PTB | B | 418.37 | 23.68 | 290.87 | 12.39 | 14543.5
DOCKET/PTB/04-2026/02943 | SO/DIR2/DV2-4/04-2026/00804 | Patimban Port Development Project Package 6 : Container Terminal No.2 Construction | PENTA OCEAN-TOYO-RINKAI-PP-WIKA-JAKON CONSORTIUM | Class A-2 NFA | 2 | 04-05-2026 00:00:00 | 7 | Silinder 15 x 30 cm | 65 | 04-05-2026 00:00:00 | 7 | Memenuhi | Tidak | PTRPWJ / RIGID CTT.23_CTT.24 / CLASS A-2 / AD PTB | B | 404.52 | 22.9 | 281.24 | 12.47 | 14062
DOCKET/PTB/04-2026/02949 | SO/DIR2/DV2-4/04-2026/00804 | Patimban Port Development Project Package 6 : Container Terminal No.2 Construction | PENTA OCEAN-TOYO-RINKAI-PP-WIKA-JAKON CONSORTIUM | Class A-2 NFA | 1 | 04-05-2026 00:00:00 | 7 | Silinder 15 x 30 cm | 65 | 04-05-2026 00:00:00 | 7 | Memenuhi | Tidak | PTRPWJ / RIGID CTT.23_CTT.24 / CLASS A-2 / AD PTB | D | 360.96 | 20.43 | 250.96 | 12.49 | 12548
DOCKET/PTB/04-2026/02949 | SO/DIR2/DV2-4/04-2026/00804 | Patimban Port Development Project Package 6 : Container Terminal No.2 Construction | PENTA OCEAN-TOYO-RINKAI-PP-WIKA-JAKON CONSORTIUM | Class A-2 NFA | 2 | 04-05-2026 00:00:00 | 7 | Silinder 15 x 30 cm | 65 | 04-05-2026 00:00:00 | 7 | Memenuhi | Tidak | PTRPWJ / RIGID CTT.23_CTT.24 / CLASS A-2 / AD PTB | A | 404.82 | 22.91 | 281.45 | 12.46 | 14072.5
DOCKET/PTB/04-2026/02954 | SO/DIR2/DV2-4/02-2026/00500 | VINFAST INDONESIA FACTORY (RC PHASE 2) | PT. TATAMULIA NUSANTARA INDAH | K-400 NFA | 1 | 04-05-2026 00:00:00 | 7 | Silinder 15 x 30 cm | 65 | 04-05-2026 00:00:00 | 7 | Memenuhi | Tidak | TATA / K 400 / AD PTB | E | 381.2 | 21.58 | 265.03 | 12.4 | 66.26
DOCKET/PTB/04-2026/02954 | SO/DIR2/DV2-4/02-2026/00500 | VINFAST INDONESIA FACTORY (RC PHASE 2) | PT. TATAMULIA NUSANTARA INDAH | K-400 NFA | 2 | 04-05-2026 00:00:00 | 7 | Silinder 15 x 30 cm | 65 | 04-05-2026 00:00:00 | 7 | Tidak_Memenuhi | Tidak | TATA / K 400 / AD PTB | D | 361.75 | 20.48 | 251.5 | 12.33 | 62.88
DOCKET/PTB/04-2026/02956 | SO/DIR2/DV2-4/02-2026/00500 | VINFAST INDONESIA FACTORY (RC PHASE 2) | PT. TATAMULIA NUSANTARA INDAH | K-400 NFA | 1 | 04-05-2026 00:00:00 | 7 | Silinder 15 x 30 cm | 65 | 04-05-2026 00:00:00 | 7 | Memenuhi | Tidak | TATA / K 400 / AD PTB | B | 407.01 | 23.04 | 282.97 | 12.35 | 70.74
DOCKET/PTB/04-2026/02956 | SO/DIR2/DV2-4/02-2026/00500 | VINFAST INDONESIA FACTORY (RC PHASE 2) | PT. TATAMULIA NUSANTARA INDAH | K-400 NFA | 2 | 04-05-2026 00:00:00 | 7 | Silinder 15 x 30 cm | 65 | 04-05-2026 00:00:00 | 7 | Memenuhi | Tidak | TATA / K 400 / AD PTB | B | 405.55 | 22.95 | 281.96 | 12.36 | 70.49
DOCKET/PTB/04-2026/02939 | SO/DIR2/DV2-4/03-2026/00564 | JALAN TOL AKSES PATIMBAN PAKET 4 | WIKA-ADHI JO | Class B-1 NFA | 1 | 04-05-2026 00:00:00 | 7 | Silinder 15 x 30 cm | 65 | 04-05-2026 00:00:00 | 7 | Memenuhi | Tidak | WIKA - ADHI JO / KOLOM P1 OP 8 / CLASS B-1 / AD PTB | B | 417.37 | 23.62 | 290.17 | 12.32 | 29017
DOCKET/PTB/04-2026/02939 | SO/DIR2/DV2-4/03-2026/00564 | JALAN TOL AKSES PATIMBAN PAKET 4 | WIKA-ADHI JO | Class B-1 NFA | 2 | 04-05-2026 00:00:00 | 7 | Silinder 15 x 30 cm | 65 | 04-05-2026 00:00:00 | 7 | Memenuhi | Tidak | WIKA - ADHI JO / KOLOM P1 OP 8 / CLASS B-1 / AD PTB | C | 400.33 | 22.66 | 278.33 | 12.17 | 27833
DOCKET/PTB/04-2026/02941 | SO/DIR2/DV2-4/03-2026/00564 | JALAN TOL AKSES PATIMBAN PAKET 4 | WIKA-ADHI JO | Class B-1 NFA | 1 | 04-05-2026 00:00:00 | 7 | Silinder 15 x 30 cm | 65 | 04-05-2026 00:00:00 | 7 | Memenuhi | Tidak | WIKA - ADHI JO / KOLOM P1 OP 8 / CLASS B-1 / AD PTB | D | 372.3 | 21.07 | 258.84 | 12.36 | 25884
DOCKET/PTB/04-2026/02941 | SO/DIR2/DV2-4/03-2026/00564 | JALAN TOL AKSES PATIMBAN PAKET 4 | WIKA-ADHI JO | Class B-1 NFA | 2 | 04-05-2026 00:00:00 | 7 | Silinder 15 x 30 cm | 65 | 04-05-2026 00:00:00 | 7 | Memenuhi | Tidak | WIKA - ADHI JO / KOLOM P1 OP 8 / CLASS B-1 / AD PTB | E | 414.9 | 23.48 | 288.46 | 12.22 | 28846
DOCKET/PTB/04-2026/02945 | SO/DIR2/DV2-4/03-2026/00564 | JALAN TOL AKSES PATIMBAN PAKET 4 | WIKA-ADHI JO | Class B-1 NFA | 1 | 04-05-2026 00:00:00 | 7 | Silinder 15 x 30 cm | 65 | 04-05-2026 00:00:00 | 7 | Memenuhi | Tidak | WIKA - ADHI JO / PIERHEAD P2 STG.2 OP 8 / CLASS B-1 / AD PTB | B | 381.78 | 21.61 | 265.43 | 12.48 | 26543
DOCKET/PTB/04-2026/02945 | SO/DIR2/DV2-4/03-2026/00564 | JALAN TOL AKSES PATIMBAN PAKET 4 | WIKA-ADHI JO | Class B-1 NFA | 2 | 04-05-2026 00:00:00 | 7 | Silinder 15 x 30 cm | 65 | 04-05-2026 00:00:00 | 7 | Memenuhi | Tidak | WIKA - ADHI JO / PIERHEAD P2 STG.2 OP 8 / CLASS B-1 / AD PTB | B | 377.84 | 21.39 | 262.69 | 12.44 | 26269
DOCKET/PTB/04-2026/02948 | SO/DIR2/DV2-4/03-2026/00564 | JALAN TOL AKSES PATIMBAN PAKET 4 | WIKA-ADHI JO | Class B-1 NFA | 1 | 04-05-2026 00:00:00 | 7 | Silinder 15 x 30 cm | 65 | 04-05-2026 00:00:00 | 7 | Memenuhi | Tidak | WIKA - ADHI JO / PIERHEAD P2 STG.2 OP 8 / CLASS B-1 / AD PTB | C | 414.2 | 23.44 | 287.97 | 12.25 | 28797
DOCKET/PTB/04-2026/02948 | SO/DIR2/DV2-4/03-2026/00564 | JALAN TOL AKSES PATIMBAN PAKET 4 | WIKA-ADHI JO | Class B-1 NFA | 2 | 04-05-2026 00:00:00 | 7 | Silinder 15 x 30 cm | 65 | 04-05-2026 00:00:00 | 7 | Memenuhi | Tidak | WIKA - ADHI JO / PIERHEAD P2 STG.2 OP 8 / CLASS B-1 / AD PTB | D | 378.88 | 21.45 | 263.41 | 12.23 | 26341
DOCKET/PTB/04-2026/02960 | SO/DIR2/DV2-4/01-2026/00092 | Pembangunan Jalan Tol Akses Patimban Paket 3 | HUTAMA KARYA - JAYA KONSTRUKSI JOINT OPERATION | Class B-1 FA | 1 | 05-05-2026 00:00:00 | 7 | Silinder 15 x 30 cm | 65 | 05-05-2026 00:00:00 | 7 | Memenuhi | Tidak | HK - JAKON JO / DIAFRAGMA P1 - A2 OP 6 STA 32+048 / CLASS B-1 / AD PTB | B | 363.5 | 20.57 | 252.72 | 12.2 | 25272
DOCKET/PTB/04-2026/02960 | SO/DIR2/DV2-4/01-2026/00092 | Pembangunan Jalan Tol Akses Patimban Paket 3 | HUTAMA KARYA - JAYA KONSTRUKSI JOINT OPERATION | Class B-1 FA | 2 | 05-05-2026 00:00:00 | 7 | Silinder 15 x 30 cm | 65 | 05-05-2026 00:00:00 | 7 | Memenuhi | Tidak | HK - JAKON JO / DIAFRAGMA P1 - A2 OP 6 STA 32+048 / CLASS B-1 / AD PTB | C | 401.76 | 22.74 | 279.32 | 12.44 | 27932
DOCKET/PTB/04-2026/02961 | SO/DIR2/DV2-4/01-2026/00092 | Pembangunan Jalan Tol Akses Patimban Paket 3 | HUTAMA KARYA - JAYA KONSTRUKSI JOINT OPERATION | Class B-1 FA | 1 | 05-05-2026 00:00:00 | 7 | Silinder 15 x 30 cm | 65 | 05-05-2026 00:00:00 | 7 | Memenuhi | Tidak | HK - JAKON JO / DIAFRAGMA P1 - A2 OP 6 STA 32+048 / CLASS B-1 / AD PTB | C | 406.45 | 23.01 | 282.58 | 12.12 | 28258
DOCKET/PTB/04-2026/02961 | SO/DIR2/DV2-4/01-2026/00092 | Pembangunan Jalan Tol Akses Patimban Paket 3 | HUTAMA KARYA - JAYA KONSTRUKSI JOINT OPERATION | Class B-1 FA | 2 | 05-05-2026 00:00:00 | 7 | Silinder 15 x 30 cm | 65 | 05-05-2026 00:00:00 | 7 | Memenuhi | Tidak | HK - JAKON JO / DIAFRAGMA P1 - A2 OP 6 STA 32+048 / CLASS B-1 / AD PTB | D | 384.99 | 21.79 | 267.66 | 12.13 | 26766
DOCKET/PTB/04-2026/02971 | SO/DIR2/DV2-4/04-2026/00672 | Proyek Pembangunan Jalan Tol Akses Patimban Paket II | PP-HK-WIKA-MKN, KSO | Fc-30 NFA | 1 | 05-05-2026 00:00:00 | 7 | Silinder 15 x 30 cm | 65 | 05-05-2026 00:00:00 | 7 | Memenuhi | Tidak | PHWM / BORE TUMPUKAN NO. 5 / FC 30 / AD PTB | B | 368.53 | 20.86 | 256.22 | 12.42 | 69.53
DOCKET/PTB/04-2026/02971 | SO/DIR2/DV2-4/04-2026/00672 | Proyek Pembangunan Jalan Tol Akses Patimban Paket II | PP-HK-WIKA-MKN, KSO | Fc-30 NFA | 2 | 05-05-2026 00:00:00 | 7 | Silinder 15 x 30 cm | 65 | 05-05-2026 00:00:00 | 7 | Memenuhi | Tidak | PHWM / BORE TUMPUKAN NO. 5 / FC 30 / AD PTB | A | 362.64 | 20.53 | 252.12 | 12.26 | 68.43
DOCKET/PTB/04-2026/02973 | SO/DIR2/DV2-4/04-2026/00672 | Proyek Pembangunan Jalan Tol Akses Patimban Paket II | PP-HK-WIKA-MKN, KSO | Fc-30 NFA | 1 | 05-05-2026 00:00:00 | 7 | Silinder 15 x 30 cm | 65 | 05-05-2026 00:00:00 | 7 | Memenuhi | Tidak | PHWM / BORE TUMPUKAN NO. 5 / FC 30 / AD PTB | C | 399.98 | 22.64 | 278.08 | 12.34 | 75.47
DOCKET/PTB/04-2026/02973 | SO/DIR2/DV2-4/04-2026/00672 | Proyek Pembangunan Jalan Tol Akses Patimban Paket II | PP-HK-WIKA-MKN, KSO | Fc-30 NFA | 2 | 05-05-2026 00:00:00 | 7 | Silinder 15 x 30 cm | 65 | 05-05-2026 00:00:00 | 7 | Memenuhi | Tidak | PHWM / BORE TUMPUKAN NO. 5 / FC 30 / AD PTB | A | 386.82 | 21.89 | 268.93 | 12.13 | 72.97
DOCKET/PTB/04-2026/02968 | SO/DIR2/DV2-4/04-2026/00672 | Proyek Pembangunan Jalan Tol Akses Patimban Paket II | PP-HK-WIKA-MKN, KSO | Fc-30 NFA | 1 | 05-05-2026 00:00:00 | 7 | Silinder 15 x 30 cm | 65 | 05-05-2026 00:00:00 | 7 | Memenuhi | Tidak | PHWM / BOREPILE P2 NO. 7 / FC 30 / AD PTB | A | 401.98 | 22.75 | 279.47 | 12.42 | 75.83
DOCKET/PTB/04-2026/02968 | SO/DIR2/DV2-4/04-2026/00672 | Proyek Pembangunan Jalan Tol Akses Patimban Paket II | PP-HK-WIKA-MKN, KSO | Fc-30 NFA | 2 | 05-05-2026 00:00:00 | 7 | Silinder 15 x 30 cm | 65 | 05-05-2026 00:00:00 | 7 | Memenuhi | Tidak | PHWM / BOREPILE P2 NO. 7 / FC 30 / AD PTB | D | 380.37 | 21.53 | 264.45 | 12.11 | 71.77
DOCKET/PTB/04-2026/02958 | SO/DIR2/DV2-4/04-2026/00672 | Proyek Pembangunan Jalan Tol Akses Patimban Paket II | PP-HK-WIKA-MKN, KSO | Fc-30 NFA | 1 | 05-05-2026 00:00:00 | 7 | Silinder 15 x 30 cm | 65 | 05-05-2026 00:00:00 | 7 | Memenuhi | Tidak | PHWM / BOREPILE P2 NO. 9 / FC 30 / AD PTB | B | 411.17 | 23.27 | 285.86 | 12.37 | 77.57
DOCKET/PTB/04-2026/02958 | SO/DIR2/DV2-4/04-2026/00672 | Proyek Pembangunan Jalan Tol Akses Patimban Paket II | PP-HK-WIKA-MKN, KSO | Fc-30 NFA | 2 | 05-05-2026 00:00:00 | 7 | Silinder 15 x 30 cm | 65 | 05-05-2026 00:00:00 | 7 | Memenuhi | Tidak | PHWM / BOREPILE P2 NO. 9 / FC 30 / AD PTB | C | 369.58 | 20.92 | 256.95 | 12.41 | 69.73
DOCKET/PTB/04-2026/02962 | SO/DIR2/DV2-4/04-2026/00804 | Patimban Port Development Project Package 6 : Container Terminal No.2 Construction | PENTA OCEAN-TOYO-RINKAI-PP-WIKA-JAKON CONSORTIUM | Class A-2 NFA | 1 | 05-05-2026 00:00:00 | 7 | Silinder 15 x 30 cm | 65 | 05-05-2026 00:00:00 | 7 | Memenuhi | Tidak | PTRPWJ / RIGID CTT.28 / CLASS A-2 / AD PTB | A | 415.46 | 23.52 | 288.85 | 12.31 | 14442.5
DOCKET/PTB/04-2026/02962 | SO/DIR2/DV2-4/04-2026/00804 | Patimban Port Development Project Package 6 : Container Terminal No.2 Construction | PENTA OCEAN-TOYO-RINKAI-PP-WIKA-JAKON CONSORTIUM | Class A-2 NFA | 2 | 05-05-2026 00:00:00 | 7 | Silinder 15 x 30 cm | 65 | 05-05-2026 00:00:00 | 7 | Memenuhi | Tidak | PTRPWJ / RIGID CTT.28 / CLASS A-2 / AD PTB | D | 382.89 | 21.67 | 266.2 | 12.23 | 13310
DOCKET/PTB/04-2026/02965 | SO/DIR2/DV2-4/04-2026/00804 | Patimban Port Development Project Package 6 : Container Terminal No.2 Construction | PENTA OCEAN-TOYO-RINKAI-PP-WIKA-JAKON CONSORTIUM | Class A-2 NFA | 1 | 05-05-2026 00:00:00 | 7 | Silinder 15 x 30 cm | 65 | 05-05-2026 00:00:00 | 7 | Memenuhi | Tidak | PTRPWJ / RIGID CTT.28 / CLASS A-2 / AD PTB | E | 402.97 | 22.81 | 280.16 | 12.38 | 14008
DOCKET/PTB/04-2026/02965 | SO/DIR2/DV2-4/04-2026/00804 | Patimban Port Development Project Package 6 : Container Terminal No.2 Construction | PENTA OCEAN-TOYO-RINKAI-PP-WIKA-JAKON CONSORTIUM | Class A-2 NFA | 2 | 05-05-2026 00:00:00 | 7 | Silinder 15 x 30 cm | 65 | 05-05-2026 00:00:00 | 7 | Memenuhi | Tidak | PTRPWJ / RIGID CTT.28 / CLASS A-2 / AD PTB | C | 405.64 | 22.96 | 282.02 | 12.13 | 14101
DOCKET/PTB/04-2026/02975 | SO/DIR2/DV2-4/02-2026/00500 | VINFAST INDONESIA FACTORY (RC PHASE 2) | PT. TATAMULIA NUSANTARA INDAH | K-400 NFA | 1 | 05-05-2026 00:00:00 | 7 | Silinder 15 x 30 cm | 65 | 05-05-2026 00:00:00 | 7 | Memenuhi | Tidak | TATA / K 400 / AD PTB | E | 378.6 | 21.43 | 263.22 | 12.34 | 65.81
DOCKET/PTB/04-2026/02975 | SO/DIR2/DV2-4/02-2026/00500 | VINFAST INDONESIA FACTORY (RC PHASE 2) | PT. TATAMULIA NUSANTARA INDAH | K-400 NFA | 2 | 05-05-2026 00:00:00 | 7 | Silinder 15 x 30 cm | 65 | 05-05-2026 00:00:00 | 7 | Memenuhi | Tidak | TATA / K 400 / AD PTB | E | 410.84 | 23.25 | 285.63 | 12.48 | 71.41
DOCKET/PTB/04-2026/02977 | SO/DIR2/DV2-4/02-2026/00500 | VINFAST INDONESIA FACTORY (RC PHASE 2) | PT. TATAMULIA NUSANTARA INDAH | K-400 NFA | 1 | 05-05-2026 00:00:00 | 7 | Silinder 15 x 30 cm | 65 | 05-05-2026 00:00:00 | 7 | Memenuhi | Tidak | TATA / K 400 / AD PTB | E | 416.63 | 23.58 | 289.66 | 12.38 | 72.42
DOCKET/PTB/04-2026/02977 | SO/DIR2/DV2-4/02-2026/00500 | VINFAST INDONESIA FACTORY (RC PHASE 2) | PT. TATAMULIA NUSANTARA INDAH | K-400 NFA | 2 | 05-05-2026 00:00:00 | 7 | Silinder 15 x 30 cm | 65 | 05-05-2026 00:00:00 | 7 | Tidak_Memenuhi | Tidak | TATA / K 400 / AD PTB | C | 360.97 | 20.43 | 250.96 | 12.25 | 62.74
DOCKET/PTB/04-2026/02988 | SO/DIR2/DV2-4/01-2026/00092 | Pembangunan Jalan Tol Akses Patimban Paket 3 | HUTAMA KARYA - JAYA KONSTRUKSI JOINT OPERATION | Class B-1 FA | 1 | 06-05-2026 00:00:00 | 7 | Silinder 15 x 30 cm | 65 | 06-05-2026 00:00:00 | 7 | Memenuhi | Tidak | HK - JAKON JO / TOP SLAB INSITU / CLASS B-1 / AD PTB | C | 363.78 | 20.59 | 252.92 | 12.46 | 25292
DOCKET/PTB/04-2026/02988 | SO/DIR2/DV2-4/01-2026/00092 | Pembangunan Jalan Tol Akses Patimban Paket 3 | HUTAMA KARYA - JAYA KONSTRUKSI JOINT OPERATION | Class B-1 FA | 2 | 06-05-2026 00:00:00 | 7 | Silinder 15 x 30 cm | 65 | 06-05-2026 00:00:00 | 7 | Memenuhi | Tidak | HK - JAKON JO / TOP SLAB INSITU / CLASS B-1 / AD PTB | D | 404.3 | 22.88 | 281.09 | 12.27 | 28109
DOCKET/PTB/04-2026/02996 | SO/DIR2/DV2-4/01-2026/00092 | Pembangunan Jalan Tol Akses Patimban Paket 3 | HUTAMA KARYA - JAYA KONSTRUKSI JOINT OPERATION | Class B-1 FA | 1 | 06-05-2026 00:00:00 | 7 | Silinder 15 x 30 cm | 65 | 06-05-2026 00:00:00 | 7 | Memenuhi | Tidak | HK - JAKON JO / TOP SLAB INSITU / CLASS B-1 / AD PTB | D | 390.01 | 22.08 | 271.15 | 12.23 | 27115
DOCKET/PTB/04-2026/02996 | SO/DIR2/DV2-4/01-2026/00092 | Pembangunan Jalan Tol Akses Patimban Paket 3 | HUTAMA KARYA - JAYA KONSTRUKSI JOINT OPERATION | Class B-1 FA | 2 | 06-05-2026 00:00:00 | 7 | Silinder 15 x 30 cm | 65 | 06-05-2026 00:00:00 | 7 | Memenuhi | Tidak | HK - JAKON JO / TOP SLAB INSITU / CLASS B-1 / AD PTB | D | 360.32 | 20.39 | 250.51 | 12.11 | 25051
DOCKET/PTB/04-2026/03004 | SO/DIR2/DV2-4/01-2026/00092 | Pembangunan Jalan Tol Akses Patimban Paket 3 | HUTAMA KARYA - JAYA KONSTRUKSI JOINT OPERATION | Class B-1 FA | 1 | 06-05-2026 00:00:00 | 7 | Silinder 15 x 30 cm | 65 | 06-05-2026 00:00:00 | 7 | Memenuhi | Tidak | HK - JAKON JO / TOP SLAB INSITU / CLASS B-1 / AD PTB | C | 394.8 | 22.35 | 274.48 | 12.18 | 27448
DOCKET/PTB/04-2026/03004 | SO/DIR2/DV2-4/01-2026/00092 | Pembangunan Jalan Tol Akses Patimban Paket 3 | HUTAMA KARYA - JAYA KONSTRUKSI JOINT OPERATION | Class B-1 FA | 2 | 06-05-2026 00:00:00 | 7 | Silinder 15 x 30 cm | 65 | 06-05-2026 00:00:00 | 7 | Memenuhi | Tidak | HK - JAKON JO / TOP SLAB INSITU / CLASS B-1 / AD PTB | B | 367.05 | 20.78 | 255.19 | 12.11 | 25519
DOCKET/PTB/04-2026/03008 | SO/DIR2/DV2-4/01-2026/00092 | Pembangunan Jalan Tol Akses Patimban Paket 3 | HUTAMA KARYA - JAYA KONSTRUKSI JOINT OPERATION | Class B-1 FA | 1 | 06-05-2026 00:00:00 | 7 | Silinder 15 x 30 cm | 65 | 06-05-2026 00:00:00 | 7 | Memenuhi | Tidak | HK - JAKON JO / TOP SLAB INSITU / CLASS B-1 / AD PTB | B | 416.72 | 23.59 | 289.72 | 12.49 | 28972
DOCKET/PTB/04-2026/03008 | SO/DIR2/DV2-4/01-2026/00092 | Pembangunan Jalan Tol Akses Patimban Paket 3 | HUTAMA KARYA - JAYA KONSTRUKSI JOINT OPERATION | Class B-1 FA | 2 | 06-05-2026 00:00:00 | 7 | Silinder 15 x 30 cm | 65 | 06-05-2026 00:00:00 | 7 | Memenuhi | Tidak | HK - JAKON JO / TOP SLAB INSITU / CLASS B-1 / AD PTB | E | 381.73 | 21.61 | 265.4 | 12.47 | 26540
DOCKET/PTB/04-2026/03011 | SO/DIR2/DV2-4/01-2026/00092 | Pembangunan Jalan Tol Akses Patimban Paket 3 | HUTAMA KARYA - JAYA KONSTRUKSI JOINT OPERATION | Class B-1 FA | 1 | 06-05-2026 00:00:00 | 7 | Silinder 15 x 30 cm | 65 | 06-05-2026 00:00:00 | 7 | Memenuhi | Tidak | HK - JAKON JO / TOP SLAB INSITU / CLASS B-1 / AD PTB | C | 379.63 | 21.49 | 263.94 | 12.41 | 26394
DOCKET/PTB/04-2026/03011 | SO/DIR2/DV2-4/01-2026/00092 | Pembangunan Jalan Tol Akses Patimban Paket 3 | HUTAMA KARYA - JAYA KONSTRUKSI JOINT OPERATION | Class B-1 FA | 2 | 06-05-2026 00:00:00 | 7 | Silinder 15 x 30 cm | 65 | 06-05-2026 00:00:00 | 7 | Memenuhi | Tidak | HK - JAKON JO / TOP SLAB INSITU / CLASS B-1 / AD PTB | B | 376.44 | 21.31 | 261.72 | 12.21 | 26172
DOCKET/PTB/04-2026/02982 | SO/DIR2/DV2-4/04-2026/00672 | Proyek Pembangunan Jalan Tol Akses Patimban Paket II | PP-HK-WIKA-MKN, KSO | Fc-30 NFA | 1 | 06-05-2026 00:00:00 | 7 | Silinder 15 x 30 cm | 65 | 06-05-2026 00:00:00 | 7 | Memenuhi | Tidak | PHWM / BOREPILE P2 NO. 10 / FC 30 / AD PTB | D | 392.91 | 22.24 | 273.17 | 12.45 | 74.13
DOCKET/PTB/04-2026/02982 | SO/DIR2/DV2-4/04-2026/00672 | Proyek Pembangunan Jalan Tol Akses Patimban Paket II | PP-HK-WIKA-MKN, KSO | Fc-30 NFA | 2 | 06-05-2026 00:00:00 | 7 | Silinder 15 x 30 cm | 65 | 06-05-2026 00:00:00 | 7 | Memenuhi | Tidak | PHWM / BOREPILE P2 NO. 10 / FC 30 / AD PTB | B | 374.92 | 21.22 | 260.66 | 12.26 | 70.73
DOCKET/PTB/04-2026/02984 | SO/DIR2/DV2-4/04-2026/00672 | Proyek Pembangunan Jalan Tol Akses Patimban Paket II | PP-HK-WIKA-MKN, KSO | Fc-30 NFA | 1 | 06-05-2026 00:00:00 | 7 | Silinder 15 x 30 cm | 65 | 06-05-2026 00:00:00 | 7 | Memenuhi | Tidak | PHWM / BOREPILE P2 NO. 10 / FC 30 / AD PTB | B | 387.67 | 21.94 | 269.53 | 12.35 | 73.13
DOCKET/PTB/04-2026/02984 | SO/DIR2/DV2-4/04-2026/00672 | Proyek Pembangunan Jalan Tol Akses Patimban Paket II | PP-HK-WIKA-MKN, KSO | Fc-30 NFA | 2 | 06-05-2026 00:00:00 | 7 | Silinder 15 x 30 cm | 65 | 06-05-2026 00:00:00 | 7 | Memenuhi | Tidak | PHWM / BOREPILE P2 NO. 10 / FC 30 / AD PTB | C | 369.53 | 20.92 | 256.91 | 12.28 | 69.73
DOCKET/PTB/04-2026/03003 | SO/DIR2/DV2-4/02-2026/00456 | JALAN TOL AKSES PATIMBAN | PT. PEMBANGUNAN PERUMAHAN (PERSERO) TBK | Fc-30 NFA | 1 | 06-05-2026 00:00:00 | 7 | Silinder 15 x 30 cm | 65 | 06-05-2026 00:00:00 | 7 | Memenuhi | Tidak | PP - TOL PTB / DINDING A1 STG. 4 OP 3 STA 21+745 / FC 30 / AD PTB | B | 403.44 | 22.84 | 280.49 | 12.41 | 76.13
DOCKET/PTB/04-2026/03003 | SO/DIR2/DV2-4/02-2026/00456 | JALAN TOL AKSES PATIMBAN | PT. PEMBANGUNAN PERUMAHAN (PERSERO) TBK | Fc-30 NFA | 2 | 06-05-2026 00:00:00 | 7 | Silinder 15 x 30 cm | 65 | 06-05-2026 00:00:00 | 7 | Memenuhi | Tidak | PP - TOL PTB / DINDING A1 STG. 4 OP 3 STA 21+745 / FC 30 / AD PTB | D | 402.75 | 22.8 | 280.01 | 12.4 | 76
DOCKET/PTB/04-2026/02986 | SO/DIR2/DV2-4/02-2026/00456 | JALAN TOL AKSES PATIMBAN | PT. PEMBANGUNAN PERUMAHAN (PERSERO) TBK | K-125 NFA | 1 | 06-05-2026 00:00:00 | 7 | Silinder 15 x 30 cm | 65 | 06-05-2026 00:00:00 | 7 | Memenuhi | Tidak | PP - TOL PTB / LC / K 125 / AD PTB | E | 156.66 | 8.87 | 108.92 | 12.13 | 87.14
DOCKET/PTB/04-2026/02986 | SO/DIR2/DV2-4/02-2026/00456 | JALAN TOL AKSES PATIMBAN | PT. PEMBANGUNAN PERUMAHAN (PERSERO) TBK | K-125 NFA | 2 | 06-05-2026 00:00:00 | 7 | Silinder 15 x 30 cm | 65 | 06-05-2026 00:00:00 | 7 | Memenuhi | Tidak | PP - TOL PTB / LC / K 125 / AD PTB | E | 151.89 | 8.6 | 105.6 | 12.11 | 84.48
DOCKET/PTB/04-2026/02987 | SO/DIR2/DV2-4/02-2026/00456 | JALAN TOL AKSES PATIMBAN | PT. PEMBANGUNAN PERUMAHAN (PERSERO) TBK | K-125 NFA | 1 | 06-05-2026 00:00:00 | 7 | Silinder 15 x 30 cm | 65 | 06-05-2026 00:00:00 | 7 | Memenuhi | Tidak | PP - TOL PTB / LC / K 125 / AD PTB | D | 135.99 | 7.7 | 94.55 | 12.36 | 75.64
DOCKET/PTB/04-2026/02987 | SO/DIR2/DV2-4/02-2026/00456 | JALAN TOL AKSES PATIMBAN | PT. PEMBANGUNAN PERUMAHAN (PERSERO) TBK | K-125 NFA | 2 | 06-05-2026 00:00:00 | 7 | Silinder 15 x 30 cm | 65 | 06-05-2026 00:00:00 | 7 | Memenuhi | Tidak | PP - TOL PTB / LC / K 125 / AD PTB | E | 152.66 | 8.64 | 106.14 | 12.35 | 84.91
DOCKET/PTB/04-2026/02991 | SO/DIR2/DV2-4/04-2026/00804 | Patimban Port Development Project Package 6 : Container Terminal No.2 Construction | PENTA OCEAN-TOYO-RINKAI-PP-WIKA-JAKON CONSORTIUM | Class A-2 NFA | 1 | 06-05-2026 00:00:00 | 7 | Silinder 15 x 30 cm | 65 | 06-05-2026 00:00:00 | 7 | Memenuhi | Tidak | PTRPWJ / RIGID CTT.28 / CLASS A-2 / AD PTB | E | 371.32 | 21.02 | 258.16 | 12.17 | 12908
DOCKET/PTB/04-2026/02991 | SO/DIR2/DV2-4/04-2026/00804 | Patimban Port Development Project Package 6 : Container Terminal No.2 Construction | PENTA OCEAN-TOYO-RINKAI-PP-WIKA-JAKON CONSORTIUM | Class A-2 NFA | 2 | 06-05-2026 00:00:00 | 7 | Silinder 15 x 30 cm | 65 | 06-05-2026 00:00:00 | 7 | Memenuhi | Tidak | PTRPWJ / RIGID CTT.28 / CLASS A-2 / AD PTB | A | 395.21 | 22.37 | 274.77 | 12.1 | 13738.5
DOCKET/PTB/04-2026/02994 | SO/DIR2/DV2-4/04-2026/00804 | Patimban Port Development Project Package 6 : Container Terminal No.2 Construction | PENTA OCEAN-TOYO-RINKAI-PP-WIKA-JAKON CONSORTIUM | Class A-2 NFA | 1 | 06-05-2026 00:00:00 | 7 | Silinder 15 x 30 cm | 65 | 06-05-2026 00:00:00 | 7 | Memenuhi | Tidak | PTRPWJ / RIGID CTT.28 / CLASS A-2 / AD PTB | A | 417.44 | 23.63 | 290.22 | 12.19 | 14511
DOCKET/PTB/04-2026/02994 | SO/DIR2/DV2-4/04-2026/00804 | Patimban Port Development Project Package 6 : Container Terminal No.2 Construction | PENTA OCEAN-TOYO-RINKAI-PP-WIKA-JAKON CONSORTIUM | Class A-2 NFA | 2 | 06-05-2026 00:00:00 | 7 | Silinder 15 x 30 cm | 65 | 06-05-2026 00:00:00 | 7 | Memenuhi | Tidak | PTRPWJ / RIGID CTT.28 / CLASS A-2 / AD PTB | D | 414.35 | 23.45 | 288.07 | 12.41 | 14403.5
DOCKET/PTB/04-2026/02999 | SO/DIR2/DV2-4/04-2026/00804 | Patimban Port Development Project Package 6 : Container Terminal No.2 Construction | PENTA OCEAN-TOYO-RINKAI-PP-WIKA-JAKON CONSORTIUM | Class A-2 NFA | 1 | 06-05-2026 00:00:00 | 7 | Silinder 15 x 30 cm | 65 | 06-05-2026 00:00:00 | 7 | Memenuhi | Tidak | PTRPWJ / RIGID CTT.28 / CLASS A-2 / AD PTB | A | 363.08 | 20.55 | 252.43 | 12.24 | 12621.5
DOCKET/PTB/04-2026/02999 | SO/DIR2/DV2-4/04-2026/00804 | Patimban Port Development Project Package 6 : Container Terminal No.2 Construction | PENTA OCEAN-TOYO-RINKAI-PP-WIKA-JAKON CONSORTIUM | Class A-2 NFA | 2 | 06-05-2026 00:00:00 | 7 | Silinder 15 x 30 cm | 65 | 06-05-2026 00:00:00 | 7 | Memenuhi | Tidak | PTRPWJ / RIGID CTT.28 / CLASS A-2 / AD PTB | E | 397.72 | 22.51 | 276.51 | 12.42 | 13825.5
DOCKET/PTB/04-2026/03041 | SO/DIR2/DV2-4/01-2026/00092 | Pembangunan Jalan Tol Akses Patimban Paket 3 | HUTAMA KARYA - JAYA KONSTRUKSI JOINT OPERATION | Class B-1 FA | 1 | 07-05-2026 00:00:00 | 7 | Silinder 15 x 30 cm | 65 | 07-05-2026 00:00:00 | 7 | Memenuhi | Tidak | HK - JAKON JO / BOTTOM BOX OP 5 / CLASS B-1 / AD PTB | D | 412.14 | 23.33 | 286.54 | 12.49 | 28654
DOCKET/PTB/04-2026/03041 | SO/DIR2/DV2-4/01-2026/00092 | Pembangunan Jalan Tol Akses Patimban Paket 3 | HUTAMA KARYA - JAYA KONSTRUKSI JOINT OPERATION | Class B-1 FA | 2 | 07-05-2026 00:00:00 | 7 | Silinder 15 x 30 cm | 65 | 07-05-2026 00:00:00 | 7 | Memenuhi | Tidak | HK - JAKON JO / BOTTOM BOX OP 5 / CLASS B-1 / AD PTB | E | 393.28 | 22.26 | 273.43 | 12.41 | 27343
DOCKET/PTB/04-2026/03046 | SO/DIR2/DV2-4/01-2026/00092 | Pembangunan Jalan Tol Akses Patimban Paket 3 | HUTAMA KARYA - JAYA KONSTRUKSI JOINT OPERATION | Class B-1 FA | 1 | 07-05-2026 00:00:00 | 7 | Silinder 15 x 30 cm | 65 | 07-05-2026 00:00:00 | 7 | Memenuhi | Tidak | HK - JAKON JO / BOTTOM BOX OP 5 / CLASS B-1 / AD PTB | C | 364.56 | 20.63 | 253.46 | 12.34 | 25346
DOCKET/PTB/04-2026/03046 | SO/DIR2/DV2-4/01-2026/00092 | Pembangunan Jalan Tol Akses Patimban Paket 3 | HUTAMA KARYA - JAYA KONSTRUKSI JOINT OPERATION | Class B-1 FA | 2 | 07-05-2026 00:00:00 | 7 | Silinder 15 x 30 cm | 65 | 07-05-2026 00:00:00 | 7 | Memenuhi | Tidak | HK - JAKON JO / BOTTOM BOX OP 5 / CLASS B-1 / AD PTB | E | 365.71 | 20.7 | 254.26 | 12.16 | 25426
DOCKET/PTB/04-2026/03012 | SO/DIR2/DV2-4/01-2026/00092 | Pembangunan Jalan Tol Akses Patimban Paket 3 | HUTAMA KARYA - JAYA KONSTRUKSI JOINT OPERATION | Class B-1 FA | 1 | 06-05-2026 00:00:00 | 7 | Silinder 15 x 30 cm | 65 | 06-05-2026 00:00:00 | 7 | Memenuhi | Tidak | HK - JAKON JO / TOP SLAB INSITU / CLASS B-1 / AD PTB | D | 372.92 | 21.11 | 259.27 | 12.25 | 25927
DOCKET/PTB/04-2026/03012 | SO/DIR2/DV2-4/01-2026/00092 | Pembangunan Jalan Tol Akses Patimban Paket 3 | HUTAMA KARYA - JAYA KONSTRUKSI JOINT OPERATION | Class B-1 FA | 2 | 06-05-2026 00:00:00 | 7 | Silinder 15 x 30 cm | 65 | 06-05-2026 00:00:00 | 7 | Memenuhi | Tidak | HK - JAKON JO / TOP SLAB INSITU / CLASS B-1 / AD PTB | D | 380.64 | 21.54 | 264.64 | 12.17 | 26464
DOCKET/PTB/04-2026/03017 | SO/DIR2/DV2-4/01-2026/00092 | Pembangunan Jalan Tol Akses Patimban Paket 3 | HUTAMA KARYA - JAYA KONSTRUKSI JOINT OPERATION | Class B-1 FA | 1 | 06-05-2026 00:00:00 | 7 | Silinder 15 x 30 cm | 65 | 06-05-2026 00:00:00 | 7 | Memenuhi | Tidak | HK - JAKON JO / TOP SLAB INSITU / CLASS B-1 / AD PTB | D | 405.34 | 22.94 | 281.81 | 12.36 | 28181
DOCKET/PTB/04-2026/03017 | SO/DIR2/DV2-4/01-2026/00092 | Pembangunan Jalan Tol Akses Patimban Paket 3 | HUTAMA KARYA - JAYA KONSTRUKSI JOINT OPERATION | Class B-1 FA | 2 | 06-05-2026 00:00:00 | 7 | FALSE | 65 |  | 0 | Belum_Test | Tidak | HK - JAKON JO / TOP SLAB INSITU / CLASS B-1 / AD PTB | FALSE | 0 | 0 | 0 | 0 | 0
DOCKET/PTB/04-2026/03017 | SO/DIR2/DV2-4/01-2026/00092 | Pembangunan Jalan Tol Akses Patimban Paket 3 | HUTAMA KARYA - JAYA KONSTRUKSI JOINT OPERATION | Class B-1 FA | 3 | 29-04-2026 00:00:00 | FALSE | Silinder 15 x 30 cm | 0 |  | 0 | Belum_Test | Tidak | HK - JAKON JO / TOP SLAB INSITU / CLASS B-1 / AD PTB | FALSE | 0 | 0 | 0 | 0 | 0
DOCKET/PTB/04-2026/03025 | SO/DIR2/DV2-4/01-2026/00092 | Pembangunan Jalan Tol Akses Patimban Paket 3 | HUTAMA KARYA - JAYA KONSTRUKSI JOINT OPERATION | Class B-1 FA | 1 | 06-05-2026 00:00:00 | 7 | Silinder 15 x 30 cm | 65 | 06-05-2026 00:00:00 | 7 | Memenuhi | Tidak | HK - JAKON JO / TOP SLAB INSITU / CLASS B-1 / AD PTB | D | 382.83 | 21.67 | 266.16 | 12.49 | 26616
DOCKET/PTB/04-2026/03025 | SO/DIR2/DV2-4/01-2026/00092 | Pembangunan Jalan Tol Akses Patimban Paket 3 | HUTAMA KARYA - JAYA KONSTRUKSI JOINT OPERATION | Class B-1 FA | 2 | 06-05-2026 00:00:00 | 7 | Silinder 15 x 30 cm | 65 | 06-05-2026 00:00:00 | 7 | Memenuhi | Tidak | HK - JAKON JO / TOP SLAB INSITU / CLASS B-1 / AD PTB | A | 404.35 | 22.89 | 281.12 | 12.4 | 28112
DOCKET/PTB/04-2026/03036 | SO/DIR2/DV2-4/04-2026/00672 | Proyek Pembangunan Jalan Tol Akses Patimban Paket II | PP-HK-WIKA-MKN, KSO | Fc-30 NFA | 1 | 07-05-2026 00:00:00 | 7 | Silinder 15 x 30 cm | 65 | 07-05-2026 00:00:00 | 7 | Memenuhi | Tidak | PHWM / BOREPILE P2 NO. 6 / FC 30 / AD PTB | D | 419.23 | 23.73 | 291.47 | 12.43 | 79.1
DOCKET/PTB/04-2026/03036 | SO/DIR2/DV2-4/04-2026/00672 | Proyek Pembangunan Jalan Tol Akses Patimban Paket II | PP-HK-WIKA-MKN, KSO | Fc-30 NFA | 2 | 07-05-2026 00:00:00 | 7 | Silinder 15 x 30 cm | 65 | 07-05-2026 00:00:00 | 7 | Memenuhi | Tidak | PHWM / BOREPILE P2 NO. 6 / FC 30 / AD PTB | A | 370.39 | 20.96 | 257.51 | 12.11 | 69.87
DOCKET/PTB/04-2026/03031 | SO/DIR2/DV2-4/04-2026/00672 | Proyek Pembangunan Jalan Tol Akses Patimban Paket II | PP-HK-WIKA-MKN, KSO | Fc-30 NFA | 1 | 07-05-2026 00:00:00 | 7 | Silinder 15 x 30 cm | 65 | 07-05-2026 00:00:00 | 7 | Memenuhi | Tidak | PHWM / BOREPILE P2 NO. 8 / FC 30 / AD PTB | B | 388.48 | 21.99 | 270.09 | 12.43 | 73.3
DOCKET/PTB/04-2026/03031 | SO/DIR2/DV2-4/04-2026/00672 | Proyek Pembangunan Jalan Tol Akses Patimban Paket II | PP-HK-WIKA-MKN, KSO | Fc-30 NFA | 2 | 07-05-2026 00:00:00 | 7 | Silinder 15 x 30 cm | 65 | 07-05-2026 00:00:00 | 7 | Memenuhi | Tidak | PHWM / BOREPILE P2 NO. 8 / FC 30 / AD PTB | E | 390.69 | 22.11 | 271.63 | 12.35 | 73.7
DOCKET/PTB/04-2026/03042 | SO/DIR2/DV2-4/02-2026/00456 | JALAN TOL AKSES PATIMBAN | PT. PEMBANGUNAN PERUMAHAN (PERSERO) TBK | K-125 NFA | 1 | 07-05-2026 00:00:00 | 7 | Silinder 15 x 30 cm | 65 | 07-05-2026 00:00:00 | 7 | Memenuhi | Tidak | PP - TOL PTB / LC P1 B7 STA 19+998 / K 125 / AD PTB | B | 160.14 | 9.06 | 111.34 | 12.35 | 89.07
DOCKET/PTB/04-2026/03042 | SO/DIR2/DV2-4/02-2026/00456 | JALAN TOL AKSES PATIMBAN | PT. PEMBANGUNAN PERUMAHAN (PERSERO) TBK | K-125 NFA | 2 | 07-05-2026 00:00:00 | 7 | Silinder 15 x 30 cm | 65 | 07-05-2026 00:00:00 | 7 | Memenuhi | Tidak | PP - TOL PTB / LC P1 B7 STA 19+998 / K 125 / AD PTB | E | 147.66 | 8.36 | 102.66 | 12.3 | 82.13
DOCKET/PTB/04-2026/03045 | SO/DIR2/DV2-4/02-2026/00456 | JALAN TOL AKSES PATIMBAN | PT. PEMBANGUNAN PERUMAHAN (PERSERO) TBK | K-125 NFA | 1 | 07-05-2026 00:00:00 | 7 | Silinder 15 x 30 cm | 65 | 07-05-2026 00:00:00 | 7 | Memenuhi | Tidak | PP - TOL PTB / LC P1 B7 STA 19+998 / K 125 / AD PTB | A | 159.46 | 9.03 | 110.86 | 12.38 | 88.69
DOCKET/PTB/04-2026/03045 | SO/DIR2/DV2-4/02-2026/00456 | JALAN TOL AKSES PATIMBAN | PT. PEMBANGUNAN PERUMAHAN (PERSERO) TBK | K-125 NFA | 2 | 07-05-2026 00:00:00 | 7 | Silinder 15 x 30 cm | 65 | 07-05-2026 00:00:00 | 7 | Memenuhi | Tidak | PP - TOL PTB / LC P1 B7 STA 19+998 / K 125 / AD PTB | E | 128.77 | 7.29 | 89.53 | 12.41 | 71.62
DOCKET/PTB/04-2026/03028 | SO/DIR2/DV2-4/02-2026/00456 | JALAN TOL AKSES PATIMBAN | PT. PEMBANGUNAN PERUMAHAN (PERSERO) TBK | Fc-30 NFA | 1 | 07-05-2026 00:00:00 | 7 | Silinder 15 x 30 cm | 65 | 07-05-2026 00:00:00 | 7 | Memenuhi | Tidak | PP - TOL PTB / PARAPET PE18 - PE22 (R) BRIDGE 8 STA. 20+359 - STA. 20+419 / FC 30 / AD PTB | B | 395.76 | 22.4 | 275.15 | 12.49 | 74.67
DOCKET/PTB/04-2026/03028 | SO/DIR2/DV2-4/02-2026/00456 | JALAN TOL AKSES PATIMBAN | PT. PEMBANGUNAN PERUMAHAN (PERSERO) TBK | Fc-30 NFA | 2 | 07-05-2026 00:00:00 | 7 | Silinder 15 x 30 cm | 65 | 07-05-2026 00:00:00 | 7 | Memenuhi | Tidak | PP - TOL PTB / PARAPET PE18 - PE22 (R) BRIDGE 8 STA. 20+359 - STA. 20+419 / FC 30 / AD PTB | E | 397.56 | 22.5 | 276.4 | 12.26 | 75
DOCKET/PTB/04-2026/03030 | SO/DIR2/DV2-4/02-2026/00456 | JALAN TOL AKSES PATIMBAN | PT. PEMBANGUNAN PERUMAHAN (PERSERO) TBK | Fc-30 NFA | 1 | 07-05-2026 00:00:00 | 7 | Silinder 15 x 30 cm | 65 | 07-05-2026 00:00:00 | 7 | Memenuhi | Tidak | PP - TOL PTB / PARAPET PE18 - PE22 (R) BRIDGE 8 STA. 20+359 - STA. 20+419 / FC 30 / AD PTB | E | 406.25 | 22.99 | 282.44 | 12.18 | 76.63
DOCKET/PTB/04-2026/03030 | SO/DIR2/DV2-4/02-2026/00456 | JALAN TOL AKSES PATIMBAN | PT. PEMBANGUNAN PERUMAHAN (PERSERO) TBK | Fc-30 NFA | 2 | 07-05-2026 00:00:00 | 7 | Silinder 15 x 30 cm | 65 | 07-05-2026 00:00:00 | 7 | Memenuhi | Tidak | PP - TOL PTB / PARAPET PE18 - PE22 (R) BRIDGE 8 STA. 20+359 - STA. 20+419 / FC 30 / AD PTB | B | 416.03 | 23.55 | 289.24 | 12.27 | 78.5
DOCKET/PTB/04-2026/03038 | SO/DIR2/DV2-4/04-2026/00804 | Patimban Port Development Project Package 6 : Container Terminal No.2 Construction | PENTA OCEAN-TOYO-RINKAI-PP-WIKA-JAKON CONSORTIUM | Class A-2 NFA | 1 | 07-05-2026 00:00:00 | 7 | Silinder 15 x 30 cm | 65 | 07-05-2026 00:00:00 | 7 | Memenuhi | Tidak | PTRPWJ / RIGID CTT.28 / CLASS A-2 / AD PTB | E | 380.08 | 21.51 | 264.25 | 12.39 | 13212.5
DOCKET/PTB/04-2026/03038 | SO/DIR2/DV2-4/04-2026/00804 | Patimban Port Development Project Package 6 : Container Terminal No.2 Construction | PENTA OCEAN-TOYO-RINKAI-PP-WIKA-JAKON CONSORTIUM | Class A-2 NFA | 2 | 07-05-2026 00:00:00 | 7 | Silinder 15 x 30 cm | 65 | 07-05-2026 00:00:00 | 7 | Memenuhi | Tidak | PTRPWJ / RIGID CTT.28 / CLASS A-2 / AD PTB | C | 386.74 | 21.89 | 268.88 | 12.4 | 13444
DOCKET/PTB/04-2026/03040 | SO/DIR2/DV2-4/04-2026/00804 | Patimban Port Development Project Package 6 : Container Terminal No.2 Construction | PENTA OCEAN-TOYO-RINKAI-PP-WIKA-JAKON CONSORTIUM | Class A-2 NFA | 1 | 07-05-2026 00:00:00 | 7 | Silinder 15 x 30 cm | 65 | 07-05-2026 00:00:00 | 7 | Memenuhi | Tidak | PTRPWJ / RIGID CTT.28 / CLASS A-2 / AD PTB | A | 406.42 | 23 | 282.56 | 12.19 | 14128
DOCKET/PTB/04-2026/03040 | SO/DIR2/DV2-4/04-2026/00804 | Patimban Port Development Project Package 6 : Container Terminal No.2 Construction | PENTA OCEAN-TOYO-RINKAI-PP-WIKA-JAKON CONSORTIUM | Class A-2 NFA | 2 | 07-05-2026 00:00:00 | 7 | Silinder 15 x 30 cm | 65 | 07-05-2026 00:00:00 | 7 | Memenuhi | Tidak | PTRPWJ / RIGID CTT.28 / CLASS A-2 / AD PTB | C | 401.89 | 22.75 | 279.41 | 12.43 | 13970.5
DOCKET/PTB/04-2026/03047 | SO/DIR2/DV2-4/02-2026/00500 | VINFAST INDONESIA FACTORY (RC PHASE 2) | PT. TATAMULIA NUSANTARA INDAH | K-400 NFA | 1 | 07-05-2026 00:00:00 | 7 | Silinder 15 x 30 cm | 65 | 07-05-2026 00:00:00 | 7 | Memenuhi | Tidak | TATA / K 400 / AD PTB | D | 409.36 | 23.17 | 284.61 | 12.38 | 71.15
DOCKET/PTB/04-2026/03047 | SO/DIR2/DV2-4/02-2026/00500 | VINFAST INDONESIA FACTORY (RC PHASE 2) | PT. TATAMULIA NUSANTARA INDAH | K-400 NFA | 2 | 07-05-2026 00:00:00 | 7 | Silinder 15 x 30 cm | 65 | 07-05-2026 00:00:00 | 7 | Memenuhi | Tidak | TATA / K 400 / AD PTB | B | 388.64 | 22 | 270.2 | 12.22 | 67.55
DOCKET/PTB/04-2026/03049 | SO/DIR2/DV2-4/02-2026/00500 | VINFAST INDONESIA FACTORY (RC PHASE 2) | PT. TATAMULIA NUSANTARA INDAH | K-400 NFA | 1 | 07-05-2026 00:00:00 | 7 | Silinder 15 x 30 cm | 65 | 07-05-2026 00:00:00 | 7 | Tidak_Memenuhi | Tidak | TATA / K 400 / AD PTB | E | 373.92 | 21.16 | 259.97 | 12.24 | 64.99
DOCKET/PTB/04-2026/03049 | SO/DIR2/DV2-4/02-2026/00500 | VINFAST INDONESIA FACTORY (RC PHASE 2) | PT. TATAMULIA NUSANTARA INDAH | K-400 NFA | 2 | 07-05-2026 00:00:00 | 7 | Silinder 15 x 30 cm | 65 | 07-05-2026 00:00:00 | 7 | Tidak_Memenuhi | Tidak | TATA / K 400 / AD PTB | E | 366.31 | 20.73 | 254.67 | 12.15 | 63.67
DOCKET/PTB/05-2026/03055 | SO/DIR2/DV2-4/04-2026/00870 | Proyek Pembangunan Jalan Tol Akses Patimban Paket II | PP-HK-WIKA-MKN, KSO | Fc-30 NFA | 1 | 08-05-2026 00:00:00 | 7 | Silinder 15 x 30 cm | 65 | 08-05-2026 00:00:00 | 7 | Memenuhi | Tidak | PHWM / BOREPILE P2 NO. 16 / FC 30 / AD PTB | D | 385.41 | 21.81 | 267.95 | 12.16 | 72.7
DOCKET/PTB/05-2026/03055 | SO/DIR2/DV2-4/04-2026/00870 | Proyek Pembangunan Jalan Tol Akses Patimban Paket II | PP-HK-WIKA-MKN, KSO | Fc-30 NFA | 2 | 08-05-2026 00:00:00 | 7 | Silinder 15 x 30 cm | 65 | 08-05-2026 00:00:00 | 7 | Memenuhi | Tidak | PHWM / BOREPILE P2 NO. 16 / FC 30 / AD PTB | A | 363.11 | 20.55 | 252.45 | 12.47 | 68.5
DOCKET/PTB/05-2026/03056 | SO/DIR2/DV2-4/04-2026/00870 | Proyek Pembangunan Jalan Tol Akses Patimban Paket II | PP-HK-WIKA-MKN, KSO | Fc-30 NFA | 1 | 08-05-2026 00:00:00 | 7 | Silinder 15 x 30 cm | 65 | 08-05-2026 00:00:00 | 7 | Memenuhi | Tidak | PHWM / BOREPILE P2 NO. 16 / FC 30 / AD PTB | A | 374.05 | 21.17 | 260.06 | 12.25 | 70.57
DOCKET/PTB/05-2026/03056 | SO/DIR2/DV2-4/04-2026/00870 | Proyek Pembangunan Jalan Tol Akses Patimban Paket II | PP-HK-WIKA-MKN, KSO | Fc-30 NFA | 2 | 08-05-2026 00:00:00 | 7 | Silinder 15 x 30 cm | 65 | 08-05-2026 00:00:00 | 7 | Memenuhi | Tidak | PHWM / BOREPILE P2 NO. 16 / FC 30 / AD PTB | D | 387.2 | 21.92 | 269.2 | 12.13 | 73.07
DOCKET/PTB/05-2026/03078 | SO/DIR2/DV2-4/02-2026/00456 | JALAN TOL AKSES PATIMBAN | PT. PEMBANGUNAN PERUMAHAN (PERSERO) TBK | Fc-30 NFA | 1 | 08-05-2026 00:00:00 | 7 | Silinder 15 x 30 cm | 65 | 08-05-2026 00:00:00 | 7 | Memenuhi | Tidak | PP - TOL PTB / CAPPING BEAM W8 & 9 PS 1 STA 18+300 / FC 30 / AD PTB | C | 407.26 | 23.05 | 283.15 | 12.13 | 76.83
DOCKET/PTB/05-2026/03078 | SO/DIR2/DV2-4/02-2026/00456 | JALAN TOL AKSES PATIMBAN | PT. PEMBANGUNAN PERUMAHAN (PERSERO) TBK | Fc-30 NFA | 2 | 08-05-2026 00:00:00 | 7 | Silinder 15 x 30 cm | 65 | 08-05-2026 00:00:00 | 7 | Memenuhi | Tidak | PP - TOL PTB / CAPPING BEAM W8 & 9 PS 1 STA 18+300 / FC 30 / AD PTB | B | 362.14 | 20.5 | 251.78 | 12.11 | 68.33
DOCKET/PTB/05-2026/03083 | SO/DIR2/DV2-4/02-2026/00456 | JALAN TOL AKSES PATIMBAN | PT. PEMBANGUNAN PERUMAHAN (PERSERO) TBK | Fc-30 NFA | 1 | 08-05-2026 00:00:00 | 7 | Silinder 15 x 30 cm | 65 | 08-05-2026 00:00:00 | 7 | Memenuhi | Tidak | PP - TOL PTB / CAPPING BEAM W8 & 9 PS 1 STA 18+300 / FC 30 / AD PTB | A | 405.55 | 22.95 | 281.96 | 12.32 | 76.5
DOCKET/PTB/05-2026/03083 | SO/DIR2/DV2-4/02-2026/00456 | JALAN TOL AKSES PATIMBAN | PT. PEMBANGUNAN PERUMAHAN (PERSERO) TBK | Fc-30 NFA | 2 | 08-05-2026 00:00:00 | 7 | Silinder 15 x 30 cm | 65 | 08-05-2026 00:00:00 | 7 | Memenuhi | Tidak | PP - TOL PTB / CAPPING BEAM W8 & 9 PS 1 STA 18+300 / FC 30 / AD PTB | B | 375.35 | 21.25 | 260.96 | 12.41 | 70.83
DOCKET/PTB/05-2026/03085 | SO/DIR2/DV2-4/02-2026/00456 | JALAN TOL AKSES PATIMBAN | PT. PEMBANGUNAN PERUMAHAN (PERSERO) TBK | Fc-30 NFA | 1 | 08-05-2026 00:00:00 | 7 | Silinder 15 x 30 cm | 65 | 08-05-2026 00:00:00 | 7 | Memenuhi | Tidak | PP - TOL PTB / CAPPING BEAM W8 & 9 PS 1 STA 18+300 / FC 30 / AD PTB | B | 379.49 | 21.48 | 263.84 | 12.38 | 71.6
DOCKET/PTB/05-2026/03085 | SO/DIR2/DV2-4/02-2026/00456 | JALAN TOL AKSES PATIMBAN | PT. PEMBANGUNAN PERUMAHAN (PERSERO) TBK | Fc-30 NFA | 2 | 08-05-2026 00:00:00 | 7 | Silinder 15 x 30 cm | 65 | 08-05-2026 00:00:00 | 7 | Memenuhi | Tidak | PP - TOL PTB / CAPPING BEAM W8 & 9 PS 1 STA 18+300 / FC 30 / AD PTB | A | 362.56 | 20.52 | 252.07 | 12.22 | 68.4
DOCKET/PTB/05-2026/03079 | SO/DIR2/DV2-4/04-2026/00804 | Patimban Port Development Project Package 6 : Container Terminal No.2 Construction | PENTA OCEAN-TOYO-RINKAI-PP-WIKA-JAKON CONSORTIUM | Class A-2 NFA | 1 | 08-05-2026 00:00:00 | 7 | Silinder 15 x 30 cm | 65 | 08-05-2026 00:00:00 | 7 | Memenuhi | Tidak | PTRPWJ / DRA - 6065 / CLASS A-2 / AD PTB | A | 370.55 | 20.97 | 257.62 | 12.29 | 12881
DOCKET/PTB/05-2026/03079 | SO/DIR2/DV2-4/04-2026/00804 | Patimban Port Development Project Package 6 : Container Terminal No.2 Construction | PENTA OCEAN-TOYO-RINKAI-PP-WIKA-JAKON CONSORTIUM | Class A-2 NFA | 2 | 08-05-2026 00:00:00 | 7 | Silinder 15 x 30 cm | 65 | 08-05-2026 00:00:00 | 7 | Memenuhi | Tidak | PTRPWJ / DRA - 6065 / CLASS A-2 / AD PTB | D | 404.41 | 22.89 | 281.16 | 12.16 | 14058
DOCKET/PTB/05-2026/03082 | SO/DIR2/DV2-4/04-2026/00804 | Patimban Port Development Project Package 6 : Container Terminal No.2 Construction | PENTA OCEAN-TOYO-RINKAI-PP-WIKA-JAKON CONSORTIUM | Class A-2 NFA | 1 | 08-05-2026 00:00:00 | 7 | Silinder 15 x 30 cm | 65 | 08-05-2026 00:00:00 | 7 | Memenuhi | Tidak | PTRPWJ / DRA - 6065 / CLASS A-2 / AD PTB | A | 387.01 | 21.91 | 269.07 | 12.29 | 13453.5
DOCKET/PTB/05-2026/03082 | SO/DIR2/DV2-4/04-2026/00804 | Patimban Port Development Project Package 6 : Container Terminal No.2 Construction | PENTA OCEAN-TOYO-RINKAI-PP-WIKA-JAKON CONSORTIUM | Class A-2 NFA | 2 | 08-05-2026 00:00:00 | 7 | Silinder 15 x 30 cm | 65 | 08-05-2026 00:00:00 | 7 | Memenuhi | Tidak | PTRPWJ / DRA - 6065 / CLASS A-2 / AD PTB | B | 378.39 | 21.42 | 263.07 | 12.29 | 13153.5
DOCKET/PTB/05-2026/03064 | SO/DIR2/DV2-4/04-2026/00804 | Patimban Port Development Project Package 6 : Container Terminal No.2 Construction | PENTA OCEAN-TOYO-RINKAI-PP-WIKA-JAKON CONSORTIUM | Class A-2 NFA | 1 | 08-05-2026 00:00:00 | 7 | Silinder 15 x 30 cm | 65 | 08-05-2026 00:00:00 | 7 | Memenuhi | Tidak | PTRPWJ / RIGID CTT.28 PAV - 13185 / CLASS A-2 / AD PTB | D | 385.04 | 21.79 | 267.7 | 12.21 | 13385
DOCKET/PTB/05-2026/03064 | SO/DIR2/DV2-4/04-2026/00804 | Patimban Port Development Project Package 6 : Container Terminal No.2 Construction | PENTA OCEAN-TOYO-RINKAI-PP-WIKA-JAKON CONSORTIUM | Class A-2 NFA | 2 | 08-05-2026 00:00:00 | 7 | Silinder 15 x 30 cm | 65 | 08-05-2026 00:00:00 | 7 | Memenuhi | Tidak | PTRPWJ / RIGID CTT.28 PAV - 13185 / CLASS A-2 / AD PTB | C | 382.21 | 21.63 | 265.73 | 12.43 | 13286.5
DOCKET/PTB/05-2026/03068 | SO/DIR2/DV2-4/04-2026/00804 | Patimban Port Development Project Package 6 : Container Terminal No.2 Construction | PENTA OCEAN-TOYO-RINKAI-PP-WIKA-JAKON CONSORTIUM | Class A-2 NFA | 1 | 08-05-2026 00:00:00 | 7 | Silinder 15 x 30 cm | 65 | 08-05-2026 00:00:00 | 7 | Memenuhi | Tidak | FALSE | E | 364.59 | 20.64 | 253.48 | 12.12 | 12674
DOCKET/PTB/05-2026/03068 | SO/DIR2/DV2-4/04-2026/00804 | Patimban Port Development Project Package 6 : Container Terminal No.2 Construction | PENTA OCEAN-TOYO-RINKAI-PP-WIKA-JAKON CONSORTIUM | Class A-2 NFA | 2 | 08-05-2026 00:00:00 | 7 | Silinder 15 x 30 cm | 65 | 08-05-2026 00:00:00 | 7 | Memenuhi | Tidak | FALSE | D | 370.6 | 20.98 | 257.66 | 12.28 | 12883
DOCKET/PTB/05-2026/03075 | SO/DIR2/DV2-4/04-2026/00804 | Patimban Port Development Project Package 6 : Container Terminal No.2 Construction | PENTA OCEAN-TOYO-RINKAI-PP-WIKA-JAKON CONSORTIUM | Class A-2 NFA | 1 | 08-05-2026 00:00:00 | 7 | Silinder 15 x 30 cm | 65 | 08-05-2026 00:00:00 | 7 | Memenuhi | Tidak | PTRPWJ / RIGID CTT.28 PAV - 13185 / CLASS A-2 / AD PTB | E | 411.02 | 23.26 | 285.76 | 12.42 | 14288
DOCKET/PTB/05-2026/03075 | SO/DIR2/DV2-4/04-2026/00804 | Patimban Port Development Project Package 6 : Container Terminal No.2 Construction | PENTA OCEAN-TOYO-RINKAI-PP-WIKA-JAKON CONSORTIUM | Class A-2 NFA | 2 | 08-05-2026 00:00:00 | 7 | Silinder 15 x 30 cm | 65 | 08-05-2026 00:00:00 | 7 | Memenuhi | Tidak | PTRPWJ / RIGID CTT.28 PAV - 13185 / CLASS A-2 / AD PTB | E | 384.97 | 21.79 | 267.65 | 12.25 | 13382.5
DOCKET/PTB/05-2026/03087 | SO/DIR2/DV2-4/02-2026/00500 | VINFAST INDONESIA FACTORY (RC PHASE 2) | PT. TATAMULIA NUSANTARA INDAH | K-400 NFA | 1 | 08-05-2026 00:00:00 | 7 | Silinder 15 x 30 cm | 65 | 08-05-2026 00:00:00 | 7 | Memenuhi | Tidak | TATA / K 400 / AD PTB | B | 414.73 | 23.47 | 288.34 | 12.36 | 72.08
DOCKET/PTB/05-2026/03087 | SO/DIR2/DV2-4/02-2026/00500 | VINFAST INDONESIA FACTORY (RC PHASE 2) | PT. TATAMULIA NUSANTARA INDAH | K-400 NFA | 2 | 08-05-2026 00:00:00 | 7 | Silinder 15 x 30 cm | 65 | 08-05-2026 00:00:00 | 7 | Tidak_Memenuhi | Tidak | TATA / K 400 / AD PTB | D | 367.74 | 20.81 | 255.67 | 12.44 | 63.92
DOCKET/PTB/05-2026/03089 | SO/DIR2/DV2-4/02-2026/00500 | VINFAST INDONESIA FACTORY (RC PHASE 2) | PT. TATAMULIA NUSANTARA INDAH | K-400 NFA | 1 | 08-05-2026 00:00:00 | 7 | Silinder 15 x 30 cm | 65 | 08-05-2026 00:00:00 | 7 | Tidak_Memenuhi | Tidak | TATA / K 400 / AD PTB | D | 364.94 | 20.66 | 253.72 | 12.32 | 63.43
DOCKET/PTB/05-2026/03089 | SO/DIR2/DV2-4/02-2026/00500 | VINFAST INDONESIA FACTORY (RC PHASE 2) | PT. TATAMULIA NUSANTARA INDAH | K-400 NFA | 2 | 08-05-2026 00:00:00 | 7 | Silinder 15 x 30 cm | 65 | 08-05-2026 00:00:00 | 7 | Memenuhi | Tidak | TATA / K 400 / AD PTB | A | 401.46 | 22.72 | 279.11 | 12.47 | 69.78
DOCKET/PTB/05-2026/03057 | SO/DIR2/DV2-4/03-2026/00564 | JALAN TOL AKSES PATIMBAN PAKET 4 | WIKA-ADHI JO | Class B-1 NFA | 1 | 08-05-2026 00:00:00 | 7 | Silinder 15 x 30 cm | 65 | 08-05-2026 00:00:00 | 7 | Memenuhi | Tidak | WIKA - ADHI JO / KOLOM P1 OP 8 / CLASS B-1 / AD PTB | B | 417.25 | 23.62 | 290.09 | 12.3 | 29009
DOCKET/PTB/05-2026/03057 | SO/DIR2/DV2-4/03-2026/00564 | JALAN TOL AKSES PATIMBAN PAKET 4 | WIKA-ADHI JO | Class B-1 NFA | 2 | 08-05-2026 00:00:00 | 7 | Silinder 15 x 30 cm | 65 | 08-05-2026 00:00:00 | 7 | Memenuhi | Tidak | WIKA - ADHI JO / KOLOM P1 OP 8 / CLASS B-1 / AD PTB | A | 384.66 | 21.77 | 267.43 | 12.33 | 26743
DOCKET/PTB/05-2026/03059 | SO/DIR2/DV2-4/03-2026/00564 | JALAN TOL AKSES PATIMBAN PAKET 4 | WIKA-ADHI JO | Class B-1 NFA | 1 | 08-05-2026 00:00:00 | 7 | Silinder 15 x 30 cm | 65 | 08-05-2026 00:00:00 | 7 | Memenuhi | Tidak | WIKA - ADHI JO / KOLOM P1 OP 8 / CLASS B-1 / AD PTB | A | 368.28 | 20.85 | 256.04 | 12.16 | 25604
DOCKET/PTB/05-2026/03059 | SO/DIR2/DV2-4/03-2026/00564 | JALAN TOL AKSES PATIMBAN PAKET 4 | WIKA-ADHI JO | Class B-1 NFA | 2 | 08-05-2026 00:00:00 | 7 | Silinder 15 x 30 cm | 65 | 08-05-2026 00:00:00 | 7 | Memenuhi | Tidak | WIKA - ADHI JO / KOLOM P1 OP 8 / CLASS B-1 / AD PTB | A | 368.07 | 20.83 | 255.9 | 12.44 | 25590
DOCKET/PTB/05-2026/03061 | SO/DIR2/DV2-4/03-2026/00564 | JALAN TOL AKSES PATIMBAN PAKET 4 | WIKA-ADHI JO | Class B-1 NFA | 1 | 08-05-2026 00:00:00 | 7 | Silinder 15 x 30 cm | 65 | 08-05-2026 00:00:00 | 7 | Memenuhi | Tidak | WIKA - ADHI JO / PILEHEAD L2F - L2I OP 8 / CLASS B-1 / AD PTB | E | 360.14 | 20.38 | 250.39 | 12.3 | 25039
DOCKET/PTB/05-2026/03061 | SO/DIR2/DV2-4/03-2026/00564 | JALAN TOL AKSES PATIMBAN PAKET 4 | WIKA-ADHI JO | Class B-1 NFA | 2 | 08-05-2026 00:00:00 | 7 | Silinder 15 x 30 cm | 65 | 08-05-2026 00:00:00 | 7 | Memenuhi | Tidak | WIKA - ADHI JO / PILEHEAD L2F - L2I OP 8 / CLASS B-1 / AD PTB | D | 361.24 | 20.45 | 251.15 | 12.14 | 25115
DOCKET/PTB/05-2026/03065 | SO/DIR2/DV2-4/03-2026/00564 | JALAN TOL AKSES PATIMBAN PAKET 4 | WIKA-ADHI JO | Class B-1 NFA | 1 | 08-05-2026 00:00:00 | 7 | Silinder 15 x 30 cm | 65 | 08-05-2026 00:00:00 | 7 | Memenuhi | Tidak | WIKA - ADHI JO / PILEHEAD L2F - L2I OP 8 / CLASS B-1 / AD PTB | A | 372.53 | 21.09 | 259 | 12.41 | 25900
DOCKET/PTB/05-2026/03065 | SO/DIR2/DV2-4/03-2026/00564 | JALAN TOL AKSES PATIMBAN PAKET 4 | WIKA-ADHI JO | Class B-1 NFA | 2 | 08-05-2026 00:00:00 | 7 | Silinder 15 x 30 cm | 65 | 08-05-2026 00:00:00 | 7 | Memenuhi | Tidak | WIKA - ADHI JO / PILEHEAD L2F - L2I OP 8 / CLASS B-1 / AD PTB | D | 370.53 | 20.97 | 257.61 | 12.35 | 25761
DOCKET/PTB/05-2026/03101 | SO/DIR2/DV2-4/04-2026/00870 | Proyek Pembangunan Jalan Tol Akses Patimban Paket II | PP-HK-WIKA-MKN, KSO | Fc-30 NFA | 1 | 09-05-2026 00:00:00 | 7 | Silinder 15 x 30 cm | 65 | 09-05-2026 00:00:00 | 7 | Memenuhi | Tidak | PHWM / BOREPILE P2 NO. 04 (CSL) / FC 30 / AD PTB | A | 415.16 | 23.5 | 288.64 | 12.44 | 78.33
DOCKET/PTB/05-2026/03101 | SO/DIR2/DV2-4/04-2026/00870 | Proyek Pembangunan Jalan Tol Akses Patimban Paket II | PP-HK-WIKA-MKN, KSO | Fc-30 NFA | 2 | 09-05-2026 00:00:00 | 7 | Silinder 15 x 30 cm | 65 | 09-05-2026 00:00:00 | 7 | Memenuhi | Tidak | PHWM / BOREPILE P2 NO. 04 (CSL) / FC 30 / AD PTB | A | 364.28 | 20.62 | 253.26 | 12.2 | 68.73
DOCKET/PTB/05-2026/03103 | SO/DIR2/DV2-4/04-2026/00870 | Proyek Pembangunan Jalan Tol Akses Patimban Paket II | PP-HK-WIKA-MKN, KSO | Fc-30 NFA | 1 | 09-05-2026 00:00:00 | 7 | Silinder 15 x 30 cm | 65 | 09-05-2026 00:00:00 | 7 | Memenuhi | Tidak | PHWM / BOREPILE P2 NO. 04 (CSL) / FC 30 / AD PTB | B | 417.09 | 23.61 | 289.98 | 12.19 | 78.7
DOCKET/PTB/05-2026/03103 | SO/DIR2/DV2-4/04-2026/00870 | Proyek Pembangunan Jalan Tol Akses Patimban Paket II | PP-HK-WIKA-MKN, KSO | Fc-30 NFA | 2 | 09-05-2026 00:00:00 | 7 | Silinder 15 x 30 cm | 65 | 09-05-2026 00:00:00 | 7 | Memenuhi | Tidak | PHWM / BOREPILE P2 NO. 04 (CSL) / FC 30 / AD PTB | C | 371.34 | 21.02 | 258.17 | 12.11 | 70.07
DOCKET/PTB/05-2026/03116 | SO/DIR2/DV2-4/04-2026/00870 | Proyek Pembangunan Jalan Tol Akses Patimban Paket II | PP-HK-WIKA-MKN, KSO | Fc-30 NFA | 1 | 09-05-2026 00:00:00 | 7 | Silinder 15 x 30 cm | 65 | 09-05-2026 00:00:00 | 7 | Memenuhi | Tidak | PHWM / BOREPILE P2 NO. 14 / FC 30 / AD PTB | C | 401.02 | 22.7 | 278.81 | 12.35 | 75.67
DOCKET/PTB/05-2026/03116 | SO/DIR2/DV2-4/04-2026/00870 | Proyek Pembangunan Jalan Tol Akses Patimban Paket II | PP-HK-WIKA-MKN, KSO | Fc-30 NFA | 2 | 09-05-2026 00:00:00 | 7 | Silinder 15 x 30 cm | 65 | 09-05-2026 00:00:00 | 7 | Memenuhi | Tidak | PHWM / BOREPILE P2 NO. 14 / FC 30 / AD PTB | C | 408.98 | 23.15 | 284.34 | 12.37 | 77.17
DOCKET/PTB/05-2026/03118 | SO/DIR2/DV2-4/04-2026/00870 | Proyek Pembangunan Jalan Tol Akses Patimban Paket II | PP-HK-WIKA-MKN, KSO | Fc-30 NFA | 1 | 09-05-2026 00:00:00 | 7 | Silinder 15 x 30 cm | 65 | 09-05-2026 00:00:00 | 7 | Memenuhi | Tidak | PHWM / BOREPILE P2 NO. 14 / FC 30 / AD PTB | B | 381.07 | 21.57 | 264.94 | 12.42 | 71.9
DOCKET/PTB/05-2026/03118 | SO/DIR2/DV2-4/04-2026/00870 | Proyek Pembangunan Jalan Tol Akses Patimban Paket II | PP-HK-WIKA-MKN, KSO | Fc-30 NFA | 2 | 09-05-2026 00:00:00 | 7 | Silinder 15 x 30 cm | 65 | 09-05-2026 00:00:00 | 7 | Memenuhi | Tidak | PHWM / BOREPILE P2 NO. 14 / FC 30 / AD PTB | D | 373.09 | 21.12 | 259.39 | 12.33 | 70.4
DOCKET/PTB/05-2026/03096 | SO/DIR2/DV2-4/04-2026/00870 | Proyek Pembangunan Jalan Tol Akses Patimban Paket II | PP-HK-WIKA-MKN, KSO | Fc-30 NFA | 1 | 09-05-2026 00:00:00 | 7 | Silinder 15 x 30 cm | 65 | 09-05-2026 00:00:00 | 7 | Memenuhi | Tidak | PHWM / BOREPILE P2 NO. 2 / FC 30 / AD PTB | D | 369.13 | 20.89 | 256.64 | 12.15 | 69.63
DOCKET/PTB/05-2026/03096 | SO/DIR2/DV2-4/04-2026/00870 | Proyek Pembangunan Jalan Tol Akses Patimban Paket II | PP-HK-WIKA-MKN, KSO | Fc-30 NFA | 2 | 09-05-2026 00:00:00 | 7 | Silinder 15 x 30 cm | 65 | 09-05-2026 00:00:00 | 7 | Memenuhi | Tidak | PHWM / BOREPILE P2 NO. 2 / FC 30 / AD PTB | C | 377.78 | 21.38 | 262.65 | 12.16 | 71.27
DOCKET/PTB/05-2026/03098 | SO/DIR2/DV2-4/04-2026/00870 | Proyek Pembangunan Jalan Tol Akses Patimban Paket II | PP-HK-WIKA-MKN, KSO | Fc-30 NFA | 1 | 09-05-2026 00:00:00 | 7 | Silinder 15 x 30 cm | 65 | 09-05-2026 00:00:00 | 7 | Memenuhi | Tidak | PHWM / BOREPILE P2 NO. 2 / FC 30 / AD PTB | A | 373.58 | 21.15 | 259.73 | 12.45 | 70.5
DOCKET/PTB/05-2026/03098 | SO/DIR2/DV2-4/04-2026/00870 | Proyek Pembangunan Jalan Tol Akses Patimban Paket II | PP-HK-WIKA-MKN, KSO | Fc-30 NFA | 2 | 09-05-2026 00:00:00 | 7 | Silinder 15 x 30 cm | 65 | 09-05-2026 00:00:00 | 7 | Memenuhi | Tidak | PHWM / BOREPILE P2 NO. 2 / FC 30 / AD PTB | B | 411.43 | 23.29 | 286.04 | 12.43 | 77.63
DOCKET/PTB/05-2026/03109 | SO/DIR2/DV2-4/04-2026/00804 | Patimban Port Development Project Package 6 : Container Terminal No.2 Construction | PENTA OCEAN-TOYO-RINKAI-PP-WIKA-JAKON CONSORTIUM | Class A-2 NFA | 1 | 09-05-2026 00:00:00 | 7 | Silinder 15 x 30 cm | 65 | 09-05-2026 00:00:00 | 7 | Memenuhi | Tidak | PTRPWJ / RIGIT CTT.6 PAV 13186 / CLASS A-2 / AD PTB | D | 366.88 | 20.77 | 255.07 | 12.38 | 12753.5
DOCKET/PTB/05-2026/03109 | SO/DIR2/DV2-4/04-2026/00804 | Patimban Port Development Project Package 6 : Container Terminal No.2 Construction | PENTA OCEAN-TOYO-RINKAI-PP-WIKA-JAKON CONSORTIUM | Class A-2 NFA | 2 | 09-05-2026 00:00:00 | 7 | Silinder 15 x 30 cm | 65 | 09-05-2026 00:00:00 | 7 | Memenuhi | Tidak | PTRPWJ / RIGIT CTT.6 PAV 13186 / CLASS A-2 / AD PTB | C | 376.27 | 21.3 | 261.6 | 12.19 | 13080
DOCKET/PTB/05-2026/03111 | SO/DIR2/DV2-4/04-2026/00804 | Patimban Port Development Project Package 6 : Container Terminal No.2 Construction | PENTA OCEAN-TOYO-RINKAI-PP-WIKA-JAKON CONSORTIUM | Class A-2 NFA | 1 | 09-05-2026 00:00:00 | 7 | Silinder 15 x 30 cm | 65 | 09-05-2026 00:00:00 | 7 | Memenuhi | Tidak | PTRPWJ / RIGIT CTT.6 PAV 13186 / CLASS A-2 / AD PTB | D | 372.71 | 21.1 | 259.12 | 12.19 | 12956
DOCKET/PTB/05-2026/03111 | SO/DIR2/DV2-4/04-2026/00804 | Patimban Port Development Project Package 6 : Container Terminal No.2 Construction | PENTA OCEAN-TOYO-RINKAI-PP-WIKA-JAKON CONSORTIUM | Class A-2 NFA | 2 | 09-05-2026 00:00:00 | 7 | Silinder 15 x 30 cm | 65 | 09-05-2026 00:00:00 | 7 | Memenuhi | Tidak | PTRPWJ / RIGIT CTT.6 PAV 13186 / CLASS A-2 / AD PTB | A | 370.03 | 20.94 | 257.26 | 12.1 | 12863
DOCKET/PTB/05-2026/03090 | SO/DIR2/DV2-4/02-2026/00500 | VINFAST INDONESIA FACTORY (RC PHASE 2) | PT. TATAMULIA NUSANTARA INDAH | K-400 NFA | 1 | 08-05-2026 00:00:00 | 7 | Silinder 15 x 30 cm | 65 | 08-05-2026 00:00:00 | 7 | Memenuhi | Tidak | TATA / K 400 / AD PTB | B | 415.23 | 23.5 | 288.69 | 12.16 | 72.17
DOCKET/PTB/05-2026/03090 | SO/DIR2/DV2-4/02-2026/00500 | VINFAST INDONESIA FACTORY (RC PHASE 2) | PT. TATAMULIA NUSANTARA INDAH | K-400 NFA | 2 | 08-05-2026 00:00:00 | 7 | Silinder 15 x 30 cm | 65 | 08-05-2026 00:00:00 | 7 | Memenuhi | Tidak | TATA / K 400 / AD PTB | C | 386.7 | 21.89 | 268.85 | 12.47 | 67.21
DOCKET/PTB/05-2026/03093 | SO/DIR2/DV2-4/02-2026/00500 | VINFAST INDONESIA FACTORY (RC PHASE 2) | PT. TATAMULIA NUSANTARA INDAH | K-400 NFA | 1 | 08-05-2026 00:00:00 | 7 | Silinder 15 x 30 cm | 65 | 08-05-2026 00:00:00 | 7 | Tidak_Memenuhi | Tidak | TATA / K 400 / AD PTB | E | 368.12 | 20.84 | 255.93 | 12.15 | 63.98
DOCKET/PTB/05-2026/03093 | SO/DIR2/DV2-4/02-2026/00500 | VINFAST INDONESIA FACTORY (RC PHASE 2) | PT. TATAMULIA NUSANTARA INDAH | K-400 NFA | 2 | 08-05-2026 00:00:00 | 7 | Silinder 15 x 30 cm | 65 | 08-05-2026 00:00:00 | 7 | Memenuhi | Tidak | TATA / K 400 / AD PTB | C | 380.5 | 21.54 | 264.54 | 12.43 | 66.14
DOCKET/PTB/05-2026/03114 | SO/DIR2/DV2-4/02-2026/00500 | VINFAST INDONESIA FACTORY (RC PHASE 2) | PT. TATAMULIA NUSANTARA INDAH | K-400 NFA | 1 | 09-05-2026 00:00:00 | 7 | Silinder 15 x 30 cm | 65 | 09-05-2026 00:00:00 | 7 | Memenuhi | Tidak | TATA / K 400 / AD PTB | B | 409.54 | 23.18 | 284.73 | 12.33 | 71.18
DOCKET/PTB/05-2026/03114 | SO/DIR2/DV2-4/02-2026/00500 | VINFAST INDONESIA FACTORY (RC PHASE 2) | PT. TATAMULIA NUSANTARA INDAH | K-400 NFA | 2 | 09-05-2026 00:00:00 | 7 | Silinder 15 x 30 cm | 65 | 09-05-2026 00:00:00 | 7 | Memenuhi | Tidak | TATA / K 400 / AD PTB | A | 404.43 | 22.89 | 281.18 | 12.44 | 70.3
DOCKET/PTB/05-2026/03106 | SO/DIR2/DV2-4/03-2026/00564 | JALAN TOL AKSES PATIMBAN PAKET 4 | WIKA-ADHI JO | Class B-1 NFA | 1 | 09-05-2026 00:00:00 | 7 | Silinder 15 x 30 cm | 65 | 09-05-2026 00:00:00 | 7 | Memenuhi | Tidak | WIKA - ADHI JO / CROSS DRAIN STA 34+925 (L) / CLASS B-1 / AD PTB | A | 370.79 | 20.99 | 257.79 | 12.48 | 25779
DOCKET/PTB/05-2026/03106 | SO/DIR2/DV2-4/03-2026/00564 | JALAN TOL AKSES PATIMBAN PAKET 4 | WIKA-ADHI JO | Class B-1 NFA | 2 | 09-05-2026 00:00:00 | 7 | Silinder 15 x 30 cm | 65 | 09-05-2026 00:00:00 | 7 | Memenuhi | Tidak | WIKA - ADHI JO / CROSS DRAIN STA 34+925 (L) / CLASS B-1 / AD PTB | D | 377.08 | 21.34 | 262.16 | 12.34 | 26216
DOCKET/PTB/05-2026/03108 | SO/DIR2/DV2-4/03-2026/00564 | JALAN TOL AKSES PATIMBAN PAKET 4 | WIKA-ADHI JO | Class B-1 NFA | 1 | 09-05-2026 00:00:00 | 7 | Silinder 15 x 30 cm | 65 | 09-05-2026 00:00:00 | 7 | Memenuhi | Tidak | WIKA - ADHI JO / CROSS DRAIN STA 34+925 (L) / CLASS B-1 / AD PTB | D | 394.3 | 22.32 | 274.13 | 12.36 | 27413
DOCKET/PTB/05-2026/03108 | SO/DIR2/DV2-4/03-2026/00564 | JALAN TOL AKSES PATIMBAN PAKET 4 | WIKA-ADHI JO | Class B-1 NFA | 2 | 09-05-2026 00:00:00 | 7 | Silinder 15 x 30 cm | 65 | 09-05-2026 00:00:00 | 7 | Memenuhi | Tidak | WIKA - ADHI JO / CROSS DRAIN STA 34+925 (L) / CLASS B-1 / AD PTB | D | 387.87 | 21.95 | 269.66 | 12.15 | 26966
DOCKET/PTB/05-2026/03232 | SO/DIR2/DV2-4/01-2026/00092 | Pembangunan Jalan Tol Akses Patimban Paket 3 | HUTAMA KARYA - JAYA KONSTRUKSI JOINT OPERATION | Class B-1 FA | 1 | 05-05-2026 00:00:00 | FALSE | Silinder 15 x 30 cm | 0 |  | 0 | Belum_Test | Tidak | HK - JAKON JO / DINDING BOX OP 5 / CLASS B-1 / AD PTB | FALSE | 0 | 0 | 0 | 0 | 0
DOCKET/PTB/05-2026/03213 | SO/DIR2/DV2-4/02-2026/00456 | JALAN TOL AKSES PATIMBAN | PT. PEMBANGUNAN PERUMAHAN (PERSERO) TBK | Fc-30 NFA | 1 | 04-05-2026 00:00:00 | FALSE | Silinder 15 x 30 cm | 0 |  | 0 | Belum_Test | Tidak | PP - TOL PTB / PILESLAB NO. 4 W20 - W22 E20 - E22V STA 20+671 - STA 20+681 / FC 30 / AD PTB | FALSE | 0 | 0 | 0 | 0 | 0
DOCKET/PTB/05-2026/03299 | SO/DIR2/DV2-4/02-2026/00500 | VINFAST INDONESIA FACTORY (RC PHASE 2) | PT. TATAMULIA NUSANTARA INDAH | K-400 NFA | 2 | 07-05-2026 00:00:00 | FALSE | Silinder 15 x 30 cm | 0 |  | 0 | Belum_Test | Tidak | TATA / K 400 / AD PTB | FALSE | 0 | 0 | 0 | 0 | 0